## Parámetros
Ensayo |  |  |  |  | Fecha:
Características polvo |  | Material | Referencia polvo | Densidad de golpeo g/cm3 | Densidad aparente g/cm3 | Densidad absoluta g/cm3
|  | Al-NH3 |  | 1.19 | 0.84 | 2.725 |  | Sí
No
Activación externa |  | PRECOMPRESIÓN | No | # MPa
|  | ACTIVACIÓN ELÉC. | No | # V | # A
Características de corriente | Duraciones
|  | Aproximación | Apriete | PreCalentamiento | Calentamiento | Enfriamiento
|  | 99 | 30 | 5 | 45 | 60 | ciclos
|  | 1.98 | 0.6 | 0.1 | 0.9 | 1.2 | segundos
Intensidades
|  | I máx | So1i (grados) | I So1i (kA) | ISo2i (kA) | Energía (kJ) | EDE (kJ/g)
|  | 10.744 | 15 | 1 | 10 | 10.68449 | 7.698311
Características de Presión |  | Presión Trabajo | Presión Sinterizado
|  | 923 |  | kgf
|  | 3.812474 | 0 | bares
Características Sinterizados |  | Diámetro (mm) | Altura (mm) | Masa (g) |  | Secc (cm2)
| 1 | 11.99 | 4.85 | 1.3879 |  | 1.27376
| 2 | 11.65 | 4.73 |  |  | Volumen (cm3)
| 3 | 12.04 | 4.16 |  |  | 0.5669826
| 4 | 11.96 | 4.24
| 5 | 12.01 | 4.18 |  |  | Densid (g/cm3)
| 6 | 11.86 | 4.44 |  |  | 2.447871
| 7 | 11.99 | 4.56 |  |  | Porosidad (%)
| 8 | 18.38 | 4.45 |  |  | 10.16989
|  | 12.735 | 4.45125
Otros Datos |  | Tª Inicial (ºC) | Lubricante | Diám Punzón (mm) | h punzones (mm) | h obleas (mm) | tS (ciclos)
|  | 21.3 |  | 11.9 | 97.31 | 9.3 | 8.729993
Observaciones
[9 empty] | 4 | 5 | 8
[9 empty] | 3 | 9 | 2

## Adquisición
369 | 468 | 0 | 72
367 | 468 | 0 | 19 | IP:x,x,x,x:
367 | 470 | 0 | 21 | 172,16,1,14
367 | 471 | 0 | 21
365 | 470 | 0 | 16 | Abrir canal. (IP: 172,16,1,14)(Return:1)
367 | 470 | 0 | 25
367 | 470 | 0 | 16
367 | 472 | 0 | 19 | Recibidos de 2549 registros (Soldadura:1727)
367 | 469 | 0 | 23
366 | 470 | 0 | 21
366 | 471 | 0 | 19 | Representar gráficas
371 | 471 | 0 | 25
369 | 471 | 0 | 23
369 | 470 | 0 | 25
369 | 472 | 0 | 16
369 | 473 | 0 | 21
372 | 471 | 0 | 19
369 | 470 | 0 | 21
367 | 470 | 0 | 17
367 | 471 | 0 | 25
367 | 469 | 0 | 19
370 | 471 | 0 | 17
367 | 470 | 0 | 16
367 | 469 | 0 | 16
367 | 471 | 0 | 21
367 | 470 | 0 | 21
369 | 470 | 0 | 17
366 | 471 | 0 | 17
369 | 469 | 0 | 21
370 | 471 | 0 | 19
370 | 471 | 0 | 17
369 | 470 | 0 | 17
369 | 469 | 0 | 23
371 | 471 | 0 | 19
369 | 469 | 0 | 29
367 | 472 | 0 | 17
365 | 471 | 0 | 16
367 | 472 | 0 | 19
369 | 472 | 0 | 23
367 | 472 | 0 | 19
366 | 471 | 0 | 17
367 | 471 | 0 | 19
367 | 472 | 0 | 25
371 | 471 | 0 | 23
369 | 472 | 0 | 23
366 | 471 | 0 | 19
367 | 471 | 0 | 21
366 | 471 | 0 | 17
369 | 471 | 0 | 19
369 | 471 | 0 | 25
366 | 471 | 0 | 25
369 | 471 | 0 | 21
370 | 471 | 0 | 21
370 | 470 | 0 | 19
369 | 474 | 0 | 19
367 | 472 | 0 | 19
367 | 474 | 0 | 23
369 | 472 | 0 | 17
367 | 471 | 0 | 25
366 | 473 | 0 | 25
369 | 472 | 0 | 19
370 | 471 | 3432 | 19
367 | 472 | 3432 | 151
371 | 471 | 3471 | 178
367 | 472 | 3549 | 165
373 | 471 | 3549 | 153
374 | 471 | 3666 | 163
374 | 470 | 3646 | 157
376 | 470 | 3861 | 163
379 | 470 | 3997 | 161
377 | 471 | 4563 | 141
381 | 468 | 3237 | 155
378 | 467 | 3237 | 124
385 | 467 | 5986 | 93
381 | 467 | 7858 | 155
391 | 466 | 7858 | 213
389 | 466 | 8502 | 207
399 | 465 | 8950 | 165
396 | 466 | 9321 | 201
406 | 465 | 10744 | 209
404 | 464 | 10374 | 207
413 | 464 | 10237 | 199
408 | 463 | 10491 | 223
419 | 461 | 10247 | 184
414 | 463 | 10288 | 172
420 | 460 | 10237 | 174
416 | 457 | 10120 | 178
424 | 459 | 10276 | 163
418 | 458 | 10296 | 170
422 | 458 | 10237 | 149
420 | 457 | 10237 | 153
426 | 456 | 10159 | 159
418 | 456 | 10162 | 157
425 | 457 | 10181 | 143
420 | 455 | 10237 | 149
426 | 455 | 10159 | 137
422 | 455 | 10159 | 137
429 | 455 | 10393 | 153
425 | 454 | 10374 | 153
429 | 455 | 10393 | 151
425 | 454 | 10296 | 139
429 | 454 | 10179 | 134
424 | 454 | 10120 | 124
431 | 453 | 10101 | 135
427 | 456 | 10179 | 118
433 | 456 | 10198 | 137
427 | 457 | 10159 | 126
433 | 457 | 10140 | 128
428 | 456 | 10159 | 139
434 | 455 | 10179 | 130
429 | 457 | 10198 | 145
434 | 457 | 10101 | 124
431 | 457 | 10081 | 124
435 | 457 | 10120 | 120
429 | 458 | 10120 | 135
436 | 458 | 10120 | 108
430 | 458 | 10140 | 122
438 | 459 | 10140 | 128
431 | 457 | 10120 | 118
436 | 458 | 10120 | 126
431 | 460 | 10101 | 106
438 | 459 | 10101 | 134
431 | 462 | 10101 | 130
437 | 462 | 10081 | 120
430 | 461 | 10081 | 145
434 | 461 | 10101 | 124
433 | 462 | 10062 | 114
437 | 463 | 10062 | 108
431 | 464 | 10062 | 106
436 | 464 | 10062 | 118
431 | 464 | 10062 | 110
436 | 464 | 10062 | 128
431 | 464 | 10062 | 104
434 | 465 | 10042 | 120
431 | 466 | 10023 | 132
434 | 465 | 10023 | 116
431 | 465 | 10023 | 116
436 | 465 | 10042 | 118
431 | 468 | 10042 | 120
436 | 467 | 10042 | 112
432 | 466 | 10023 | 132
436 | 470 | 10003 | 114
431 | 469 | 10003 | 114
436 | 471 | 10003 | 114
431 | 469 | 10023 | 124
436 | 469 | 10023 | 114
431 | 471 | 10042 | 139
436 | 469 | 10023 | 114
431 | 471 | 10023 | 139
435 | 473 | 10003 | 108
431 | 474 | 10003 | 130
434 | 473 | 10003 | 116
431 | 475 | 10023 | 114
436 | 474 | 10042 | 120
429 | 475 | 10042 | 128
438 | 474 | 10023 | 110
430 | 475 | 10023 | 137
436 | 474 | 10023 | 110
430 | 474 | 10023 | 126
436 | 474 | 10003 | 124

## Desplazamiento
ciclos | seg | x(t) | h(t) | θ(t) |  |  | θ(t) | H(t)
0.5 | 0.01 | 0.05423737 | 7.679821 | 0.4203967 |  |  | 0.3750702 | 7.841402
1 | 0.02 | -0.04576264 | 7.779821 | 0.4278468 | 0.6 | 4.380297 | 0.3751417 | 7.842302
1.5 | 0.03 | -0.04576264 | 7.779821 | 0.4278468 | 0.6 | 0 | 0.3752058 | 7.843109
2 | 0.04 | -0.04576264 | 7.779821 | 0.4278468 |  |  | 0.3752927 | 7.844202
2.5 | 0.05 | -0.1457626 | 7.879821 | 0.4351078 |  |  | 0.375362 | 7.845078
3 | 0.06 | -0.04576264 | 7.779821 | 0.4278468 |  |  | 0.3754207 | 7.845825
3.5 | 0.07 | -0.04576264 | 7.779821 | 0.4278468 |  |  | 0.3755129 | 7.846983
4 | 0.08 | -0.04576264 | 7.779821 | 0.4278468 |  |  | 0.3754949 | 7.846785
4.5 | 0.09 | -0.04576264 | 7.779821 | 0.4278468 |  |  | 0.375441 | 7.846127
5 | 0.1 | -0.09576263 | 7.829822 | 0.4315005 |  |  | 0.3753342 | 7.844794
5.5 | 0.11 | -0.09576263 | 7.829822 | 0.4315005 |  |  | 0.3751218 | 7.842126
6 | 0.12 | 0.1542374 | 7.579822 | 0.41275 |  |  | 0.3747863 | 7.837904
6.5 | 0.13 | 0.05423737 | 7.679821 | 0.4203967 |  |  | 0.3744717 | 7.833904
7 | 0.14 | 0.05423737 | 7.679821 | 0.4203967 |  |  | 0.3741395 | 7.829682
7.5 | 0.15 | 0.05423737 | 7.679821 | 0.4203967 |  |  | 0.3738248 | 7.825682
8 | 0.16 | 0.05423737 | 7.679821 | 0.4203967 |  |  | 0.3735437 | 7.822127
8.5 | 0.17 | 0.2042374 | 7.529821 | 0.4088505 |  |  | 0.3732584 | 7.818571
9 | 0.18 | 0.05423737 | 7.679821 | 0.4203967 |  |  | 0.372825 | 7.813238
9.5 | 0.19 | -0.04576264 | 7.779821 | 0.4278468 |  |  | 0.3723171 | 7.807015
10 | 0.2 | -0.04576264 | 7.779821 | 0.4278468 |  |  | 0.3717346 | 7.799905
10.5 | 0.21 | -0.04576264 | 7.779821 | 0.4278468 |  |  | 0.3711689 | 7.793016
11 | 0.22 | 0.1042374 | 7.629821 | 0.4165984 |  |  | 0.3707125 | 7.78746
11.5 | 0.23 | -0.04576264 | 7.779821 | 0.4278468 | 0.6 | 9.849777 | 0.3704918 | 7.784793
12 | 0.24 | -0.04576264 | 7.779821 | 0.4278468 | 0.6 | 0 | 0.3704702 | 7.784571
12.5 | 0.25 | -0.04576264 | 7.779821 | 0.4278468 |  |  | 0.3706844 | 7.787238
13 | 0.26 | -0.04576264 | 7.779821 | 0.4278468 |  |  | 0.3711176 | 7.792571
13.5 | 0.27 | 0.05423737 | 7.679821 | 0.4203967 |  |  | 0.371803 | 7.801015
14 | 0.28 | -0.09576263 | 7.829822 | 0.4315005 |  |  | 0.372667 | 7.811682
14.5 | 0.29 | 0.05423737 | 7.679821 | 0.4203967 |  |  | 0.3736567 | 7.823905
15 | 0.3 | 0.1042374 | 7.629821 | 0.4165984 |  |  | 0.3746632 | 7.836349
15.5 | 0.31 | 0.1042374 | 7.629821 | 0.4165984 |  |  | 0.3755583 | 7.84746
16 | 0.32 | 0.05423737 | 7.679821 | 0.4203967 |  |  | 0.3762361 | 7.855905
16.5 | 0.33 | 0.05423737 | 7.679821 | 0.4203967 |  |  | 0.3766634 | 7.861238
17 | 0.34 | 0.1542374 | 7.579822 | 0.41275 |  |  | 0.376893 | 7.864127
17.5 | 0.35 | 0.05423737 | 7.679821 | 0.4203967 |  |  | 0.3769621 | 7.865016
18 | 0.36 | -0.04576264 | 7.779821 | 0.4278468 |  |  | 0.3769085 | 7.864348
18.5 | 0.37 | -0.1457626 | 7.879821 | 0.4351078 |  |  | 0.3767322 | 7.862127
19 | 0.38 | -0.04576264 | 7.779821 | 0.4278468 |  |  | 0.3765035 | 7.859238
19.5 | 0.39 | 0.05423737 | 7.679821 | 0.4203967 |  |  | 0.3761875 | 7.855238
20 | 0.4 | -0.04576264 | 7.779821 | 0.4278468 |  |  | 0.3758546 | 7.851016
20.5 | 0.41 | -0.09576263 | 7.829822 | 0.4315005 |  |  | 0.3755747 | 7.84746
21 | 0.42 | -0.04576264 | 7.779821 | 0.4278468 |  |  | 0.3754183 | 7.84546
21.5 | 0.43 | -0.04576264 | 7.779821 | 0.4278468 |  |  | 0.3753499 | 7.844571
22 | 0.44 | 0.1542374 | 7.579822 | 0.41275 | 0.6 | 0.5438847 | 0.3754045 | 7.845238
22.5 | 0.45 | 0.05423737 | 7.679821 | 0.4203967 | 0.6 | 0 | 0.3754217 | 7.84546
23 | 0.46 | -0.09576263 | 7.829822 | 0.4315005 |  |  | 0.3753664 | 7.844793
23.5 | 0.47 | -0.04576264 | 7.779821 | 0.4278468 |  |  | 0.3751857 | 7.84257
24 | 0.48 | -0.09576263 | 7.829822 | 0.4315005 |  |  | 0.3748973 | 7.839015
24.5 | 0.49 | 0.05423737 | 7.679821 | 0.4203967 |  |  | 0.3744486 | 7.833459
25 | 0.5 | 0.05423737 | 7.679821 | 0.4203967 |  |  | 0.3740013 | 7.827905
25.5 | 0.51 | -0.09576263 | 7.829822 | 0.4315005 |  |  | 0.3735552 | 7.822349
26 | 0.52 | 0.05423737 | 7.679821 | 0.4203967 |  |  | 0.3731464 | 7.817238
26.5 | 0.53 | 0.1042374 | 7.629821 | 0.4165984 |  |  | 0.3727195 | 7.811904
27 | 0.54 | 0.1042374 | 7.629821 | 0.4165984 |  |  | 0.372434 | 7.808349
27.5 | 0.55 | 0.05423737 | 7.679821 | 0.4203967 |  |  | 0.3721627 | 7.805016
28 | 0.56 | -0.04576264 | 7.779821 | 0.4278468 |  |  | 0.3719411 | 7.802349
28.5 | 0.57 | -0.04576264 | 7.779821 | 0.4278468 |  |  | 0.3716404 | 7.798794
29 | 0.58 | 0.05423737 | 7.679821 | 0.4203967 |  |  | 0.3713712 | 7.795682
29.5 | 0.59 | -0.04576264 | 7.779821 | 0.4278468 |  |  | 0.3707694 | 7.788571
30 | 0.6 | -0.09576263 | 7.829822 | 0.4315005 |  |  | 0.3699269 | 7.778571
30.5 | 0.61 | 0.05423737 | 7.679821 | 0.4203967 |  |  | 0.3685414 | 7.762127
31 | 0.62 | 0.1042374 | 7.629821 | 0.4165984 |  |  | 0.3667579 | 7.741015
31.5 | 0.63 | -0.04576264 | 7.779821 | 0.4278468 |  |  | 0.3641653 | 7.710571
32 | 0.64 | 0.1542374 | 7.579822 | 0.41275 |  |  | 0.3609946 | 7.673682
32.5 | 0.65 | -0.04576264 | 7.779821 | 0.4278468 |  |  | 0.3568092 | 7.625682
33 | 0.66 | 0.2542374 | 7.479822 | 0.4048989 |  |  | 0.351833 | 7.56946
33.5 | 0.67 | 0.3042374 | 7.429821 | 0.4008941 |  |  | 0.3455728 | 7.499905
34 | 0.68 | 0.3042374 | 7.429821 | 0.4008941 |  |  | 0.3384776 | 7.422349
34.5 | 0.69 | 0.4042374 | 7.329822 | 0.3927206 |  |  | 0.3301619 | 7.333015
35 | 0.7 | 0.5542374 | 7.179821 | 0.3800333 |  |  | 0.3211932 | 7.238348
35.5 | 0.71 | 0.4542374 | 7.279821 | 0.3885496 |  |  | 0.3112944 | 7.135904
36 | 0.72 | 0.6542374 | 7.079822 | 0.3712765 |  |  | 0.3011935 | 7.03346
36.5 | 0.73 | 0.5042374 | 7.229822 | 0.3843209 |  |  | 0.290509 | 6.927461
37 | 0.74 | 0.8542374 | 6.879821 | 0.3529992 |  |  | 0.2800082 | 6.825682
37.5 | 0.75 | 0.6542374 | 7.079822 | 0.3712765 |  |  | 0.2694481 | 6.725683
38 | 0.76 | 1.154237 | 6.579822 | 0.3234999 |  |  | 0.2595809 | 6.634349
38.5 | 0.77 | 1.054237 | 6.679821 | 0.3336274 |  |  | 0.2499438 | 6.547237
39 | 0.78 | 1.554237 | 6.179821 | 0.2797122 |  |  | 0.2412587 | 6.470571
39.5 | 0.79 | 1.404237 | 6.329822 | 0.2967811 |  |  | 0.2329286 | 6.398793
40 | 0.8 | 1.904237 | 5.829822 | 0.2364689 |  |  | 0.2254058 | 6.335459
40.5 | 0.81 | 1.804237 | 5.929821 | 0.249345 |  |  | 0.21807 | 6.275015
41 | 0.82 | 2.254237 | 5.479821 | 0.1877016 |  |  | 0.2115753 | 6.222571
41.5 | 0.83 | 2.004237 | 5.729821 | 0.2231433 |  |  | 0.2052385 | 6.172349
42 | 0.84 | 2.554237 | 5.179821 | 0.1406557 |  |  | 0.1996535 | 6.128793
42.5 | 0.85 | 2.304237 | 5.429821 | 0.1802217 |  |  | 0.1942145 | 6.087015
43 | 0.86 | 2.604237 | 5.129822 | 0.1322798 |  |  | 0.1894583 | 6.051016
43.5 | 0.87 | 2.404237 | 5.329822 | 0.1648407 |  |  | 0.1846137 | 6.014793
44 | 0.88 | 2.804237 | 4.929821 | 0.09707685 |  |  | 0.1803505 | 5.983237
44.5 | 0.89 | 2.504237 | 5.229821 | 0.1488715 |  |  | 0.176075 | 5.951904
45 | 0.9 | 2.704237 | 5.029821 | 0.1150282 |  |  | 0.1723395 | 5.924793
45.5 | 0.91 | 2.604237 | 5.129822 | 0.1322798 |  |  | 0.168439 | 5.896793
46 | 0.92 | 2.904237 | 4.829822 | 0.07838212 |  |  | 0.1650594 | 5.872793
46.5 | 0.93 | 2.504237 | 5.229821 | 0.1488715 |  |  | 0.1614582 | 5.84746
47 | 0.94 | 2.854237 | 4.879822 | 0.08782531 |  |  | 0.1581105 | 5.824126
47.5 | 0.95 | 2.604237 | 5.129822 | 0.1322798 |  |  | 0.1544455 | 5.798793
48 | 0.96 | 2.904237 | 4.829822 | 0.07838212 |  |  | 0.1511758 | 5.776349
48.5 | 0.97 | 2.704237 | 5.029821 | 0.1150282 |  |  | 0.1475903 | 5.751904
49 | 0.98 | 3.054237 | 4.679821 | 0.04884194 |  |  | 0.1443035 | 5.729682
49.5 | 0.99 | 2.854237 | 4.879822 | 0.08782531 |  |  | 0.1407504 | 5.705905
50 | 1 | 3.054237 | 4.679821 | 0.04884194 |  |  | 0.1374979 | 5.684349
50.5 | 1.01 | 2.854237 | 4.879822 | 0.08782531 |  |  | 0.133877 | 5.660571
51 | 1.02 | 3.054237 | 4.679821 | 0.04884194 |  |  | 0.1303859 | 5.637904
51.5 | 1.03 | 2.804237 | 4.929821 | 0.09707685 |  |  | 0.1263698 | 5.612127
52 | 1.04 | 3.154237 | 4.579822 | 0.0280735 |  |  | 0.1224539 | 5.587237
52.5 | 1.05 | 2.954237 | 4.779821 | 0.06874137 |  |  | 0.1179314 | 5.558793
53 | 1.06 | 3.254237 | 4.479821 | 0.006377769 |  |  | 0.1134276 | 5.530793
53.5 | 1.07 | 2.954237 | 4.779821 | 0.06874137 |  |  | 0.1085174 | 5.500571
54 | 1.08 | 3.254237 | 4.479821 | 0.006377769 |  |  | 0.1039653 | 5.472794
54.5 | 1.09 | 3.004237 | 4.729821 | 0.05889678 |  |  | 0.09911616 | 5.44346
55 | 1.1 | 3.304237 | 4.429821 | -0.004837317 |  |  | 0.09474574 | 5.417237
55.5 | 1.11 | 3.054237 | 4.679821 | 0.04884194 |  |  | 0.09030683 | 5.390793
56 | 1.12 | 3.304237 | 4.429821 | -0.004837317 |  |  | 0.08651028 | 5.368349
56.5 | 1.13 | 3.154237 | 4.579822 | 0.0280735 |  |  | 0.08265173 | 5.345682
57 | 1.14 | 3.354237 | 4.379822 | -0.01630846 |  |  | 0.07945649 | 5.327015
57.5 | 1.15 | 3.054237 | 4.679821 | 0.04884194 |  |  | 0.07619852 | 5.308126
58 | 1.16 | 3.404237 | 4.329822 | -0.02804466 |  |  | 0.07342684 | 5.292127
58.5 | 1.17 | 3.104237 | 4.629822 | 0.03856992 |  |  | 0.07025222 | 5.273904
59 | 1.18 | 3.504237 | 4.229821 | -0.05234943 |  |  | 0.06736511 | 5.25746
59.5 | 1.19 | 3.154237 | 4.579822 | 0.0280735 |  |  | 0.06397282 | 5.238348
60 | 1.2 | 3.404237 | 4.329822 | -0.02804466 |  |  | 0.06094619 | 5.22146
60.5 | 1.21 | 3.154237 | 4.579822 | 0.0280735 |  |  | 0.0576039 | 5.203015
61 | 1.22 | 3.504237 | 4.229821 | -0.05234943 |  |  | 0.05474932 | 5.18746
61.5 | 1.23 | 3.154237 | 4.579822 | 0.0280735 |  |  | 0.05152985 | 5.170127
62 | 1.24 | 3.454237 | 4.279821 | -0.04005507 |  |  | 0.04889075 | 5.156126
62.5 | 1.25 | 3.104237 | 4.629822 | 0.03856992 |  |  | 0.04586454 | 5.140127
63 | 1.26 | 3.304237 | 4.429821 | -0.004837317 |  |  | 0.04331469 | 5.126793
63.5 | 1.27 | 3.254237 | 4.479821 | 0.006377769 |  |  | 0.04062997 | 5.112793
64 | 1.28 | 3.454237 | 4.279821 | -0.04005507 |  |  | 0.03883446 | 5.10346
64.5 | 1.29 | 3.154237 | 4.579822 | 0.0280735 |  |  | 0.03675676 | 5.092571
65 | 1.3 | 3.404237 | 4.329822 | -0.02804466 |  |  | 0.03531114 | 5.085015
65.5 | 1.31 | 3.154237 | 4.579822 | 0.0280735 |  |  | 0.03339178 | 5.075016
66 | 1.32 | 3.404237 | 4.329822 | -0.02804466 |  |  | 0.0317597 | 5.066571
66.5 | 1.33 | 3.154237 | 4.579822 | 0.0280735 |  |  | 0.02929821 | 5.053904
67 | 1.34 | 3.304237 | 4.429821 | -0.004837317 |  |  | 0.02715813 | 5.043015
67.5 | 1.35 | 3.154237 | 4.579822 | 0.0280735 |  |  | 0.02436356 | 5.028793
68 | 1.36 | 3.304237 | 4.429821 | -0.004837317 |  |  | 0.02205201 | 5.017016
68.5 | 1.37 | 3.154237 | 4.579822 | 0.0280735 |  |  | 0.0191424 | 5.002126
69 | 1.38 | 3.404237 | 4.329822 | -0.02804466 |  |  | 0.01676469 | 4.989904
69.5 | 1.39 | 3.154237 | 4.579822 | 0.0280735 |  |  | 0.01395953 | 4.97546
70 | 1.4 | 3.404237 | 4.329822 | -0.02804466 |  |  | 0.0118607 | 4.964571
70.5 | 1.41 | 3.204237 | 4.529821 | 0.01734538 |  |  | 0.009501089 | 4.952348
71 | 1.42 | 3.404237 | 4.329822 | -0.02804466 |  |  | 0.00793357 | 4.944127
71.5 | 1.43 | 3.154237 | 4.579822 | 0.0280735 |  |  | 0.00622406 | 4.935237
72 | 1.44 | 3.404237 | 4.329822 | -0.02804466 |  |  | 0.005396735 | 4.930793
72.5 | 1.45 | 3.154237 | 4.579822 | 0.0280735 |  |  | 0.004197815 | 4.924571
73 | 1.46 | 3.404237 | 4.329822 | -0.02804466 |  |  | 0.0035993 | 4.92146
73.5 | 1.47 | 3.154237 | 4.579822 | 0.0280735 |  |  | 0.002758215 | 4.917238
74 | 1.48 | 3.404237 | 4.329822 | -0.02804466 |  |  | 0.002359803 | 4.915238
74.5 | 1.49 | 3.154237 | 4.579822 | 0.0280735 |  |  | 0.001370327 | 4.910349
75 | 1.5 | 3.354237 | 4.379822 | -0.01630846 |  |  | 0.000966048 | 4.908349
75.5 | 1.51 | 3.154237 | 4.579822 | 0.0280735 |  |  | 0.0002782706 | 4.9
76 | 1.52 | 3.304237 | 4.429821 | -0.004837317 |  |  | 0 | 4.9
76.5 | 1.53 | 3.154237 | 4.579822 | 0.0280735 |  |  | 0 | 4.9
77 | 1.54 | 3.404237 | 4.329822 | -0.02804466 |  |  | 0 | 4.9
77.5 | 1.55 | 3.054237 | 4.679821 | 0.04884194 |  |  | 0 | 4.9
78 | 1.56 | 3.504237 | 4.229821 | -0.05234943 |  |  | 0 | 4.9
78.5 | 1.57 | 3.104237 | 4.629822 | 0.03856992 |  |  | 0 | 4.9
79 | 1.58 | 3.404237 | 4.329822 | -0.02804466 |  |  | 0 | 4.9
79.5 | 1.59 | 3.104237 | 4.629822 | 0.03856992 |  |  | 0 | 4.9
80 | 1.6 | 3.404237 | 4.329822 | -0.02804466 |  |  | 0 | 4.9
80.5 | 1.61
81 | 1.62
81.5 | 1.63
82 | 1.64
82.5 | 1.65
83 | 1.66
83.5 | 1.67
84 | 1.68
84.5 | 1.69
85 | 1.7
85.5 | 1.71
86 | 1.72
86.5 | 1.73
87 | 1.74
87.5 | 1.75
88 | 1.76
88.5 | 1.77
89 | 1.78
89.5 | 1.79
90 | 1.8
90.5 | 1.81
91 | 1.82
91.5 | 1.83
92 | 1.84
92.5 | 1.85
93 | 1.86
93.5 | 1.87
94 | 1.88
94.5 | 1.89
95 | 1.9
95.5 | 1.91
96 | 1.92
96.5 | 1.93
97 | 1.94
97.5 | 1.95
98 | 1.96
98.5 | 1.97
99 | 1.98
99.5 | 1.99
100 | 2
100.5 | 2.01
101 | 2.02
101.5 | 2.03
102 | 2.04
102.5 | 2.05
103 | 2.06
103.5 | 2.07
104 | 2.08
104.5 | 2.09
105 | 2.1
105.5 | 2.11
106 | 2.12
106.5 | 2.13
107 | 2.14
107.5 | 2.15
108 | 2.16
108.5 | 2.17
109 | 2.18
109.5 | 2.19
110 | 2.2
110.5 | 2.21
111 | 2.22
111.5 | 2.23
112 | 2.24
112.5 | 2.25
113 | 2.26
113.5 | 2.27
114 | 2.28
114.5 | 2.29
115 | 2.3
115.5 | 2.31
116 | 2.32
116.5 | 2.33
117 | 2.34
117.5 | 2.35
118 | 2.36
118.5 | 2.37
119 | 2.38
119.5 | 2.39
120 | 2.4
120.5 | 2.41
121 | 2.42
121.5 | 2.43
122 | 2.44
122.5 | 2.45
123 | 2.46
123.5 | 2.47
124 | 2.48
124.5 | 2.49
125 | 2.5

## Fuerza
ciclos | seg | Fuerza | Presión
0.5 | 0.01 | 9.18216 | 82.55838 | 0.6 | 11.64937
1 | 0.02 | 9.18216 | 82.55838 | 0.6 | 0
1.5 | 0.03 | 9.2214 | 82.91119
2 | 0.04 | 9.24102 | 83.08759
2.5 | 0.05 | 9.2214 | 82.91119
3 | 0.06 | 9.2214 | 82.91119
3.5 | 0.07 | 9.2214 | 82.91119
4 | 0.08 | 9.26064 | 83.264
4.5 | 0.09 | 9.20178 | 82.73478
5 | 0.1 | 9.2214 | 82.91119
5.5 | 0.11 | 9.24102 | 83.08759
6 | 0.12 | 9.24102 | 83.08759
6.5 | 0.13 | 9.24102 | 83.08759
7 | 0.14 | 9.2214 | 82.91119
7.5 | 0.15 | 9.26064 | 83.264
8 | 0.16 | 9.28026 | 83.44041
8.5 | 0.17 | 9.24102 | 83.08759 | 0.6 | 104.7415
9 | 0.18 | 9.2214 | 82.91119 | 0.6 | 0
9.5 | 0.19 | 9.2214 | 82.91119
10 | 0.2 | 9.24102 | 83.08759
10.5 | 0.21 | 9.20178 | 82.73478
11 | 0.22 | 9.24102 | 83.08759
11.5 | 0.23 | 9.2214 | 82.91119
12 | 0.24 | 9.20178 | 82.73478
12.5 | 0.25 | 9.24102 | 83.08759
13 | 0.26 | 9.2214 | 82.91119
13.5 | 0.27 | 9.2214 | 82.91119
14 | 0.28 | 9.24102 | 83.08759
14.5 | 0.29 | 9.20178 | 82.73478
15 | 0.3 | 9.24102 | 83.08759
15.5 | 0.31 | 9.24102 | 83.08759
16 | 0.32 | 9.2214 | 82.91119
16.5 | 0.33 | 9.20178 | 82.73478
17 | 0.34 | 9.24102 | 83.08759
17.5 | 0.35 | 9.20178 | 82.73478
18 | 0.36 | 9.26064 | 83.264
18.5 | 0.37 | 9.24102 | 83.08759
19 | 0.38 | 9.26064 | 83.264
19.5 | 0.39 | 9.26064 | 83.264
20 | 0.4 | 9.26064 | 83.264
20.5 | 0.41 | 9.24102 | 83.08759
21 | 0.42 | 9.24102 | 83.08759
21.5 | 0.43 | 9.26064 | 83.264
22 | 0.44 | 9.24102 | 83.08759
22.5 | 0.45 | 9.26064 | 83.264
23 | 0.46 | 9.24102 | 83.08759
23.5 | 0.47 | 9.24102 | 83.08759
24 | 0.48 | 9.24102 | 83.08759
24.5 | 0.49 | 9.24102 | 83.08759
25 | 0.5 | 9.24102 | 83.08759
25.5 | 0.51 | 9.24102 | 83.08759
26 | 0.52 | 9.24102 | 83.08759
26.5 | 0.53 | 9.24102 | 83.08759
27 | 0.54 | 9.2214 | 82.91119
27.5 | 0.55 | 9.29988 | 83.61681
28 | 0.56 | 9.26064 | 83.264
28.5 | 0.57 | 9.29988 | 83.61681
29 | 0.58 | 9.26064 | 83.264
29.5 | 0.59 | 9.24102 | 83.08759
30 | 0.6 | 9.28026 | 83.44041
30.5 | 0.61 | 9.26064 | 83.264
31 | 0.62 | 9.24102 | 83.08759
31.5 | 0.63 | 9.26064 | 83.264
32 | 0.64 | 9.24102 | 83.08759
32.5 | 0.65 | 9.26064 | 83.264
33 | 0.66 | 9.24102 | 83.08759
33.5 | 0.67 | 9.24102 | 83.08759
34 | 0.68 | 9.2214 | 82.91119
34.5 | 0.69 | 9.2214 | 82.91119
35 | 0.7 | 9.2214 | 82.91119
35.5 | 0.71 | 9.24102 | 83.08759
36 | 0.72 | 9.18216 | 82.55838
36.5 | 0.73 | 9.16254 | 82.38197
37 | 0.74 | 9.16254 | 82.38197
37.5 | 0.75 | 9.16254 | 82.38197
38 | 0.76 | 9.14292 | 82.20556
38.5 | 0.77 | 9.14292 | 82.20556
39 | 0.78 | 9.1233 | 82.02915
39.5 | 0.79 | 9.14292 | 82.20556
40 | 0.8 | 9.1233 | 82.02915
40.5 | 0.81 | 9.10368 | 81.85275
41 | 0.82 | 9.10368 | 81.85275
41.5 | 0.83 | 9.08406 | 81.67634
42 | 0.84 | 9.04482 | 81.32352
42.5 | 0.85 | 9.08406 | 81.67634
43 | 0.86 | 9.0252 | 81.14712
43.5 | 0.87 | 8.96634 | 80.6179
44 | 0.88 | 9.00558 | 80.97071
44.5 | 0.89 | 8.98596 | 80.7943
45 | 0.9 | 8.98596 | 80.7943
45.5 | 0.91 | 8.96634 | 80.6179
46 | 0.92 | 8.94672 | 80.44149
46.5 | 0.93 | 8.94672 | 80.44149
47 | 0.94 | 8.96634 | 80.6179
47.5 | 0.95 | 8.9271 | 80.26508
48 | 0.96 | 8.9271 | 80.26508
48.5 | 0.97 | 8.9271 | 80.26508
49 | 0.98 | 8.9271 | 80.26508
49.5 | 0.99 | 8.90748 | 80.08868
50 | 1 | 8.9271 | 80.26508
50.5 | 1.01 | 8.90748 | 80.08868
51 | 1.02 | 8.90748 | 80.08868
51.5 | 1.03 | 8.90748 | 80.08868
52 | 1.04 | 8.88786 | 79.91228
52.5 | 1.05 | 8.94672 | 80.44149
53 | 1.06 | 8.94672 | 80.44149
53.5 | 1.07 | 8.96634 | 80.6179
54 | 1.08 | 8.96634 | 80.6179
54.5 | 1.09 | 8.94672 | 80.44149
55 | 1.1 | 8.9271 | 80.26508
55.5 | 1.11 | 8.96634 | 80.6179
56 | 1.12 | 8.96634 | 80.6179
56.5 | 1.13 | 8.96634 | 80.6179
57 | 1.14 | 8.96634 | 80.6179
57.5 | 1.15 | 8.98596 | 80.7943
58 | 1.16 | 8.98596 | 80.7943
58.5 | 1.17 | 8.98596 | 80.7943
59 | 1.18 | 9.00558 | 80.97071
59.5 | 1.19 | 8.96634 | 80.6179
60 | 1.2 | 8.98596 | 80.7943
60.5 | 1.21 | 9.0252 | 81.14712
61 | 1.22 | 9.00558 | 80.97071
61.5 | 1.23 | 9.06444 | 81.49993
62 | 1.24 | 9.06444 | 81.49993
62.5 | 1.25 | 9.04482 | 81.32352
63 | 1.26 | 9.04482 | 81.32352
63.5 | 1.27 | 9.06444 | 81.49993
64 | 1.28 | 9.08406 | 81.67634
64.5 | 1.29 | 9.10368 | 81.85275
65 | 1.3 | 9.10368 | 81.85275
65.5 | 1.31 | 9.10368 | 81.85275
66 | 1.32 | 9.10368 | 81.85275
66.5 | 1.33 | 9.10368 | 81.85275
67 | 1.34 | 9.1233 | 82.02915
67.5 | 1.35 | 9.14292 | 82.20556
68 | 1.36 | 9.1233 | 82.02915
68.5 | 1.37 | 9.1233 | 82.02915
69 | 1.38 | 9.1233 | 82.02915
69.5 | 1.39 | 9.18216 | 82.55838
70 | 1.4 | 9.16254 | 82.38197
70.5 | 1.41 | 9.14292 | 82.20556
71 | 1.42 | 9.2214 | 82.91119
71.5 | 1.43 | 9.20178 | 82.73478
72 | 1.44 | 9.24102 | 83.08759
72.5 | 1.45 | 9.20178 | 82.73478
73 | 1.46 | 9.20178 | 82.73478
73.5 | 1.47 | 9.24102 | 83.08759
74 | 1.48 | 9.20178 | 82.73478
74.5 | 1.49 | 9.24102 | 83.08759
75 | 1.5 | 9.28026 | 83.44041
75.5 | 1.51 | 9.29988 | 83.61681
76 | 1.52 | 9.28026 | 83.44041
76.5 | 1.53 | 9.3195 | 83.79322
77 | 1.54 | 9.29988 | 83.61681
77.5 | 1.55 | 9.3195 | 83.79322
78 | 1.56 | 9.29988 | 83.61681
78.5 | 1.57 | 9.3195 | 83.79322
79 | 1.58 | 9.29988 | 83.61681
79.5 | 1.59 | 9.29988 | 83.61681
80 | 1.6 | 9.29988 | 83.61681
80.5 | 1.61
81 | 1.62
81.5 | 1.63
82 | 1.64
82.5 | 1.65
83 | 1.66
83.5 | 1.67
84 | 1.68
84.5 | 1.69
85 | 1.7
85.5 | 1.71
86 | 1.72
86.5 | 1.73
87 | 1.74
87.5 | 1.75
88 | 1.76
88.5 | 1.77
89 | 1.78
89.5 | 1.79
90 | 1.8
90.5 | 1.81
91 | 1.82
91.5 | 1.83
92 | 1.84
92.5 | 1.85
93 | 1.86
93.5 | 1.87
94 | 1.88
94.5 | 1.89
95 | 1.9
95.5 | 1.91
96 | 1.92
96.5 | 1.93
97 | 1.94
97.5 | 1.95
98 | 1.96
98.5 | 1.97
99 | 1.98
99.5 | 1.99
100 | 2
100.5 | 2.01
101 | 2.02
101.5 | 2.03
102 | 2.04
102.5 | 2.05
103 | 2.06
103.5 | 2.07
104 | 2.08
104.5 | 2.09
105 | 2.1
105.5 | 2.11
106 | 2.12
106.5 | 2.13
107 | 2.14
107.5 | 2.15
108 | 2.16
108.5 | 2.17
109 | 2.18
109.5 | 2.19
110 | 2.2
110.5 | 2.21
111 | 2.22
111.5 | 2.23
112 | 2.24
112.5 | 2.25
113 | 2.26
113.5 | 2.27
114 | 2.28
114.5 | 2.29
115 | 2.3
115.5 | 2.31
116 | 2.32
116.5 | 2.33
117 | 2.34
117.5 | 2.35
118 | 2.36
118.5 | 2.37
119 | 2.38
119.5 | 2.39
120 | 2.4
120.5 | 2.41
121 | 2.42
121.5 | 2.43
122 | 2.44
122.5 | 2.45
123 | 2.46
123.5 | 2.47
124 | 2.48
124.5 | 2.49
125 | 2.5

## Resistencia
ciclos | seg | Intensidad | Tensión | Resistencia | Potencia | Energía
0.5 | 0.01 | 0 | 0.5171186 |  |  |  | 0.6 | 13.43
1 | 0.02 | 0 | -0.01288136 |  |  |  | 0.6 | 0 | La línea vertical roja señala el fin del precalentamiento
1.5 | 0.03 | 0 | 0.007118645 |  |  |  | 0.7 | 13.43
2 | 0.04 | 0 | 0.007118645 |  |  |  | 0.7 | 0
2.5 | 0.05 | 0 | -0.04288135
3 | 0.06 | 0 | 0.04711865
3.5 | 0.07 | 0 | -0.04288135
4 | 0.08 | 0 | -0.01288136
4.5 | 0.09 | 0 | 0.02711865
5 | 0.1 | 0 | 0.007118645
5.5 | 0.11 | 0 | -0.01288136
6 | 0.12 | 0 | 0.04711865
6.5 | 0.13 | 0 | 0.02711865
7 | 0.14 | 0 | 0.04711865
7.5 | 0.15 | 0 | -0.04288135
8 | 0.16 | 0 | 0.007118645
8.5 | 0.17 | 0 | -0.01288136
9 | 0.18 | 0 | 0.007118645 |  |  |  | 0.6 | 2.533579
9.5 | 0.19 | 0 | -0.03288136 |  |  |  | 0.6 | 0
10 | 0.2 | 0 | 0.04711865
10.5 | 0.21 | 0 | -0.01288136
11 | 0.22 | 0 | -0.03288136
11.5 | 0.23 | 0 | -0.04288135
12 | 0.24 | 0 | -0.04288135
12.5 | 0.25 | 0 | 0.007118645
13 | 0.26 | 0 | 0.007118645
13.5 | 0.27 | 0 | -0.03288136
14 | 0.28 | 0 | -0.03288136
14.5 | 0.29 | 0 | 0.007118645
15 | 0.3 | 0 | -0.01288136
15.5 | 0.31 | 0 | -0.03288136
16 | 0.32 | 0 | -0.03288136
16.5 | 0.33 | 0 | 0.02711865 |  |  |  | 0.6 | 0.5679322
17 | 0.34 | 0 | -0.01288136 |  |  |  | 0.6 | 0
17.5 | 0.35 | 0 | 0.08711865
18 | 0.36 | 0 | -0.03288136
18.5 | 0.37 | 0 | -0.04288135
19 | 0.38 | 0 | -0.01288136
19.5 | 0.39 | 0 | 0.02711865
20 | 0.4 | 0 | -0.01288136
20.5 | 0.41 | 0 | -0.03288136
21 | 0.42 | 0 | -0.01288136
21.5 | 0.43 | 0 | 0.04711865
22 | 0.44 | 0 | 0.02711865
22.5 | 0.45 | 0 | 0.02711865
23 | 0.46 | 0 | -0.01288136
23.5 | 0.47 | 0 | 0.007118645
24 | 0.48 | 0 | -0.03288136
24.5 | 0.49 | 0 | -0.01288136 |  |  |  | 0.6 | 26.57977
25 | 0.5 | 0 | 0.04711865 |  |  |  | 0.6 | 0
25.5 | 0.51 | 0 | 0.04711865
26 | 0.52 | 0 | 0.007118645
26.5 | 0.53 | 0 | 0.007118645
27 | 0.54 | 0 | -0.01288136
27.5 | 0.55 | 0 | -0.01288136
28 | 0.56 | 0 | -0.01288136
28.5 | 0.57 | 0 | 0.02711865
29 | 0.58 | 0 | -0.03288136
29.5 | 0.59 | 0 | 0.04711865
30 | 0.6 | 0 | 0.04711865
30.5 | 0.61 | 0 | -0.01288136
31 | 0.62 | 3.432 | -0.01296501 | -0.003777685 | -0.04449593 | -0.0004449593
31.5 | 0.63 | 3.432 | 1.307035 | 0.3808377 | 4.485744 | 0.04441248
32 | 0.64 | 3.471 | 1.577034 | 0.4543457 | 5.473885 | 0.09915134
32.5 | 0.65 | 3.549 | 1.447032 | 0.4077295 | 5.135517 | 0.1505065
33 | 0.66 | 3.549 | 1.327032 | 0.3739172 | 4.709637 | 0.1976029
33.5 | 0.67 | 3.666 | 1.427029 | 0.3892606 | 5.231489 | 0.2499178
34 | 0.68 | 3.646 | 1.36703 | 0.3749396 | 4.98419 | 0.2997597
34.5 | 0.69 | 3.861 | 1.427025 | 0.3695997 | 5.509742 | 0.3548571
35 | 0.7 | 3.997 | 1.407021 | 0.3520193 | 5.623864 | 0.4110958
35.5 | 0.71 | 4.563 | 1.207007 | 0.2645206 | 5.507575 | 0.4661715
36 | 0.72 | 3.237 | 1.34704 | 0.4161383 | 4.360367 | 0.5097752
36.5 | 0.73 | 3.237 | 1.03704 | 0.3203706 | 3.356898 | 0.5433442
37 | 0.74 | 5.986 | 0.7269728 | 0.1214455 | 4.351659 | 0.5868608
37.5 | 0.75 | 7.858 | 1.346927 | 0.1714084 | 10.58415 | 0.6927023
38 | 0.76 | 7.858 | 1.926927 | 0.2452185 | 15.14179 | 0.8441202
38.5 | 0.77 | 8.502 | 1.866911 | 0.219585 | 15.87248 | 1.002845
39 | 0.78 | 8.95 | 1.4469 | 0.1616649 | 12.94976 | 1.132343
39.5 | 0.79 | 9.321 | 1.806891 | 0.1938517 | 16.84204 | 1.300763
40 | 0.8 | 10.744 | 1.886857 | 0.1756196 | 20.27239 | 1.503487
40.5 | 0.81 | 10.374 | 1.866866 | 0.1799562 | 19.36687 | 1.697155
41 | 0.82 | 10.237 | 1.786869 | 0.1745501 | 18.29218 | 1.880077
41.5 | 0.83 | 10.491 | 2.026863 | 0.1932002 | 21.26382 | 2.092716
42 | 0.84 | 10.247 | 1.636869 | 0.1597413 | 16.77299 | 2.260445
42.5 | 0.85 | 10.288 | 1.516868 | 0.1474405 | 15.60554 | 2.416501
43 | 0.86 | 10.237 | 1.536869 | 0.1501289 | 15.73293 | 2.57383
43.5 | 0.87 | 10.12 | 1.576872 | 0.1558174 | 15.95794 | 2.73341
44 | 0.88 | 10.276 | 1.426868 | 0.1388544 | 14.6625 | 2.880035
44.5 | 0.89 | 10.296 | 1.496868 | 0.1453834 | 15.41175 | 3.034152
45 | 0.9 | 10.237 | 1.286869 | 0.1257076 | 13.17368 | 3.165889
45.5 | 0.91 | 10.237 | 1.326869 | 0.129615 | 13.58316 | 3.301721
46 | 0.92 | 10.159 | 1.386871 | 0.1365165 | 14.08922 | 3.442613
46.5 | 0.93 | 10.162 | 1.366871 | 0.1345081 | 13.89014 | 3.581514
47 | 0.94 | 10.181 | 1.22687 | 0.1205059 | 12.49077 | 3.706422
47.5 | 0.95 | 10.237 | 1.286869 | 0.1257076 | 13.17368 | 3.838159
48 | 0.96 | 10.159 | 1.166871 | 0.1148608 | 11.85424 | 3.956701
48.5 | 0.97 | 10.159 | 1.166871 | 0.1148608 | 11.85424 | 4.075244
49 | 0.98 | 10.393 | 1.326865 | 0.1276691 | 13.79011 | 4.213145
49.5 | 0.99 | 10.374 | 1.326866 | 0.127903 | 13.7649 | 4.350794
50 | 1 | 10.393 | 1.306865 | 0.1257448 | 13.58225 | 4.486617
50.5 | 1.01 | 10.296 | 1.186868 | 0.1152746 | 12.21999 | 4.608817
51 | 1.02 | 10.179 | 1.136871 | 0.1116879 | 11.57221 | 4.724539
51.5 | 1.03 | 10.12 | 1.036872 | 0.1024577 | 10.49314 | 4.82947
52 | 1.04 | 10.101 | 1.146873 | 0.1135405 | 11.58456 | 4.945316
52.5 | 1.05 | 10.179 | 0.9768705 | 0.09596921 | 9.943565 | 5.044752
53 | 1.06 | 10.198 | 1.16687 | 0.1144215 | 11.89974 | 5.163749
53.5 | 1.07 | 10.159 | 1.056871 | 0.104033 | 10.73675 | 5.271117
54 | 1.08 | 10.14 | 1.076872 | 0.1062003 | 10.91948 | 5.380311
54.5 | 1.09 | 10.159 | 1.186871 | 0.1168295 | 12.05742 | 5.500886
55 | 1.1 | 10.179 | 1.096871 | 0.1077582 | 11.16504 | 5.612536
55.5 | 1.11 | 10.198 | 1.24687 | 0.1222661 | 12.71558 | 5.739692
56 | 1.12 | 10.101 | 1.036873 | 0.1026505 | 10.47345 | 5.844427
56.5 | 1.13 | 10.081 | 1.036873 | 0.1028542 | 10.45272 | 5.948954
57 | 1.14 | 10.12 | 0.9968719 | 0.09850513 | 10.08834 | 6.049837
57.5 | 1.15 | 10.12 | 1.146872 | 0.1133273 | 11.60635 | 6.165901
58 | 1.16 | 10.12 | 0.8768719 | 0.08664743 | 8.873944 | 6.25464
58.5 | 1.17 | 10.14 | 1.016872 | 0.1002832 | 10.31108 | 6.357751
59 | 1.18 | 10.14 | 1.076872 | 0.1062003 | 10.91948 | 6.466946
59.5 | 1.19 | 10.12 | 0.976872 | 0.09652885 | 9.885944 | 6.565805
60 | 1.2 | 10.12 | 1.056872 | 0.104434 | 10.69554 | 6.67276
60.5 | 1.21 | 10.101 | 0.8568724 | 0.08483046 | 8.655269 | 6.759313
61 | 1.22 | 10.101 | 1.136873 | 0.1125505 | 11.48355 | 6.874148
61.5 | 1.23 | 10.101 | 1.096872 | 0.1085905 | 11.07951 | 6.984943
62 | 1.24 | 10.081 | 0.9968729 | 0.09888631 | 10.04948 | 7.085438
62.5 | 1.25 | 10.081 | 1.246873 | 0.1236854 | 12.56973 | 7.211135
63 | 1.26 | 10.101 | 1.036873 | 0.1026505 | 10.47345 | 7.31587
63.5 | 1.27 | 10.062 | 0.9368734 | 0.09311005 | 9.42682 | 7.410138
64 | 1.28 | 10.062 | 0.8768734 | 0.08714702 | 8.8231 | 7.498369
64.5 | 1.29 | 10.062 | 0.8568734 | 0.08515935 | 8.621861 | 7.584588
65 | 1.3 | 10.062 | 0.9768734 | 0.09708541 | 9.8293 | 7.682881
65.5 | 1.31 | 10.062 | 0.8968734 | 0.0891347 | 9.02434 | 7.773124
66 | 1.32 | 10.062 | 1.076873 | 0.1070238 | 10.8355 | 7.881479
66.5 | 1.33 | 10.062 | 0.8368734 | 0.08317167 | 8.42062 | 7.965685
67 | 1.34 | 10.042 | 0.9968739 | 0.09927045 | 10.01061 | 8.065791
67.5 | 1.35 | 10.023 | 1.116874 | 0.1114311 | 11.19443 | 8.177735
68 | 1.36 | 10.023 | 0.9568743 | 0.09546786 | 9.590751 | 8.273643
68.5 | 1.37 | 10.023 | 0.9568743 | 0.09546786 | 9.590751 | 8.36955
69 | 1.38 | 10.042 | 0.9768739 | 0.09727882 | 9.809768 | 8.467648
69.5 | 1.39 | 10.042 | 0.9968739 | 0.09927045 | 10.01061 | 8.567754
70 | 1.4 | 10.042 | 0.9168739 | 0.09130391 | 9.207248 | 8.659826
70.5 | 1.41 | 10.023 | 1.116874 | 0.1114311 | 11.19443 | 8.77177
71 | 1.42 | 10.003 | 0.9368748 | 0.09365938 | 9.371559 | 8.865486
71.5 | 1.43 | 10.003 | 0.9368748 | 0.09365938 | 9.371559 | 8.959202
72 | 1.44 | 10.003 | 0.9368748 | 0.09365938 | 9.371559 | 9.052917
72.5 | 1.45 | 10.023 | 1.036874 | 0.1034495 | 10.39259 | 9.156843
73 | 1.46 | 10.023 | 0.9368743 | 0.09347245 | 9.390291 | 9.250746
73.5 | 1.47 | 10.042 | 1.186874 | 0.118191 | 11.91859 | 9.369931
74 | 1.48 | 10.023 | 0.9368743 | 0.09347245 | 9.390291 | 9.463834
74.5 | 1.49 | 10.023 | 1.186874 | 0.1184151 | 11.89604 | 9.582794
75 | 1.5 | 10.003 | 0.8768748 | 0.08766118 | 8.771379 | 9.670508
75.5 | 1.51 | 10.003 | 1.096875 | 0.1096546 | 10.97204 | 9.780229
76 | 1.52 | 10.003 | 0.9568748 | 0.09565878 | 9.571619 | 9.875945
76.5 | 1.53 | 10.023 | 0.9368743 | 0.09347245 | 9.390291 | 9.969848
77 | 1.54 | 10.042 | 0.9968739 | 0.09927045 | 10.01061 | 10.06995
77.5 | 1.55 | 10.042 | 1.076874 | 0.107237 | 10.81397 | 10.17809
78 | 1.56 | 10.023 | 0.8968743 | 0.08948162 | 8.989371 | 10.26799
78.5 | 1.57 | 10.023 | 1.166874 | 0.1164197 | 11.69558 | 10.38494
79 | 1.58 | 10.023 | 0.8968743 | 0.08948162 | 8.989371 | 10.47484
79.5 | 1.59 | 10.023 | 1.056874 | 0.1054449 | 10.59305 | 10.58077
80 | 1.6 | 10.003 | 1.036875 | 0.1036564 | 10.37186 | 10.68449
80.5 | 1.61
81 | 1.62
81.5 | 1.63
82 | 1.64
82.5 | 1.65
83 | 1.66
83.5 | 1.67
84 | 1.68
84.5 | 1.69
85 | 1.7
85.5 | 1.71
86 | 1.72
86.5 | 1.73
87 | 1.74
87.5 | 1.75
88 | 1.76
88.5 | 1.77
89 | 1.78
89.5 | 1.79
90 | 1.8
90.5 | 1.81
91 | 1.82
91.5 | 1.83
92 | 1.84
92.5 | 1.85
93 | 1.86
93.5 | 1.87
94 | 1.88
94.5 | 1.89
95 | 1.9
95.5 | 1.91
96 | 1.92
96.5 | 1.93
97 | 1.94
97.5 | 1.95
98 | 1.96
98.5 | 1.97
99 | 1.98
99.5 | 1.99
100 | 2
100.5 | 2.01
101 | 2.02
101.5 | 2.03
102 | 2.04
102.5 | 2.05
103 | 2.06
103.5 | 2.07
104 | 2.08
104.5 | 2.09
105 | 2.1
105.5 | 2.11
106 | 2.12
106.5 | 2.13
107 | 2.14
107.5 | 2.15
108 | 2.16
108.5 | 2.17
109 | 2.18
109.5 | 2.19
110 | 2.2
110.5 | 2.21
111 | 2.22
111.5 | 2.23
112 | 2.24
112.5 | 2.25
113 | 2.26
113.5 | 2.27
114 | 2.28
114.5 | 2.29
115 | 2.3
115.5 | 2.31
116 | 2.32
116.5 | 2.33
117 | 2.34
117.5 | 2.35
118 | 2.36
118.5 | 2.37
119 | 2.38
119.5 | 2.39
120 | 2.4
120.5 | 2.41
121 | 2.42
121.5 | 2.43
122 | 2.44
122.5 | 2.45
123 | 2.46
123.5 | 2.47
124 | 2.48
124.5 | 2.49
125 | 2.5

## Resultados
Inicio paso corriente
30 | 0
30 | 0.5 | Eje Izquierdo |  | Eje Derecho
Fin de Subida |  | Máx = | 0.5 | Máx = | 0.6
38.72999 | 0 | Mín = | 0 | Mín = | 0
38.72999 | 0.5
¿Suavizar?
Inicio paso corriente |  | Eje Izquierdo |  | Eje Derecho
30 | 0 | Máx = | 100 | Máx = | 9
30 | 100 | Mín = | 0 | Mín = | 0
Fin de Subida
38.72999 | 0
38.72999 | 100
¿Suavizar?
|  | Eje Izquierdo |  | Eje Derecho
Inicio paso corriente |  | Máx = | 10 | Máx = | 6
30 | 0 | Mín = | 0 | Mín = | 0
30 | 10
Fin de Subida
38.72999 | 0
38.72999 | 10
|  | Eje Izquierdo |  | Eje Derecho
Inicio paso corriente |  | Máx = | 14 | Máx = | 9
30 | 0 | Mín = | 0 | Mín = | 0
30 | 14
Fin de Subida
38.72999 | 0
38.72999 | 14