## Parámetros
Ensayo |  |  |  |  | Fecha:
Características polvo |  | Material | Referencia polvo | Densidad de golpeo g/cm3 | Densidad aparente g/cm3 | Densidad absoluta g/cm3
|  | Al-NH3 |  | 1.19 | 0.84 | 2.725 |  | Sí
No
Activación externa |  | PRECOMPRESIÓN | No | # MPa
|  | ACTIVACIÓN ELÉC. | No | # V | # A
Características de corriente | Duraciones
|  | Aproximación | Apriete | PreCalentamiento | Calentamiento | Enfriamiento
|  | 99 | 30 | 5 | 45 | 60 | ciclos
|  | 1.98 | 0.6 | 0.1 | 0.9 | 1.2 | segundos
Intensidades
|  | I máx | So1i (grados) | I So1i (kA) | ISo2i (kA) | Energía (kJ) | EDE (kJ/g)
|  | 11.761 | 15 | 1 | 10 | 10.66883 | 6.828926
Características de Presión |  | Presión Trabajo | Presión Sinterizado
|  | 923 |  | kgf
|  | 3.812474 | 0 | bares
Características Sinterizados |  | Diámetro (mm) | Altura (mm) | Masa (g) |  | Secc (cm2)
| 1 | 11.95 | 5.83 | 1.5623 |  | 1.125796
| 2 | 11.98 | 5.37 |  |  | Volumen (cm3)
| 3 | 11.84 | 5.03 |  |  | 0.6467696
| 4 | 12.1 | 5.17
| 5 | 11.94 | 5.66 |  |  | Densid (g/cm3)
| 6 | 11.96 | 6.34 |  |  | 2.415543
| 7 | 12 | 6.3 |  |  | Porosidad (%)
| 8 | 12.01 | 6.26 |  |  | 11.3562
|  | 11.9725 | 5.745
Otros Datos |  | Tª Inicial (ºC) | Lubricante | Diám Punzón (mm) | h punzones (mm) | h obleas (mm) | tS (ciclos)
|  | 20.8 |  | 11.9 | 97.31 | 9.3 | 9.00382
Observaciones
[9 empty] | 4 | 5 | 8
[9 empty] | 3 | 9 | 2

## Adquisición
351 | 469 | 0 | 70
351 | 469 | 0 | 19 | IP:x,x,x,x:
349 | 469 | 0 | 16 | 172,16,1,14
350 | 470 | 0 | 23
348 | 471 | 0 | 17 | Abrir canal. (IP: 172,16,1,14)(Return:1)
349 | 470 | 0 | 21
349 | 469 | 0 | 16
348 | 471 | 0 | 23 | Recibidos de 2550 registros (Soldadura:1728)
348 | 469 | 0 | 21
349 | 468 | 0 | 14
350 | 469 | 0 | 16 | Representar gráficas
351 | 470 | 0 | 17
352 | 470 | 0 | 23
352 | 471 | 0 | 21
348 | 470 | 0 | 21
350 | 470 | 0 | 23
348 | 469 | 0 | 25
350 | 470 | 0 | 21
350 | 469 | 0 | 25
350 | 470 | 0 | 16
350 | 470 | 0 | 19
349 | 470 | 0 | 14
349 | 470 | 0 | 17
350 | 472 | 0 | 23
348 | 470 | 0 | 17
349 | 469 | 0 | 17
349 | 470 | 0 | 23
349 | 469 | 0 | 21
349 | 470 | 0 | 16
350 | 470 | 0 | 21
348 | 471 | 0 | 17
350 | 469 | 0 | 21
350 | 470 | 0 | 14
350 | 471 | 0 | 23
350 | 471 | 0 | 27
350 | 473 | 0 | 17
350 | 470 | 0 | 19
349 | 470 | 0 | 17
350 | 471 | 0 | 21
350 | 471 | 0 | 19
349 | 470 | 0 | 25
349 | 470 | 0 | 16
350 | 469 | 0 | 19
350 | 471 | 0 | 23
348 | 471 | 0 | 21
349 | 470 | 0 | 23
349 | 471 | 0 | 14
351 | 471 | 0 | 17
350 | 470 | 0 | 14
350 | 471 | 0 | 16
349 | 471 | 0 | 23
350 | 469 | 0 | 17
350 | 468 | 0 | 16
349 | 471 | 0 | 14
349 | 471 | 0 | 16
348 | 470 | 0 | 19
348 | 471 | 0 | 23
350 | 470 | 0 | 23
350 | 469 | 0 | 25
349 | 471 | 0 | 25
351 | 471 | 0 | 25
351 | 470 | 4095 | 25
349 | 469 | 3978 | 120
352 | 470 | 4017 | 145
351 | 471 | 4075 | 155
357 | 468 | 4348 | 161
356 | 471 | 4543 | 163
362 | 470 | 4797 | 151
359 | 470 | 4914 | 153
365 | 470 | 5070 | 145
365 | 469 | 5148 | 141
369 | 466 | 3471 | 141
369 | 467 | 3451 | 110
371 | 464 | 3451 | 151
370 | 467 | 6630 | 221
393 | 466 | 10218 | 285
397 | 465 | 11761 | 223
405 | 465 | 11221 | 205
406 | 464 | 11038 | 188
410 | 463 | 9925 | 170
405 | 461 | 9984 | 157
412 | 459 | 9945 | 163
406 | 460 | 9964 | 151
414 | 458 | 9964 | 163
409 | 456 | 9984 | 168
416 | 458 | 9964 | 143
410 | 456 | 10003 | 143
418 | 455 | 10003 | 157
413 | 457 | 10003 | 147
419 | 455 | 10003 | 137
414 | 454 | 10003 | 153
420 | 455 | 10003 | 130
415 | 453 | 10003 | 151
421 | 454 | 9984 | 163
416 | 451 | 9984 | 147
422 | 452 | 9984 | 153
417 | 453 | 9984 | 134
422 | 452 | 9964 | 153
417 | 451 | 9984 | 137
424 | 452 | 9964 | 151
418 | 455 | 9984 | 147
423 | 453 | 9964 | 149
420 | 454 | 9964 | 143
425 | 456 | 9945 | 157
418 | 454 | 9964 | 163
425 | 456 | 9984 | 137
420 | 453 | 9964 | 153
425 | 456 | 9964 | 143
420 | 454 | 9945 | 149
426 | 457 | 9906 | 149
423 | 457 | 9906 | 149
425 | 457 | 9925 | 145
421 | 458 | 9925 | 151
427 | 459 | 9945 | 145
424 | 459 | 9945 | 149
431 | 459 | 9979 | 128
426 | 459 | 9968 | 139
429 | 459 | 9985 | 112
426 | 460 | 9945 | 122
433 | 460 | 9964 | 122
427 | 460 | 9925 | 116
432 | 461 | 9847 | 120
426 | 461 | 9886 | 128
432 | 461 | 9847 | 126
428 | 460 | 9886 | 108
433 | 462 | 9867 | 130
428 | 464 | 9847 | 114
433 | 461 | 9887 | 135
428 | 461 | 9847 | 110
438 | 465 | 9867 | 130
433 | 463 | 9998 | 108
437 | 462 | 9937 | 104
432 | 465 | 9925 | 126
437 | 464 | 9867 | 108
431 | 464 | 9867 | 124
437 | 464 | 9847 | 114
431 | 464 | 9847 | 118
437 | 466 | 9867 | 108
432 | 464 | 9867 | 103
435 | 465 | 9828 | 116
430 | 467 | 9828 | 139
438 | 467 | 9828 | 114
431 | 468 | 9828 | 137
436 | 469 | 9808 | 122
432 | 468 | 9828 | 116
434 | 467 | 9828 | 104
431 | 471 | 9808 | 106
436 | 470 | 9808 | 108
433 | 469 | 9808 | 104
435 | 470 | 9808 | 114
431 | 471 | 9808 | 101
434 | 470 | 9808 | 110
431 | 474 | 9808 | 122
437 | 472 | 9808 | 110
429 | 472 | 9808 | 120
437 | 473 | 9808 | 112
429 | 473 | 9828 | 103
436 | 472 | 9828 | 112
429 | 474 | 9828 | 108
437 | 473 | 9828 | 104

## Desplazamiento
ciclos | seg | x(t) | h(t) | θ(t) |  |  | θ(t) | H(t)
0.5 | 0.01 | 0.07711792 | 9.866428 | 0.4177225 |  |  | 0.3750702 | 7.841402
1 | 0.02 | 0.07711792 | 9.866428 | 0.4177225 | 0.6 | 5.533897 | 0.3751417 | 7.842302
1.5 | 0.03 | -0.02288208 | 9.966429 | 0.4235649 | 0.6 | 0 | 0.3752058 | 7.843109
2 | 0.04 | 0.02711792 | 9.916429 | 0.4206584 |  |  | 0.3752927 | 7.844202
2.5 | 0.05 | -0.07288208 | 10.01643 | 0.4264423 |  |  | 0.375362 | 7.845078
3 | 0.06 | -0.02288208 | 9.966429 | 0.4235649 |  |  | 0.3754207 | 7.845825
3.5 | 0.07 | -0.02288208 | 9.966429 | 0.4235649 |  |  | 0.3755129 | 7.846983
4 | 0.08 | -0.07288208 | 10.01643 | 0.4264423 |  |  | 0.3754949 | 7.846785
4.5 | 0.09 | -0.07288208 | 10.01643 | 0.4264423 |  |  | 0.375441 | 7.846127
5 | 0.1 | -0.02288208 | 9.966429 | 0.4235649 |  |  | 0.3753342 | 7.844794
5.5 | 0.11 | 0.02711792 | 9.916429 | 0.4206584 |  |  | 0.3751218 | 7.842126
6 | 0.12 | 0.07711792 | 9.866428 | 0.4177225 |  |  | 0.3747863 | 7.837904
6.5 | 0.13 | 0.1271179 | 9.816428 | 0.4147566 |  |  | 0.3744717 | 7.833904
7 | 0.14 | 0.1271179 | 9.816428 | 0.4147566 |  |  | 0.3741395 | 7.829682
7.5 | 0.15 | -0.07288208 | 10.01643 | 0.4264423 |  |  | 0.3738248 | 7.825682
8 | 0.16 | 0.02711792 | 9.916429 | 0.4206584 |  |  | 0.3735437 | 7.822127
8.5 | 0.17 | -0.07288208 | 10.01643 | 0.4264423 |  |  | 0.3732584 | 7.818571
9 | 0.18 | 0.02711792 | 9.916429 | 0.4206584 |  |  | 0.372825 | 7.813238
9.5 | 0.19 | 0.02711792 | 9.916429 | 0.4206584 |  |  | 0.3723171 | 7.807015
10 | 0.2 | 0.02711792 | 9.916429 | 0.4206584 |  |  | 0.3717346 | 7.799905
10.5 | 0.21 | 0.02711792 | 9.916429 | 0.4206584 |  |  | 0.3711689 | 7.793016
11 | 0.22 | -0.02288208 | 9.966429 | 0.4235649 |  |  | 0.3707125 | 7.78746
11.5 | 0.23 | -0.02288208 | 9.966429 | 0.4235649 | 0.6 | 12.52053 | 0.3704918 | 7.784793
12 | 0.24 | 0.02711792 | 9.916429 | 0.4206584 | 0.6 | 0 | 0.3704702 | 7.784571
12.5 | 0.25 | -0.07288208 | 10.01643 | 0.4264423 |  |  | 0.3706844 | 7.787238
13 | 0.26 | -0.02288208 | 9.966429 | 0.4235649 |  |  | 0.3711176 | 7.792571
13.5 | 0.27 | -0.02288208 | 9.966429 | 0.4235649 |  |  | 0.371803 | 7.801015
14 | 0.28 | -0.02288208 | 9.966429 | 0.4235649 |  |  | 0.372667 | 7.811682
14.5 | 0.29 | -0.02288208 | 9.966429 | 0.4235649 |  |  | 0.3736567 | 7.823905
15 | 0.3 | 0.02711792 | 9.916429 | 0.4206584 |  |  | 0.3746632 | 7.836349
15.5 | 0.31 | -0.07288208 | 10.01643 | 0.4264423 |  |  | 0.3755583 | 7.84746
16 | 0.32 | 0.02711792 | 9.916429 | 0.4206584 |  |  | 0.3762361 | 7.855905
16.5 | 0.33 | 0.02711792 | 9.916429 | 0.4206584 |  |  | 0.3766634 | 7.861238
17 | 0.34 | 0.02711792 | 9.916429 | 0.4206584 |  |  | 0.376893 | 7.864127
17.5 | 0.35 | 0.02711792 | 9.916429 | 0.4206584 |  |  | 0.3769621 | 7.865016
18 | 0.36 | 0.02711792 | 9.916429 | 0.4206584 |  |  | 0.3769085 | 7.864348
18.5 | 0.37 | 0.02711792 | 9.916429 | 0.4206584 |  |  | 0.3767322 | 7.862127
19 | 0.38 | -0.02288208 | 9.966429 | 0.4235649 |  |  | 0.3765035 | 7.859238
19.5 | 0.39 | 0.02711792 | 9.916429 | 0.4206584 |  |  | 0.3761875 | 7.855238
20 | 0.4 | 0.02711792 | 9.916429 | 0.4206584 |  |  | 0.3758546 | 7.851016
20.5 | 0.41 | -0.02288208 | 9.966429 | 0.4235649 |  |  | 0.3755747 | 7.84746
21 | 0.42 | -0.02288208 | 9.966429 | 0.4235649 |  |  | 0.3754183 | 7.84546
21.5 | 0.43 | 0.02711792 | 9.916429 | 0.4206584 |  |  | 0.3753499 | 7.844571
22 | 0.44 | 0.02711792 | 9.916429 | 0.4206584 | 0.6 | 0.5330529 | 0.3754045 | 7.845238
22.5 | 0.45 | -0.07288208 | 10.01643 | 0.4264423 | 0.6 | 0 | 0.3754217 | 7.84546
23 | 0.46 | -0.02288208 | 9.966429 | 0.4235649 |  |  | 0.3753664 | 7.844793
23.5 | 0.47 | -0.02288208 | 9.966429 | 0.4235649 |  |  | 0.3751857 | 7.84257
24 | 0.48 | 0.07711792 | 9.866428 | 0.4177225 |  |  | 0.3748973 | 7.839015
24.5 | 0.49 | 0.02711792 | 9.916429 | 0.4206584 |  |  | 0.3744486 | 7.833459
25 | 0.5 | 0.02711792 | 9.916429 | 0.4206584 |  |  | 0.3740013 | 7.827905
25.5 | 0.51 | -0.02288208 | 9.966429 | 0.4235649 |  |  | 0.3735552 | 7.822349
26 | 0.52 | 0.02711792 | 9.916429 | 0.4206584 |  |  | 0.3731464 | 7.817238
26.5 | 0.53 | 0.02711792 | 9.916429 | 0.4206584 |  |  | 0.3727195 | 7.811904
27 | 0.54 | -0.02288208 | 9.966429 | 0.4235649 |  |  | 0.372434 | 7.808349
27.5 | 0.55 | -0.02288208 | 9.966429 | 0.4235649 |  |  | 0.3721627 | 7.805016
28 | 0.56 | -0.07288208 | 10.01643 | 0.4264423 |  |  | 0.3719411 | 7.802349
28.5 | 0.57 | -0.07288208 | 10.01643 | 0.4264423 |  |  | 0.3716404 | 7.798794
29 | 0.58 | 0.02711792 | 9.916429 | 0.4206584 |  |  | 0.3713712 | 7.795682
29.5 | 0.59 | 0.02711792 | 9.916429 | 0.4206584 |  |  | 0.3707694 | 7.788571
30 | 0.6 | -0.02288208 | 9.966429 | 0.4235649 |  |  | 0.3699269 | 7.778571
30.5 | 0.61 | 0.07711792 | 9.866428 | 0.4177225 |  |  | 0.3685414 | 7.762127
31 | 0.62 | 0.07711792 | 9.866428 | 0.4177225 |  |  | 0.3667579 | 7.741015
31.5 | 0.63 | -0.02288208 | 9.966429 | 0.4235649 |  |  | 0.3641653 | 7.710571
32 | 0.64 | 0.1271179 | 9.816428 | 0.4147566 |  |  | 0.3609946 | 7.673682
32.5 | 0.65 | 0.07711792 | 9.866428 | 0.4177225 |  |  | 0.3568092 | 7.625682
33 | 0.66 | 0.3771179 | 9.566428 | 0.3994624 |  |  | 0.351833 | 7.56946
33.5 | 0.67 | 0.3271179 | 9.616428 | 0.4025849 |  |  | 0.3455728 | 7.499905
34 | 0.68 | 0.6271179 | 9.316428 | 0.3833474 |  |  | 0.3384776 | 7.422349
34.5 | 0.69 | 0.4771179 | 9.466429 | 0.3931186 |  |  | 0.3301619 | 7.333015
35 | 0.7 | 0.7771179 | 9.166429 | 0.3732565 |  |  | 0.3211932 | 7.238348
35.5 | 0.71 | 0.7771179 | 9.166429 | 0.3732565 |  |  | 0.3112944 | 7.135904
36 | 0.72 | 0.9771179 | 8.966429 | 0.3592767 |  |  | 0.3011935 | 7.03346
36.5 | 0.73 | 0.9771179 | 8.966429 | 0.3592767 |  |  | 0.290509 | 6.927461
37 | 0.74 | 1.077118 | 8.866428 | 0.3520503 |  |  | 0.2800082 | 6.825682
37.5 | 0.75 | 1.027118 | 8.916429 | 0.3556838 |  |  | 0.2694481 | 6.725683
38 | 0.76 | 2.177118 | 7.766428 | 0.2602778 |  |  | 0.2595809 | 6.634349
38.5 | 0.77 | 2.377118 | 7.566428 | 0.240725 |  |  | 0.2499438 | 6.547237
39 | 0.78 | 2.777118 | 7.166429 | 0.1983455 |  |  | 0.2412587 | 6.470571
39.5 | 0.79 | 2.827118 | 7.116428 | 0.1927131 |  |  | 0.2329286 | 6.398793
40 | 0.8 | 3.027118 | 6.916429 | 0.1693691 |  |  | 0.2254058 | 6.335459
40.5 | 0.81 | 2.777118 | 7.166429 | 0.1983455 |  |  | 0.21807 | 6.275015
41 | 0.82 | 3.127118 | 6.816428 | 0.1571833 |  |  | 0.2115753 | 6.222571
41.5 | 0.83 | 2.827118 | 7.116428 | 0.1927131 |  |  | 0.2052385 | 6.172349
42 | 0.84 | 3.227118 | 6.716428 | 0.1446347 |  |  | 0.1996535 | 6.128793
42.5 | 0.85 | 2.977118 | 6.966428 | 0.1753307 |  |  | 0.1942145 | 6.087015
43 | 0.86 | 3.327118 | 6.616428 | 0.1317068 |  |  | 0.1894583 | 6.051016
43.5 | 0.87 | 3.027118 | 6.916429 | 0.1693691 |  |  | 0.1846137 | 6.014793
44 | 0.88 | 3.427118 | 6.516428 | 0.1183822 |  |  | 0.1803505 | 5.983237
44.5 | 0.89 | 3.177118 | 6.766428 | 0.1509554 |  |  | 0.176075 | 5.951904
45 | 0.9 | 3.477118 | 6.466428 | 0.1115652 |  |  | 0.1723395 | 5.924793
45.5 | 0.91 | 3.227118 | 6.716428 | 0.1446347 |  |  | 0.168439 | 5.896793
46 | 0.92 | 3.527118 | 6.416429 | 0.1046422 |  |  | 0.1650594 | 5.872793
46.5 | 0.93 | 3.277118 | 6.666429 | 0.1382193 |  |  | 0.1614582 | 5.84746
47 | 0.94 | 3.577118 | 6.366428 | 0.09761027 |  |  | 0.1581105 | 5.824126
47.5 | 0.95 | 3.327118 | 6.616428 | 0.1317068 |  |  | 0.1544455 | 5.798793
48 | 0.96 | 3.627118 | 6.316428 | 0.09046704 |  |  | 0.1511758 | 5.776349
48.5 | 0.97 | 3.377118 | 6.566428 | 0.1250952 |  |  | 0.1475903 | 5.751904
49 | 0.98 | 3.627118 | 6.316428 | 0.09046704 |  |  | 0.1443035 | 5.729682
49.5 | 0.99 | 3.377118 | 6.566428 | 0.1250952 |  |  | 0.1407504 | 5.705905
50 | 1 | 3.727118 | 6.216428 | 0.07583594 |  |  | 0.1374979 | 5.684349
50.5 | 1.01 | 3.427118 | 6.516428 | 0.1183822 |  |  | 0.133877 | 5.660571
51 | 1.02 | 3.677118 | 6.266428 | 0.08320989 |  |  | 0.1303859 | 5.637904
51.5 | 1.03 | 3.527118 | 6.416429 | 0.1046422 |  |  | 0.1263698 | 5.612127
52 | 1.04 | 3.777118 | 6.166429 | 0.06834247 |  |  | 0.1224539 | 5.587237
52.5 | 1.05 | 3.427118 | 6.516428 | 0.1183822 |  |  | 0.1179314 | 5.558793
53 | 1.06 | 3.777118 | 6.166429 | 0.06834247 |  |  | 0.1134276 | 5.530793
53.5 | 1.07 | 3.527118 | 6.416429 | 0.1046422 |  |  | 0.1085174 | 5.500571
54 | 1.08 | 3.777118 | 6.166429 | 0.06834247 |  |  | 0.1039653 | 5.472794
54.5 | 1.09 | 3.527118 | 6.416429 | 0.1046422 |  |  | 0.09911616 | 5.44346
55 | 1.1 | 3.827118 | 6.116428 | 0.06072642 |  |  | 0.09474574 | 5.417237
55.5 | 1.11 | 3.677118 | 6.266428 | 0.08320989 |  |  | 0.09030683 | 5.390793
56 | 1.12 | 3.777118 | 6.166429 | 0.06834247 |  |  | 0.08651028 | 5.368349
56.5 | 1.13 | 3.577118 | 6.366428 | 0.09761027 |  |  | 0.08265173 | 5.345682
57 | 1.14 | 3.877118 | 6.066428 | 0.05298482 |  |  | 0.07945649 | 5.327015
57.5 | 1.15 | 3.727118 | 6.216428 | 0.07583594 |  |  | 0.07619852 | 5.308126
58 | 1.16 | 4.077118 | 5.866428 | 0.02069893 |  |  | 0.07342684 | 5.292127
58.5 | 1.17 | 3.827118 | 6.116428 | 0.06072642 |  |  | 0.07025222 | 5.273904
59 | 1.18 | 3.977118 | 5.966428 | 0.03711243 |  |  | 0.06736511 | 5.25746
59.5 | 1.19 | 3.827118 | 6.116428 | 0.06072642 |  |  | 0.06397282 | 5.238348
60 | 1.2 | 4.177118 | 5.766428 | 0.003716143 |  |  | 0.06094619 | 5.22146
60.5 | 1.21 | 3.877118 | 6.066428 | 0.05298482 |  |  | 0.0576039 | 5.203015
61 | 1.22 | 4.127118 | 5.816428 | 0.01228049 |  |  | 0.05474932 | 5.18746
61.5 | 1.23 | 3.827118 | 6.116428 | 0.06072642 |  |  | 0.05152985 | 5.170127
62 | 1.24 | 4.127118 | 5.816428 | 0.01228049 |  |  | 0.04889075 | 5.156126
62.5 | 1.25 | 3.927118 | 6.016428 | 0.04511462 |  |  | 0.04586454 | 5.140127
63 | 1.26 | 4.177118 | 5.766428 | 0.003716143 |  |  | 0.04331469 | 5.126793
63.5 | 1.27 | 3.927118 | 6.016428 | 0.04511462 |  |  | 0.04062997 | 5.112793
64 | 1.28 | 4.177118 | 5.766428 | 0.003716143 |  |  | 0.03883446 | 5.10346
64.5 | 1.29 | 3.927118 | 6.016428 | 0.04511462 |  |  | 0.03675676 | 5.092571
65 | 1.3 | 4.427118 | 5.516428 | -0.04143462 |  |  | 0.03531114 | 5.085015
65.5 | 1.31 | 4.177118 | 5.766428 | 0.003716143 |  |  | 0.03339178 | 5.075016
66 | 1.32 | 4.377118 | 5.566428 | -0.03208007 |  |  | 0.0317597 | 5.066571
66.5 | 1.33 | 4.127118 | 5.816428 | 0.01228049 |  |  | 0.02929821 | 5.053904
67 | 1.34 | 4.377118 | 5.566428 | -0.03208007 |  |  | 0.02715813 | 5.043015
67.5 | 1.35 | 4.077118 | 5.866428 | 0.02069893 |  |  | 0.02436356 | 5.028793
68 | 1.36 | 4.377118 | 5.566428 | -0.03208007 |  |  | 0.02205201 | 5.017016
68.5 | 1.37 | 4.077118 | 5.866428 | 0.02069893 |  |  | 0.0191424 | 5.002126
69 | 1.38 | 4.377118 | 5.566428 | -0.03208007 |  |  | 0.01676469 | 4.989904
69.5 | 1.39 | 4.127118 | 5.816428 | 0.01228049 |  |  | 0.01395953 | 4.97546
70 | 1.4 | 4.277118 | 5.666429 | -0.01386606 |  |  | 0.0118607 | 4.964571
70.5 | 1.41 | 4.027118 | 5.916429 | 0.02897508 |  |  | 0.009501089 | 4.952348
71 | 1.42 | 4.427118 | 5.516428 | -0.04143462 |  |  | 0.00793357 | 4.944127
71.5 | 1.43 | 4.077118 | 5.866428 | 0.02069893 |  |  | 0.00622406 | 4.935237
72 | 1.44 | 4.327118 | 5.616428 | -0.02289199 |  |  | 0.005396735 | 4.930793
72.5 | 1.45 | 4.127118 | 5.816428 | 0.01228049 |  |  | 0.004197815 | 4.924571
73 | 1.46 | 4.227118 | 5.716428 | -0.004998107 |  |  | 0.0035993 | 4.92146
73.5 | 1.47 | 4.077118 | 5.866428 | 0.02069893 |  |  | 0.002758215 | 4.917238
74 | 1.48 | 4.327118 | 5.616428 | -0.02289199 |  |  | 0.002359803 | 4.915238
74.5 | 1.49 | 4.177118 | 5.766428 | 0.003716143 |  |  | 0.001370327 | 4.910349
75 | 1.5 | 4.277118 | 5.666429 | -0.01386606 |  |  | 0.000966048 | 4.908349
75.5 | 1.51 | 4.077118 | 5.866428 | 0.02069893 |  |  | 0.0002782706 | 4.9
76 | 1.52 | 4.227118 | 5.716428 | -0.004998107 |  |  | 0 | 4.9
76.5 | 1.53 | 4.077118 | 5.866428 | 0.02069893 |  |  | 0 | 4.9
77 | 1.54 | 4.377118 | 5.566428 | -0.03208007 |  |  | 0 | 4.9
77.5 | 1.55 | 3.977118 | 5.966428 | 0.03711243 |  |  | 0 | 4.9
78 | 1.56 | 4.377118 | 5.566428 | -0.03208007 |  |  | 0 | 4.9
78.5 | 1.57 | 3.977118 | 5.966428 | 0.03711243 |  |  | 0 | 4.9
79 | 1.58 | 4.327118 | 5.616428 | -0.02289199 |  |  | 0 | 4.9
79.5 | 1.59 | 3.977118 | 5.966428 | 0.03711243 |  |  | 0 | 4.9
80 | 1.6 | 4.377118 | 5.566428 | -0.03208007 |  |  | 0 | 4.9
80.5 | 1.61
81 | 1.62
81.5 | 1.63
82 | 1.64
82.5 | 1.65
83 | 1.66
83.5 | 1.67
84 | 1.68
84.5 | 1.69
85 | 1.7
85.5 | 1.71
86 | 1.72
86.5 | 1.73
87 | 1.74
87.5 | 1.75
88 | 1.76
88.5 | 1.77
89 | 1.78
89.5 | 1.79
90 | 1.8
90.5 | 1.81
91 | 1.82
91.5 | 1.83
92 | 1.84
92.5 | 1.85
93 | 1.86
93.5 | 1.87
94 | 1.88
94.5 | 1.89
95 | 1.9
95.5 | 1.91
96 | 1.92
96.5 | 1.93
97 | 1.94
97.5 | 1.95
98 | 1.96
98.5 | 1.97
99 | 1.98
99.5 | 1.99
100 | 2
100.5 | 2.01
101 | 2.02
101.5 | 2.03
102 | 2.04
102.5 | 2.05
103 | 2.06
103.5 | 2.07
104 | 2.08
104.5 | 2.09
105 | 2.1
105.5 | 2.11
106 | 2.12
106.5 | 2.13
107 | 2.14
107.5 | 2.15
108 | 2.16
108.5 | 2.17
109 | 2.18
109.5 | 2.19
110 | 2.2
110.5 | 2.21
111 | 2.22
111.5 | 2.23
112 | 2.24
112.5 | 2.25
113 | 2.26
113.5 | 2.27
114 | 2.28
114.5 | 2.29
115 | 2.3
115.5 | 2.31
116 | 2.32
116.5 | 2.33
117 | 2.34
117.5 | 2.35
118 | 2.36
118.5 | 2.37
119 | 2.38
119.5 | 2.39
120 | 2.4
120.5 | 2.41
121 | 2.42
121.5 | 2.43
122 | 2.44
122.5 | 2.45
123 | 2.46
123.5 | 2.47
124 | 2.48
124.5 | 2.49
125 | 2.5

## Fuerza
ciclos | seg | Fuerza | Presión
0.5 | 0.01 | 9.20178 | 82.73478 | 0.6 | 11.62485
1 | 0.02 | 9.20178 | 82.73478 | 0.6 | 0
1.5 | 0.03 | 9.20178 | 82.73478
2 | 0.04 | 9.2214 | 82.91119
2.5 | 0.05 | 9.24102 | 83.08759
3 | 0.06 | 9.2214 | 82.91119
3.5 | 0.07 | 9.20178 | 82.73478
4 | 0.08 | 9.24102 | 83.08759
4.5 | 0.09 | 9.20178 | 82.73478
5 | 0.1 | 9.18216 | 82.55838
5.5 | 0.11 | 9.20178 | 82.73478
6 | 0.12 | 9.2214 | 82.91119
6.5 | 0.13 | 9.2214 | 82.91119
7 | 0.14 | 9.24102 | 83.08759
7.5 | 0.15 | 9.2214 | 82.91119
8 | 0.16 | 9.2214 | 82.91119
8.5 | 0.17 | 9.20178 | 82.73478 | 0.6 | 104.521
9 | 0.18 | 9.2214 | 82.91119 | 0.6 | 0
9.5 | 0.19 | 9.20178 | 82.73478
10 | 0.2 | 9.2214 | 82.91119
10.5 | 0.21 | 9.2214 | 82.91119
11 | 0.22 | 9.2214 | 82.91119
11.5 | 0.23 | 9.2214 | 82.91119
12 | 0.24 | 9.26064 | 83.264
12.5 | 0.25 | 9.2214 | 82.91119
13 | 0.26 | 9.20178 | 82.73478
13.5 | 0.27 | 9.2214 | 82.91119
14 | 0.28 | 9.20178 | 82.73478
14.5 | 0.29 | 9.2214 | 82.91119
15 | 0.3 | 9.2214 | 82.91119
15.5 | 0.31 | 9.24102 | 83.08759
16 | 0.32 | 9.20178 | 82.73478
16.5 | 0.33 | 9.2214 | 82.91119
17 | 0.34 | 9.24102 | 83.08759
17.5 | 0.35 | 9.24102 | 83.08759
18 | 0.36 | 9.28026 | 83.44041
18.5 | 0.37 | 9.2214 | 82.91119
19 | 0.38 | 9.2214 | 82.91119
19.5 | 0.39 | 9.24102 | 83.08759
20 | 0.4 | 9.24102 | 83.08759
20.5 | 0.41 | 9.2214 | 82.91119
21 | 0.42 | 9.2214 | 82.91119
21.5 | 0.43 | 9.20178 | 82.73478
22 | 0.44 | 9.24102 | 83.08759
22.5 | 0.45 | 9.24102 | 83.08759
23 | 0.46 | 9.2214 | 82.91119
23.5 | 0.47 | 9.24102 | 83.08759
24 | 0.48 | 9.24102 | 83.08759
24.5 | 0.49 | 9.2214 | 82.91119
25 | 0.5 | 9.24102 | 83.08759
25.5 | 0.51 | 9.24102 | 83.08759
26 | 0.52 | 9.20178 | 82.73478
26.5 | 0.53 | 9.18216 | 82.55838
27 | 0.54 | 9.24102 | 83.08759
27.5 | 0.55 | 9.24102 | 83.08759
28 | 0.56 | 9.2214 | 82.91119
28.5 | 0.57 | 9.24102 | 83.08759
29 | 0.58 | 9.2214 | 82.91119
29.5 | 0.59 | 9.20178 | 82.73478
30 | 0.6 | 9.24102 | 83.08759
30.5 | 0.61 | 9.24102 | 83.08759
31 | 0.62 | 9.2214 | 82.91119
31.5 | 0.63 | 9.20178 | 82.73478
32 | 0.64 | 9.2214 | 82.91119
32.5 | 0.65 | 9.24102 | 83.08759
33 | 0.66 | 9.18216 | 82.55838
33.5 | 0.67 | 9.24102 | 83.08759
34 | 0.68 | 9.2214 | 82.91119
34.5 | 0.69 | 9.2214 | 82.91119
35 | 0.7 | 9.2214 | 82.91119
35.5 | 0.71 | 9.20178 | 82.73478
36 | 0.72 | 9.14292 | 82.20556
36.5 | 0.73 | 9.16254 | 82.38197
37 | 0.74 | 9.10368 | 81.85275
37.5 | 0.75 | 9.16254 | 82.38197
38 | 0.76 | 9.14292 | 82.20556
38.5 | 0.77 | 9.1233 | 82.02915
39 | 0.78 | 9.1233 | 82.02915
39.5 | 0.79 | 9.10368 | 81.85275
40 | 0.8 | 9.08406 | 81.67634
40.5 | 0.81 | 9.04482 | 81.32352
41 | 0.82 | 9.00558 | 80.97071
41.5 | 0.83 | 9.0252 | 81.14712
42 | 0.84 | 8.98596 | 80.7943
42.5 | 0.85 | 8.94672 | 80.44149
43 | 0.86 | 8.98596 | 80.7943
43.5 | 0.87 | 8.94672 | 80.44149
44 | 0.88 | 8.9271 | 80.26508
44.5 | 0.89 | 8.96634 | 80.6179
45 | 0.9 | 8.9271 | 80.26508
45.5 | 0.91 | 8.90748 | 80.08868
46 | 0.92 | 8.9271 | 80.26508
46.5 | 0.93 | 8.88786 | 79.91228
47 | 0.94 | 8.90748 | 80.08868
47.5 | 0.95 | 8.84862 | 79.55946
48 | 0.96 | 8.86824 | 79.73587
48.5 | 0.97 | 8.88786 | 79.91228
49 | 0.98 | 8.86824 | 79.73587
49.5 | 0.99 | 8.84862 | 79.55946
50 | 1 | 8.86824 | 79.73587
50.5 | 1.01 | 8.9271 | 80.26508
51 | 1.02 | 8.88786 | 79.91228
51.5 | 1.03 | 8.90748 | 80.08868
52 | 1.04 | 8.94672 | 80.44149
52.5 | 1.05 | 8.90748 | 80.08868
53 | 1.06 | 8.94672 | 80.44149
53.5 | 1.07 | 8.88786 | 79.91228
54 | 1.08 | 8.94672 | 80.44149
54.5 | 1.09 | 8.90748 | 80.08868
55 | 1.1 | 8.96634 | 80.6179
55.5 | 1.11 | 8.96634 | 80.6179
56 | 1.12 | 8.96634 | 80.6179
56.5 | 1.13 | 8.98596 | 80.7943
57 | 1.14 | 9.00558 | 80.97071
57.5 | 1.15 | 9.00558 | 80.97071
58 | 1.16 | 9.00558 | 80.97071
58.5 | 1.17 | 9.00558 | 80.97071
59 | 1.18 | 9.00558 | 80.97071
59.5 | 1.19 | 9.0252 | 81.14712
60 | 1.2 | 9.0252 | 81.14712
60.5 | 1.21 | 9.0252 | 81.14712
61 | 1.22 | 9.04482 | 81.32352
61.5 | 1.23 | 9.04482 | 81.32352
62 | 1.24 | 9.04482 | 81.32352
62.5 | 1.25 | 9.0252 | 81.14712
63 | 1.26 | 9.06444 | 81.49993
63.5 | 1.27 | 9.10368 | 81.85275
64 | 1.28 | 9.04482 | 81.32352
64.5 | 1.29 | 9.04482 | 81.32352
65 | 1.3 | 9.1233 | 82.02915
65.5 | 1.31 | 9.08406 | 81.67634
66 | 1.32 | 9.06444 | 81.49993
66.5 | 1.33 | 9.1233 | 82.02915
67 | 1.34 | 9.10368 | 81.85275
67.5 | 1.35 | 9.10368 | 81.85275
68 | 1.36 | 9.10368 | 81.85275
68.5 | 1.37 | 9.10368 | 81.85275
69 | 1.38 | 9.14292 | 82.20556
69.5 | 1.39 | 9.10368 | 81.85275
70 | 1.4 | 9.1233 | 82.02915
70.5 | 1.41 | 9.16254 | 82.38197
71 | 1.42 | 9.16254 | 82.38197
71.5 | 1.43 | 9.18216 | 82.55838
72 | 1.44 | 9.20178 | 82.73478
72.5 | 1.45 | 9.18216 | 82.55838
73 | 1.46 | 9.16254 | 82.38197
73.5 | 1.47 | 9.24102 | 83.08759
74 | 1.48 | 9.2214 | 82.91119
74.5 | 1.49 | 9.20178 | 82.73478
75 | 1.5 | 9.2214 | 82.91119
75.5 | 1.51 | 9.24102 | 83.08759
76 | 1.52 | 9.2214 | 82.91119
76.5 | 1.53 | 9.29988 | 83.61681
77 | 1.54 | 9.26064 | 83.264
77.5 | 1.55 | 9.26064 | 83.264
78 | 1.56 | 9.28026 | 83.44041
78.5 | 1.57 | 9.28026 | 83.44041
79 | 1.58 | 9.26064 | 83.264
79.5 | 1.59 | 9.29988 | 83.61681
80 | 1.6 | 9.28026 | 83.44041
80.5 | 1.61
81 | 1.62
81.5 | 1.63
82 | 1.64
82.5 | 1.65
83 | 1.66
83.5 | 1.67
84 | 1.68
84.5 | 1.69
85 | 1.7
85.5 | 1.71
86 | 1.72
86.5 | 1.73
87 | 1.74
87.5 | 1.75
88 | 1.76
88.5 | 1.77
89 | 1.78
89.5 | 1.79
90 | 1.8
90.5 | 1.81
91 | 1.82
91.5 | 1.83
92 | 1.84
92.5 | 1.85
93 | 1.86
93.5 | 1.87
94 | 1.88
94.5 | 1.89
95 | 1.9
95.5 | 1.91
96 | 1.92
96.5 | 1.93
97 | 1.94
97.5 | 1.95
98 | 1.96
98.5 | 1.97
99 | 1.98
99.5 | 1.99
100 | 2
100.5 | 2.01
101 | 2.02
101.5 | 2.03
102 | 2.04
102.5 | 2.05
103 | 2.06
103.5 | 2.07
104 | 2.08
104.5 | 2.09
105 | 2.1
105.5 | 2.11
106 | 2.12
106.5 | 2.13
107 | 2.14
107.5 | 2.15
108 | 2.16
108.5 | 2.17
109 | 2.18
109.5 | 2.19
110 | 2.2
110.5 | 2.21
111 | 2.22
111.5 | 2.23
112 | 2.24
112.5 | 2.25
113 | 2.26
113.5 | 2.27
114 | 2.28
114.5 | 2.29
115 | 2.3
115.5 | 2.31
116 | 2.32
116.5 | 2.33
117 | 2.34
117.5 | 2.35
118 | 2.36
118.5 | 2.37
119 | 2.38
119.5 | 2.39
120 | 2.4
120.5 | 2.41
121 | 2.42
121.5 | 2.43
122 | 2.44
122.5 | 2.45
123 | 2.46
123.5 | 2.47
124 | 2.48
124.5 | 2.49
125 | 2.5

## Resistencia
ciclos | seg | Intensidad | Tensión | Resistencia | Potencia | Energía
0.5 | 0.01 | 0 | 0.5040678 |  |  |  | 0.6 | 14.70125
1 | 0.02 | 0 | -0.005932197 |  |  |  | 0.6 | 0 | La línea vertical roja señala el fin del precalentamiento
1.5 | 0.03 | 0 | -0.0359322 |  |  |  | 0.7 | 14.70125
2 | 0.04 | 0 | 0.0340678 |  |  |  | 0.7 | 0
2.5 | 0.05 | 0 | -0.0259322
3 | 0.06 | 0 | 0.0140678
3.5 | 0.07 | 0 | -0.0359322
4 | 0.08 | 0 | 0.0340678
4.5 | 0.09 | 0 | 0.0140678
5 | 0.1 | 0 | -0.0559322
5.5 | 0.11 | 0 | -0.0359322
6 | 0.12 | 0 | -0.0259322
6.5 | 0.13 | 0 | 0.0340678
7 | 0.14 | 0 | 0.0140678
7.5 | 0.15 | 0 | 0.0140678
8 | 0.16 | 0 | 0.0340678
8.5 | 0.17 | 0 | 0.0540678
9 | 0.18 | 0 | 0.0140678 |  |  |  | 0.6 | 3.317273
9.5 | 0.19 | 0 | 0.0540678 |  |  |  | 0.6 | 0
10 | 0.2 | 0 | -0.0359322
10.5 | 0.21 | 0 | -0.005932197
11 | 0.22 | 0 | -0.0559322
11.5 | 0.23 | 0 | -0.0259322
12 | 0.24 | 0 | 0.0340678
12.5 | 0.25 | 0 | -0.0259322
13 | 0.26 | 0 | -0.0259322
13.5 | 0.27 | 0 | 0.0340678
14 | 0.28 | 0 | 0.0140678
14.5 | 0.29 | 0 | -0.0359322
15 | 0.3 | 0 | 0.0140678
15.5 | 0.31 | 0 | -0.0259322
16 | 0.32 | 0 | 0.0140678
16.5 | 0.33 | 0 | -0.0559322 |  |  |  | 0.6 | 0.4759431
17 | 0.34 | 0 | 0.0340678 |  |  |  | 0.6 | 0
17.5 | 0.35 | 0 | 0.0740678
18 | 0.36 | 0 | -0.0259322
18.5 | 0.37 | 0 | -0.005932197
19 | 0.38 | 0 | -0.0259322
19.5 | 0.39 | 0 | 0.0140678
20 | 0.4 | 0 | -0.005932197
20.5 | 0.41 | 0 | 0.0540678
21 | 0.42 | 0 | -0.0359322
21.5 | 0.43 | 0 | -0.005932197
22 | 0.44 | 0 | 0.0340678
22.5 | 0.45 | 0 | 0.0140678
23 | 0.46 | 0 | 0.0340678
23.5 | 0.47 | 0 | -0.0559322
24 | 0.48 | 0 | -0.0259322
24.5 | 0.49 | 0 | -0.0559322 |  |  |  | 0.6 | 33.8959
25 | 0.5 | 0 | -0.0359322 |  |  |  | 0.6 | 0
25.5 | 0.51 | 0 | 0.0340678
26 | 0.52 | 0 | -0.0259322
26.5 | 0.53 | 0 | -0.0359322
27 | 0.54 | 0 | -0.0559322
27.5 | 0.55 | 0 | -0.0359322
28 | 0.56 | 0 | -0.005932197
28.5 | 0.57 | 0 | 0.0340678
29 | 0.58 | 0 | 0.0340678
29.5 | 0.59 | 0 | 0.0540678
30 | 0.6 | 0 | 0.0540678
30.5 | 0.61 | 0 | 0.0540678
31 | 0.62 | 4.095 | 0.05396798 | 0.01317899 | 0.2209989 | 0.002209989
31.5 | 0.63 | 3.978 | 1.003971 | 0.2523808 | 3.993796 | 0.04214795
32 | 0.64 | 4.017 | 1.25397 | 0.3121658 | 5.037198 | 0.09251992
32.5 | 0.65 | 4.075 | 1.353969 | 0.3322622 | 5.517421 | 0.1476941
33 | 0.66 | 4.348 | 1.413962 | 0.3251982 | 6.147906 | 0.2091732
33.5 | 0.67 | 4.543 | 1.433957 | 0.315641 | 6.514467 | 0.2743179
34 | 0.68 | 4.797 | 1.313951 | 0.273911 | 6.303022 | 0.3373481
34.5 | 0.69 | 4.914 | 1.333948 | 0.2714587 | 6.555021 | 0.4028983
35 | 0.7 | 5.07 | 1.253944 | 0.2473263 | 6.357497 | 0.4664733
35.5 | 0.71 | 5.148 | 1.213942 | 0.2358085 | 6.249374 | 0.528967
36 | 0.72 | 3.471 | 1.213983 | 0.3497503 | 4.213736 | 0.5711044
36.5 | 0.73 | 3.451 | 0.9039837 | 0.2619483 | 3.119648 | 0.6023009
37 | 0.74 | 3.451 | 1.313984 | 0.3807545 | 4.534558 | 0.6476465
37.5 | 0.75 | 6.63 | 2.013906 | 0.3037566 | 13.3522 | 0.7811685
38 | 0.76 | 10.218 | 2.653819 | 0.25972 | 27.11672 | 1.052336
38.5 | 0.77 | 11.761 | 2.033781 | 0.1729259 | 23.9193 | 1.291529
39 | 0.78 | 11.221 | 1.853794 | 0.1652076 | 20.80143 | 1.499543
39.5 | 0.79 | 11.038 | 1.683799 | 0.1525456 | 18.58577 | 1.685401
40 | 0.8 | 9.925 | 1.503826 | 0.151519 | 14.92547 | 1.834655
40.5 | 0.81 | 9.984 | 1.373824 | 0.1376026 | 13.71626 | 1.971818
41 | 0.82 | 9.945 | 1.433825 | 0.1441755 | 14.25939 | 2.114412
41.5 | 0.83 | 9.964 | 1.313825 | 0.1318572 | 13.09095 | 2.245321
42 | 0.84 | 9.964 | 1.433825 | 0.1439005 | 14.28663 | 2.388188
42.5 | 0.85 | 9.984 | 1.483824 | 0.1486202 | 14.8145 | 2.536333
43 | 0.86 | 9.964 | 1.233825 | 0.1238283 | 12.29383 | 2.659271
43.5 | 0.87 | 10.003 | 1.233824 | 0.1233454 | 12.34194 | 2.782691
44 | 0.88 | 10.003 | 1.373824 | 0.1373412 | 13.74236 | 2.920114
44.5 | 0.89 | 10.003 | 1.273824 | 0.1273442 | 12.74206 | 3.047535
45 | 0.9 | 10.003 | 1.173824 | 0.1173472 | 11.74176 | 3.164952
45.5 | 0.91 | 10.003 | 1.333824 | 0.1333424 | 13.34224 | 3.298375
46 | 0.92 | 10.003 | 1.103824 | 0.1103493 | 11.04155 | 3.40879
46.5 | 0.93 | 10.003 | 1.313824 | 0.131343 | 13.14218 | 3.540212
47 | 0.94 | 9.984 | 1.433824 | 0.1436122 | 14.3153 | 3.683365
47.5 | 0.95 | 9.984 | 1.273824 | 0.1275866 | 12.71786 | 3.810544
48 | 0.96 | 9.984 | 1.333824 | 0.1335962 | 13.3169 | 3.943712
48.5 | 0.97 | 9.984 | 1.143824 | 0.1145657 | 11.41994 | 4.057912
49 | 0.98 | 9.964 | 1.333825 | 0.1338644 | 13.29023 | 4.190814
49.5 | 0.99 | 9.984 | 1.173824 | 0.1175706 | 11.71946 | 4.308009
50 | 1 | 9.964 | 1.313825 | 0.1318572 | 13.09095 | 4.438918
50.5 | 1.01 | 9.984 | 1.273824 | 0.1275866 | 12.71786 | 4.566097
51 | 1.02 | 9.964 | 1.293825 | 0.12985 | 12.89167 | 4.695014
51.5 | 1.03 | 9.964 | 1.233825 | 0.1238283 | 12.29383 | 4.817952
52 | 1.04 | 9.945 | 1.373825 | 0.1381423 | 13.66269 | 4.954578
52.5 | 1.05 | 9.964 | 1.433825 | 0.1439005 | 14.28663 | 5.097445
53 | 1.06 | 9.984 | 1.173824 | 0.1175706 | 11.71946 | 5.214639
53.5 | 1.07 | 9.964 | 1.333825 | 0.1338644 | 13.29023 | 5.347541
54 | 1.08 | 9.964 | 1.233825 | 0.1238283 | 12.29383 | 5.470479
54.5 | 1.09 | 9.945 | 1.293825 | 0.1300981 | 12.86709 | 5.599151
55 | 1.1 | 9.906 | 1.293826 | 0.1306104 | 12.81664 | 5.727317
55.5 | 1.11 | 9.906 | 1.293826 | 0.1306104 | 12.81664 | 5.855484
56 | 1.12 | 9.925 | 1.253826 | 0.1263301 | 12.44422 | 5.979926
56.5 | 1.13 | 9.925 | 1.313826 | 0.1323754 | 13.03972 | 6.110323
57 | 1.14 | 9.945 | 1.253825 | 0.126076 | 12.46929 | 6.235016
57.5 | 1.15 | 9.945 | 1.293825 | 0.1300981 | 12.86709 | 6.363688
58 | 1.16 | 10.179 | 1.08382 | 0.1064761 | 11.0322 | 6.47401
58.5 | 1.17 | 10.608 | 1.193809 | 0.1125386 | 12.66393 | 6.600649
59 | 1.18 | 10.315 | 0.9238164 | 0.08956049 | 9.529165 | 6.69594
59.5 | 1.19 | 9.945 | 1.023825 | 0.1029487 | 10.18194 | 6.79776
60 | 1.2 | 9.964 | 1.023825 | 0.1027524 | 10.20139 | 6.899774
60.5 | 1.21 | 9.925 | 0.9638259 | 0.09711092 | 9.565972 | 6.995434
61 | 1.22 | 9.847 | 1.003828 | 0.1019425 | 9.884691 | 7.094281
61.5 | 1.23 | 9.886 | 1.083827 | 0.1096325 | 10.71471 | 7.201428
62 | 1.24 | 9.847 | 1.063828 | 0.1080357 | 10.47551 | 7.306183
62.5 | 1.25 | 9.886 | 0.8838268 | 0.08940186 | 8.737512 | 7.393558
63 | 1.26 | 9.867 | 1.103827 | 0.1118706 | 10.89146 | 7.502473
63.5 | 1.27 | 9.847 | 0.9438277 | 0.09584927 | 9.293872 | 7.595412
64 | 1.28 | 9.887 | 1.153827 | 0.1167014 | 11.40788 | 7.709491
64.5 | 1.29 | 9.847 | 0.9038278 | 0.09178712 | 8.899992 | 7.798491
65 | 1.3 | 9.867 | 1.103827 | 0.1118706 | 10.89146 | 7.907405
65.5 | 1.31 | 9.998 | 0.8838241 | 0.08840008 | 8.836473 | 7.99577
66 | 1.32 | 9.937 | 0.8438256 | 0.08491754 | 8.385095 | 8.079621
66.5 | 1.33 | 9.925 | 1.063826 | 0.1071865 | 10.55847 | 8.185206
67 | 1.34 | 9.867 | 0.8838273 | 0.08957407 | 8.720723 | 8.272413
67.5 | 1.35 | 9.867 | 1.043827 | 0.1057897 | 10.29944 | 8.375407
68 | 1.36 | 9.847 | 0.9438277 | 0.09584927 | 9.293872 | 8.468346
68.5 | 1.37 | 9.847 | 0.9838278 | 0.09991142 | 9.687752 | 8.565223
69 | 1.38 | 9.867 | 0.8838273 | 0.08957407 | 8.720723 | 8.65243
69.5 | 1.39 | 9.867 | 0.8338273 | 0.08450668 | 8.227374 | 8.734703
70 | 1.4 | 9.828 | 0.9638283 | 0.09806962 | 9.472505 | 8.829428
70.5 | 1.41 | 9.828 | 1.193828 | 0.1214721 | 11.73294 | 8.946757
71 | 1.42 | 9.828 | 0.9438282 | 0.09603462 | 9.275944 | 9.039516
71.5 | 1.43 | 9.828 | 1.173828 | 0.1194371 | 11.53638 | 9.154881
72 | 1.44 | 9.808 | 1.023829 | 0.1043871 | 10.04171 | 9.255298
72.5 | 1.45 | 9.828 | 0.9638283 | 0.09806962 | 9.472505 | 9.350022
73 | 1.46 | 9.828 | 0.8438283 | 0.08585961 | 8.293144 | 9.432954
73.5 | 1.47 | 9.808 | 0.8638287 | 0.08807389 | 8.472432 | 9.517678
74 | 1.48 | 9.808 | 0.8838287 | 0.09011304 | 8.668591 | 9.604364
74.5 | 1.49 | 9.808 | 0.8438287 | 0.08603474 | 8.276272 | 9.687127
75 | 1.5 | 9.808 | 0.9438287 | 0.0962305 | 9.257071 | 9.779697
75.5 | 1.51 | 9.808 | 0.8138287 | 0.08297601 | 7.982032 | 9.859518
76 | 1.52 | 9.808 | 0.9038287 | 0.0921522 | 8.864752 | 9.948166
76.5 | 1.53 | 9.808 | 1.023829 | 0.1043871 | 10.04171 | 10.04858
77 | 1.54 | 9.808 | 0.9038287 | 0.0921522 | 8.864752 | 10.13723
77.5 | 1.55 | 9.808 | 1.003829 | 0.1023479 | 9.845551 | 10.23569
78 | 1.56 | 9.808 | 0.9238287 | 0.09419135 | 9.060912 | 10.3263
78.5 | 1.57 | 9.828 | 0.8338283 | 0.08484211 | 8.194864 | 10.40824
79 | 1.58 | 9.828 | 0.9238282 | 0.09399962 | 9.079384 | 10.49904
79.5 | 1.59 | 9.828 | 0.8838282 | 0.08992961 | 8.686264 | 10.5859
80 | 1.6 | 9.828 | 0.8438283 | 0.08585961 | 8.293144 | 10.66883
80.5 | 1.61
81 | 1.62
81.5 | 1.63
82 | 1.64
82.5 | 1.65
83 | 1.66
83.5 | 1.67
84 | 1.68
84.5 | 1.69
85 | 1.7
85.5 | 1.71
86 | 1.72
86.5 | 1.73
87 | 1.74
87.5 | 1.75
88 | 1.76
88.5 | 1.77
89 | 1.78
89.5 | 1.79
90 | 1.8
90.5 | 1.81
91 | 1.82
91.5 | 1.83
92 | 1.84
92.5 | 1.85
93 | 1.86
93.5 | 1.87
94 | 1.88
94.5 | 1.89
95 | 1.9
95.5 | 1.91
96 | 1.92
96.5 | 1.93
97 | 1.94
97.5 | 1.95
98 | 1.96
98.5 | 1.97
99 | 1.98
99.5 | 1.99
100 | 2
100.5 | 2.01
101 | 2.02
101.5 | 2.03
102 | 2.04
102.5 | 2.05
103 | 2.06
103.5 | 2.07
104 | 2.08
104.5 | 2.09
105 | 2.1
105.5 | 2.11
106 | 2.12
106.5 | 2.13
107 | 2.14
107.5 | 2.15
108 | 2.16
108.5 | 2.17
109 | 2.18
109.5 | 2.19
110 | 2.2
110.5 | 2.21
111 | 2.22
111.5 | 2.23
112 | 2.24
112.5 | 2.25
113 | 2.26
113.5 | 2.27
114 | 2.28
114.5 | 2.29
115 | 2.3
115.5 | 2.31
116 | 2.32
116.5 | 2.33
117 | 2.34
117.5 | 2.35
118 | 2.36
118.5 | 2.37
119 | 2.38
119.5 | 2.39
120 | 2.4
120.5 | 2.41
121 | 2.42
121.5 | 2.43
122 | 2.44
122.5 | 2.45
123 | 2.46
123.5 | 2.47
124 | 2.48
124.5 | 2.49
125 | 2.5

## Resultados
Inicio paso corriente
30 | 0
30 | 0.5 | Eje Izquierdo |  | Eje Derecho
Fin de Subida |  | Máx = | 0.5 | Máx = | 0.6
39.00382 | 0 | Mín = | 0 | Mín = | 0
39.00382 | 0.5
¿Suavizar?
Inicio paso corriente |  | Eje Izquierdo |  | Eje Derecho
30 | 0 | Máx = | 100 | Máx = | 9
30 | 100 | Mín = | 0 | Mín = | 0
Fin de Subida
39.00382 | 0
39.00382 | 100
¿Suavizar?
|  | Eje Izquierdo |  | Eje Derecho
Inicio paso corriente |  | Máx = | 10 | Máx = | 6
30 | 0 | Mín = | 0 | Mín = | 0
30 | 10
Fin de Subida
39.00382 | 0
39.00382 | 10
|  | Eje Izquierdo |  | Eje Derecho
Inicio paso corriente |  | Máx = | 14 | Máx = | 9
30 | 0 | Mín = | 0 | Mín = | 0
30 | 14
Fin de Subida
39.00382 | 0
39.00382 | 14