## Parámetros
Ensayo |  |  |  |  | Fecha:
Características polvo |  | Material | Referencia polvo | Densidad de golpeo g/cm3 | Densidad aparente g/cm3 | Densidad absoluta g/cm3
|  | Al-NH3 |  | 1.19 | 0.84 | 2.725 |  | Sí
No
Activación externa |  | PRECOMPRESIÓN | No | # MPa
|  | ACTIVACIÓN ELÉC. | No | # V | # A
Características de corriente | Duraciones
|  | Aproximación | Apriete | PreCalentamiento | Calentamiento | Enfriamiento
|  | 99 | 30 | 5 | 55 | 60 | ciclos
|  | 1.98 | 0.6 | 0.1 | 1.1 | 1.2 | segundos
Intensidades
|  | I máx | So1i (grados) | I So1i (kA) | ISo2i (kA) | Energía (kJ) | EDE (kJ/g)
|  | 10.998 | 15 | 1 | 10 | 12.30032 | 7.784028
Características de Presión |  | Presión Trabajo | Presión Sinterizado
|  | 923 |  | kgf
|  | 3.812474 | 0 | bares
Características Sinterizados |  | Diámetro (mm) | Altura (mm) | Masa (g) |  | Secc (cm2)
| 1 | 12.01 | 5.67 | 1.5802 |  | 1.130267
| 2 | 11.98 | 5.69 |  |  | Volumen (cm3)
| 3 | 11.95 | 5.62 |  |  | 0.6284282
| 4 | 11.97 | 5.49
| 5 | 12 | 5.23 |  |  | Densid (g/cm3)
| 6 | 12.05 | 5.53 |  |  | 2.514528
| 7 | 12 | 5.65 |  |  | Porosidad (%)
| 8 | 12.01 | 5.6 |  |  | 7.723758
|  | 11.99625 | 5.56
Otros Datos |  | Tª Inicial (ºC) | Lubricante | Diám Punzón (mm) | h punzones (mm) | h obleas (mm) | tS (ciclos)
|  | 22.4 |  | 11.9 | 97.31 | 9.3 | 7.517407
Observaciones
[9 empty] | 4 | 5 | 8
[9 empty] | 3 | 9 | 2

## Adquisición
416 | 471 | 0 | 74
416 | 472 | 0 | 19 | IP:x,x,x,x:
416 | 473 | 0 | 17 | 172,16,1,14
418 | 472 | 0 | 16
415 | 474 | 0 | 17 | Abrir canal. (IP: 172,16,1,14)(Return:1)
416 | 472 | 0 | 25
416 | 470 | 0 | 16
416 | 473 | 0 | 19 | Recibidos de 2869 registros (Soldadura:1745)
417 | 472 | 0 | 23
417 | 470 | 0 | 25
416 | 470 | 0 | 17 | Representar gráficas
417 | 472 | 0 | 25
417 | 472 | 0 | 21
416 | 474 | 0 | 16
416 | 472 | 0 | 23
416 | 472 | 0 | 19
414 | 473 | 0 | 21
415 | 475 | 0 | 21
417 | 472 | 0 | 19
416 | 472 | 0 | 23
416 | 473 | 0 | 25
416 | 473 | 0 | 14
418 | 472 | 0 | 19
416 | 473 | 0 | 23
415 | 474 | 0 | 19
416 | 473 | 0 | 23
418 | 473 | 0 | 19
416 | 473 | 0 | 25
417 | 473 | 0 | 23
416 | 471 | 0 | 17
416 | 475 | 0 | 19
416 | 473 | 0 | 17
414 | 473 | 0 | 23
414 | 474 | 0 | 17
416 | 473 | 0 | 23
416 | 475 | 0 | 21
415 | 473 | 0 | 19
415 | 472 | 0 | 21
416 | 473 | 0 | 16
416 | 471 | 0 | 17
414 | 471 | 0 | 19
416 | 473 | 0 | 19
417 | 471 | 0 | 23
416 | 470 | 0 | 17
416 | 473 | 0 | 23
415 | 472 | 0 | 19
417 | 474 | 0 | 17
417 | 473 | 0 | 17
416 | 473 | 0 | 21
416 | 473 | 0 | 21
415 | 473 | 0 | 19
417 | 473 | 0 | 19
415 | 472 | 0 | 19
416 | 473 | 0 | 23
416 | 473 | 0 | 19
414 | 473 | 0 | 17
416 | 473 | 0 | 17
415 | 471 | 0 | 21
415 | 472 | 0 | 17
416 | 472 | 0 | 21
416 | 473 | 0 | 21
417 | 473 | 3900 | 21
415 | 473 | 3822 | 128
419 | 473 | 3939 | 153
418 | 472 | 4056 | 174
424 | 473 | 4309 | 147
422 | 471 | 4543 | 176
427 | 472 | 4777 | 170
425 | 472 | 4933 | 135
428 | 471 | 5109 | 134
428 | 471 | 5206 | 147
433 | 473 | 5206 | 159
435 | 470 | 7078 | 163
441 | 470 | 7527 | 155
440 | 469 | 7878 | 176
451 | 469 | 10218 | 192
451 | 468 | 10920 | 167
458 | 467 | 10764 | 157
458 | 468 | 10998 | 167
465 | 466 | 10413 | 143
461 | 465 | 10257 | 145
468 | 464 | 10140 | 139
464 | 461 | 10140 | 157
470 | 462 | 10081 | 147
467 | 460 | 10081 | 141
471 | 463 | 10101 | 132
465 | 460 | 10062 | 132
473 | 459 | 10081 | 147
468 | 459 | 10120 | 124
473 | 461 | 10042 | 145
471 | 458 | 10023 | 132
474 | 456 | 10042 | 132
471 | 458 | 10062 | 153
475 | 458 | 10081 | 124
470 | 458 | 10101 | 124
477 | 458 | 10042 | 132
471 | 455 | 9984 | 128
476 | 458 | 9964 | 135
470 | 460 | 10003 | 141
476 | 458 | 9964 | 126
474 | 458 | 10042 | 130
478 | 459 | 10042 | 124
472 | 459 | 10101 | 145
477 | 460 | 10081 | 134
471 | 460 | 9964 | 112
477 | 461 | 10023 | 130
471 | 460 | 9984 | 116
477 | 461 | 10042 | 139
473 | 462 | 10003 | 118
477 | 464 | 10042 | 135
473 | 465 | 10003 | 128
479 | 463 | 10003 | 114
472 | 463 | 10003 | 132
475 | 466 | 10023 | 135
472 | 465 | 10023 | 134
477 | 464 | 10003 | 128
472 | 466 | 10023 | 116
477 | 466 | 10003 | 120
473 | 467 | 9964 | 126
478 | 466 | 10003 | 128
474 | 467 | 10003 | 128
477 | 470 | 9984 | 128
473 | 467 | 10023 | 126
478 | 469 | 10003 | 116
474 | 467 | 9964 | 128
477 | 471 | 9964 | 112
473 | 470 | 9945 | 130
475 | 470 | 9984 | 110
471 | 473 | 9984 | 128
479 | 471 | 9984 | 122
472 | 472 | 9964 | 124
479 | 472 | 9945 | 120
472 | 472 | 9945 | 128
475 | 473 | 9945 | 126
473 | 473 | 9964 | 110
477 | 475 | 9984 | 130
473 | 473 | 9984 | 124
477 | 474 | 9964 | 134
473 | 472 | 9964 | 126
478 | 473 | 9925 | 124
473 | 477 | 9945 | 120
478 | 473 | 9925 | 128
471 | 475 | 9925 | 128
476 | 475 | 9964 | 134
474 | 473 | 9945 | 118
478 | 478 | 9964 | 135
474 | 474 | 9945 | 114
478 | 474 | 9945 | 114
473 | 475 | 9964 | 124
478 | 473 | 9945 | 128
475 | 476 | 9945 | 114
478 | 472 | 9964 | 120
474 | 475 | 9964 | 122
478 | 475 | 9945 | 128
474 | 475 | 9964 | 126
479 | 474 | 9964 | 112
474 | 474 | 9964 | 118
479 | 473 | 9984 | 106
474 | 473 | 9964 | 118
478 | 472 | 9945 | 110
474 | 473 | 9925 | 126
479 | 477 | 9925 | 114
477 | 475 | 9964 | 118
479 | 475 | 10023 | 112
474 | 475 | 10003 | 122
477 | 476 | 9964 | 126
473 | 478 | 9945 | 130
478 | 477 | 9925 | 126
474 | 476 | 9925 | 139
480 | 475 | 9945 | 122
475 | 475 | 9984 | 132
479 | 476 | 10003 | 124
474 | 478 | 9984 | 122
478 | 475 | 9945 | 108
474 | 477 | 9945 | 124
479 | 477 | 9925 | 112
474 | 477 | 9906 | 122
479 | 477 | 9925 | 124
474 | 477 | 9906 | 108
478 | 477 | 9925 | 104

## Desplazamiento
ciclos | seg | x(t) | h(t) | θ(t) |  |  | θ(t) | H(t)
0.5 | 0.01 | 0.003390503 | 8.588572 | 0.3526281 |  |  | 0.3750702 | 7.841402
1 | 0.02 | 0.003390503 | 8.588572 | 0.3526281 | 0.6 | 4.004238 | 0.3751417 | 7.842302
1.5 | 0.03 | 0.003390503 | 8.588572 | 0.3526281 | 0.6 | 0 | 0.3752058 | 7.843109
2 | 0.04 | 0.1033905 | 8.488571 | 0.3450017 |  |  | 0.3752927 | 7.844202
2.5 | 0.05 | -0.0466095 | 8.638572 | 0.3563751 |  |  | 0.375362 | 7.845078
3 | 0.06 | 0.003390503 | 8.588572 | 0.3526281 |  |  | 0.3754207 | 7.845825
3.5 | 0.07 | 0.003390503 | 8.588572 | 0.3526281 |  |  | 0.3755129 | 7.846983
4 | 0.08 | 0.003390503 | 8.588572 | 0.3526281 |  |  | 0.3754949 | 7.846785
4.5 | 0.09 | 0.0533905 | 8.538571 | 0.3488372 |  |  | 0.375441 | 7.846127
5 | 0.1 | 0.0533905 | 8.538571 | 0.3488372 |  |  | 0.3753342 | 7.844794
5.5 | 0.11 | 0.003390503 | 8.588572 | 0.3526281 |  |  | 0.3751218 | 7.842126
6 | 0.12 | 0.0533905 | 8.538571 | 0.3488372 |  |  | 0.3747863 | 7.837904
6.5 | 0.13 | 0.0533905 | 8.538571 | 0.3488372 |  |  | 0.3744717 | 7.833904
7 | 0.14 | 0.003390503 | 8.588572 | 0.3526281 |  |  | 0.3741395 | 7.829682
7.5 | 0.15 | 0.003390503 | 8.588572 | 0.3526281 |  |  | 0.3738248 | 7.825682
8 | 0.16 | 0.003390503 | 8.588572 | 0.3526281 |  |  | 0.3735437 | 7.822127
8.5 | 0.17 | -0.0966095 | 8.688571 | 0.3600789 |  |  | 0.3732584 | 7.818571
9 | 0.18 | -0.0466095 | 8.638572 | 0.3563751 |  |  | 0.372825 | 7.813238
9.5 | 0.19 | 0.0533905 | 8.538571 | 0.3488372 |  |  | 0.3723171 | 7.807015
10 | 0.2 | 0.003390503 | 8.588572 | 0.3526281 |  |  | 0.3717346 | 7.799905
10.5 | 0.21 | 0.003390503 | 8.588572 | 0.3526281 |  |  | 0.3711689 | 7.793016
11 | 0.22 | 0.003390503 | 8.588572 | 0.3526281 |  |  | 0.3707125 | 7.78746
11.5 | 0.23 | 0.1033905 | 8.488571 | 0.3450017 | 0.6 | 10.86071 | 0.3704918 | 7.784793
12 | 0.24 | 0.003390503 | 8.588572 | 0.3526281 | 0.6 | 0 | 0.3704702 | 7.784571
12.5 | 0.25 | -0.0466095 | 8.638572 | 0.3563751 |  |  | 0.3706844 | 7.787238
13 | 0.26 | 0.003390503 | 8.588572 | 0.3526281 |  |  | 0.3711176 | 7.792571
13.5 | 0.27 | 0.1033905 | 8.488571 | 0.3450017 |  |  | 0.371803 | 7.801015
14 | 0.28 | 0.003390503 | 8.588572 | 0.3526281 |  |  | 0.372667 | 7.811682
14.5 | 0.29 | 0.0533905 | 8.538571 | 0.3488372 |  |  | 0.3736567 | 7.823905
15 | 0.3 | 0.003390503 | 8.588572 | 0.3526281 |  |  | 0.3746632 | 7.836349
15.5 | 0.31 | 0.003390503 | 8.588572 | 0.3526281 |  |  | 0.3755583 | 7.84746
16 | 0.32 | 0.003390503 | 8.588572 | 0.3526281 |  |  | 0.3762361 | 7.855905
16.5 | 0.33 | -0.0966095 | 8.688571 | 0.3600789 |  |  | 0.3766634 | 7.861238
17 | 0.34 | -0.0966095 | 8.688571 | 0.3600789 |  |  | 0.376893 | 7.864127
17.5 | 0.35 | 0.003390503 | 8.588572 | 0.3526281 |  |  | 0.3769621 | 7.865016
18 | 0.36 | 0.003390503 | 8.588572 | 0.3526281 |  |  | 0.3769085 | 7.864348
18.5 | 0.37 | -0.0466095 | 8.638572 | 0.3563751 |  |  | 0.3767322 | 7.862127
19 | 0.38 | -0.0466095 | 8.638572 | 0.3563751 |  |  | 0.3765035 | 7.859238
19.5 | 0.39 | 0.003390503 | 8.588572 | 0.3526281 |  |  | 0.3761875 | 7.855238
20 | 0.4 | 0.003390503 | 8.588572 | 0.3526281 |  |  | 0.3758546 | 7.851016
20.5 | 0.41 | -0.0966095 | 8.688571 | 0.3600789 |  |  | 0.3755747 | 7.84746
21 | 0.42 | 0.003390503 | 8.588572 | 0.3526281 |  |  | 0.3754183 | 7.84546
21.5 | 0.43 | 0.0533905 | 8.538571 | 0.3488372 |  |  | 0.3753499 | 7.844571
22 | 0.44 | 0.003390503 | 8.588572 | 0.3526281 | 0.6 | 0.4500987 | 0.3754045 | 7.845238
22.5 | 0.45 | 0.003390503 | 8.588572 | 0.3526281 | 0.6 | 0 | 0.3754217 | 7.84546
23 | 0.46 | -0.0466095 | 8.638572 | 0.3563751 |  |  | 0.3753664 | 7.844793
23.5 | 0.47 | 0.0533905 | 8.538571 | 0.3488372 |  |  | 0.3751857 | 7.84257
24 | 0.48 | 0.0533905 | 8.538571 | 0.3488372 |  |  | 0.3748973 | 7.839015
24.5 | 0.49 | 0.003390503 | 8.588572 | 0.3526281 |  |  | 0.3744486 | 7.833459
25 | 0.5 | 0.003390503 | 8.588572 | 0.3526281 |  |  | 0.3740013 | 7.827905
25.5 | 0.51 | -0.0466095 | 8.638572 | 0.3563751 |  |  | 0.3735552 | 7.822349
26 | 0.52 | 0.0533905 | 8.538571 | 0.3488372 |  |  | 0.3731464 | 7.817238
26.5 | 0.53 | -0.0466095 | 8.638572 | 0.3563751 |  |  | 0.3727195 | 7.811904
27 | 0.54 | 0.003390503 | 8.588572 | 0.3526281 |  |  | 0.372434 | 7.808349
27.5 | 0.55 | 0.003390503 | 8.588572 | 0.3526281 |  |  | 0.3721627 | 7.805016
28 | 0.56 | -0.0966095 | 8.688571 | 0.3600789 |  |  | 0.3719411 | 7.802349
28.5 | 0.57 | 0.003390503 | 8.588572 | 0.3526281 |  |  | 0.3716404 | 7.798794
29 | 0.58 | -0.0466095 | 8.638572 | 0.3563751 |  |  | 0.3713712 | 7.795682
29.5 | 0.59 | -0.0466095 | 8.638572 | 0.3563751 |  |  | 0.3707694 | 7.788571
30 | 0.6 | 0.003390503 | 8.588572 | 0.3526281 |  |  | 0.3699269 | 7.778571
30.5 | 0.61 | 0.003390503 | 8.588572 | 0.3526281 |  |  | 0.3685414 | 7.762127
31 | 0.62 | 0.0533905 | 8.538571 | 0.3488372 |  |  | 0.3667579 | 7.741015
31.5 | 0.63 | -0.0466095 | 8.638572 | 0.3563751 |  |  | 0.3641653 | 7.710571
32 | 0.64 | 0.1533905 | 8.438571 | 0.3411207 |  |  | 0.3609946 | 7.673682
32.5 | 0.65 | 0.1033905 | 8.488571 | 0.3450017 |  |  | 0.3568092 | 7.625682
33 | 0.66 | 0.4033905 | 8.188571 | 0.3210049 |  |  | 0.351833 | 7.56946
33.5 | 0.67 | 0.3033905 | 8.288571 | 0.3291968 |  |  | 0.3455728 | 7.499905
34 | 0.68 | 0.5533905 | 8.038571 | 0.3083348 |  |  | 0.3384776 | 7.422349
34.5 | 0.69 | 0.4533905 | 8.138572 | 0.3168335 |  |  | 0.3301619 | 7.333015
35 | 0.7 | 0.6033905 | 7.988571 | 0.3040057 |  |  | 0.3211932 | 7.238348
35.5 | 0.71 | 0.6033905 | 7.988571 | 0.3040057 |  |  | 0.3112944 | 7.135904
36 | 0.72 | 0.8533905 | 7.738571 | 0.2815211 |  |  | 0.3011935 | 7.03346
36.5 | 0.73 | 0.9533905 | 7.638571 | 0.2721152 |  |  | 0.290509 | 6.927461
37 | 0.74 | 1.253391 | 7.338572 | 0.2423594 |  |  | 0.2800082 | 6.825682
37.5 | 0.75 | 1.20339 | 7.388571 | 0.2474865 |  |  | 0.2694481 | 6.725683
38 | 0.76 | 1.753391 | 6.838572 | 0.1869648 |  |  | 0.2595809 | 6.634349
38.5 | 0.77 | 1.753391 | 6.838572 | 0.1869648 |  |  | 0.2499438 | 6.547237
39 | 0.78 | 2.10339 | 6.488571 | 0.1431088 |  |  | 0.2412587 | 6.470571
39.5 | 0.79 | 2.10339 | 6.488571 | 0.1431088 |  |  | 0.2329286 | 6.398793
40 | 0.8 | 2.453391 | 6.138571 | 0.09425182 |  |  | 0.2254058 | 6.335459
40.5 | 0.81 | 2.253391 | 6.338572 | 0.1228308 |  |  | 0.21807 | 6.275015
41 | 0.82 | 2.60339 | 5.988571 | 0.07156489 |  |  | 0.2115753 | 6.222571
41.5 | 0.83 | 2.40339 | 6.188571 | 0.1015698 |  |  | 0.2052385 | 6.172349
42 | 0.84 | 2.703391 | 5.888571 | 0.05579817 |  |  | 0.1996535 | 6.128793
42.5 | 0.85 | 2.553391 | 6.038571 | 0.07925246 |  |  | 0.1942145 | 6.087015
43 | 0.86 | 2.753391 | 5.838572 | 0.04771232 |  |  | 0.1894583 | 6.051016
43.5 | 0.87 | 2.453391 | 6.138571 | 0.09425182 |  |  | 0.1846137 | 6.014793
44 | 0.88 | 2.85339 | 5.738571 | 0.03111775 |  |  | 0.1803505 | 5.983237
44.5 | 0.89 | 2.60339 | 5.988571 | 0.07156489 |  |  | 0.176075 | 5.951904
45 | 0.9 | 2.85339 | 5.738571 | 0.03111775 |  |  | 0.1723395 | 5.924793
45.5 | 0.91 | 2.753391 | 5.838572 | 0.04771232 |  |  | 0.168439 | 5.896793
46 | 0.92 | 2.90339 | 5.688571 | 0.02260176 |  |  | 0.1650594 | 5.872793
46.5 | 0.93 | 2.753391 | 5.838572 | 0.04771232 |  |  | 0.1614582 | 5.84746
47 | 0.94 | 2.953391 | 5.638571 | 0.01393465 |  |  | 0.1581105 | 5.824126
47.5 | 0.95 | 2.703391 | 5.888571 | 0.05579817 |  |  | 0.1544455 | 5.798793
48 | 0.96 | 3.053391 | 5.538571 | -0.003868938 |  |  | 0.1511758 | 5.776349
48.5 | 0.97 | 2.753391 | 5.838572 | 0.04771232 |  |  | 0.1475903 | 5.751904
49 | 0.98 | 3.003391 | 5.588572 | 0.005112541 |  |  | 0.1443035 | 5.729682
49.5 | 0.99 | 2.703391 | 5.888571 | 0.05579817 |  |  | 0.1407504 | 5.705905
50 | 1 | 3.003391 | 5.588572 | 0.005112541 |  |  | 0.1374979 | 5.684349
50.5 | 1.01 | 2.90339 | 5.688571 | 0.02260176 |  |  | 0.133877 | 5.660571
51 | 1.02 | 3.10339 | 5.488571 | -0.01301406 |  |  | 0.1303859 | 5.637904
51.5 | 1.03 | 2.803391 | 5.788571 | 0.03948671 |  |  | 0.1263698 | 5.612127
52 | 1.04 | 3.053391 | 5.538571 | -0.003868938 |  |  | 0.1224539 | 5.587237
52.5 | 1.05 | 2.753391 | 5.838572 | 0.04771232 |  |  | 0.1179314 | 5.558793
53 | 1.06 | 3.053391 | 5.538571 | -0.003868938 |  |  | 0.1134276 | 5.530793
53.5 | 1.07 | 2.753391 | 5.838572 | 0.04771232 |  |  | 0.1085174 | 5.500571
54 | 1.08 | 3.053391 | 5.538571 | -0.003868938 |  |  | 0.1039653 | 5.472794
54.5 | 1.09 | 2.85339 | 5.738571 | 0.03111775 |  |  | 0.09911616 | 5.44346
55 | 1.1 | 3.053391 | 5.538571 | -0.003868938 |  |  | 0.09474574 | 5.417237
55.5 | 1.11 | 2.85339 | 5.738571 | 0.03111775 |  |  | 0.09030683 | 5.390793
56 | 1.12 | 3.15339 | 5.438571 | -0.02232724 |  |  | 0.08651028 | 5.368349
56.5 | 1.13 | 2.803391 | 5.788571 | 0.03948671 |  |  | 0.08265173 | 5.345682
57 | 1.14 | 2.953391 | 5.638571 | 0.01393465 |  |  | 0.07945649 | 5.327015
57.5 | 1.15 | 2.803391 | 5.788571 | 0.03948671 |  |  | 0.07619852 | 5.308126
58 | 1.16 | 3.053391 | 5.538571 | -0.003868938 |  |  | 0.07342684 | 5.292127
58.5 | 1.17 | 2.803391 | 5.788571 | 0.03948671 |  |  | 0.07025222 | 5.273904
59 | 1.18 | 3.053391 | 5.538571 | -0.003868938 |  |  | 0.06736511 | 5.25746
59.5 | 1.19 | 2.85339 | 5.738571 | 0.03111775 |  |  | 0.06397282 | 5.238348
60 | 1.2 | 3.10339 | 5.488571 | -0.01301406 |  |  | 0.06094619 | 5.22146
60.5 | 1.21 | 2.90339 | 5.688571 | 0.02260176 |  |  | 0.0576039 | 5.203015
61 | 1.22 | 3.053391 | 5.538571 | -0.003868938 |  |  | 0.05474932 | 5.18746
61.5 | 1.23 | 2.85339 | 5.738571 | 0.03111775 |  |  | 0.05152985 | 5.170127
62 | 1.24 | 3.10339 | 5.488571 | -0.01301406 |  |  | 0.04889075 | 5.156126
62.5 | 1.25 | 2.90339 | 5.688571 | 0.02260176 |  |  | 0.04586454 | 5.140127
63 | 1.26 | 3.053391 | 5.538571 | -0.003868938 |  |  | 0.04331469 | 5.126793
63.5 | 1.27 | 2.85339 | 5.738571 | 0.03111775 |  |  | 0.04062997 | 5.112793
64 | 1.28 | 2.953391 | 5.638571 | 0.01393465 |  |  | 0.03883446 | 5.10346
64.5 | 1.29 | 2.753391 | 5.838572 | 0.04771232 |  |  | 0.03675676 | 5.092571
65 | 1.3 | 3.15339 | 5.438571 | -0.02232724 |  |  | 0.03531114 | 5.085015
65.5 | 1.31 | 2.803391 | 5.788571 | 0.03948671 |  |  | 0.03339178 | 5.075016
66 | 1.32 | 3.15339 | 5.438571 | -0.02232724 |  |  | 0.0317597 | 5.066571
66.5 | 1.33 | 2.803391 | 5.788571 | 0.03948671 |  |  | 0.02929821 | 5.053904
67 | 1.34 | 2.953391 | 5.638571 | 0.01393465 |  |  | 0.02715813 | 5.043015
67.5 | 1.35 | 2.85339 | 5.738571 | 0.03111775 |  |  | 0.02436356 | 5.028793
68 | 1.36 | 3.053391 | 5.538571 | -0.003868938 |  |  | 0.02205201 | 5.017016
68.5 | 1.37 | 2.85339 | 5.738571 | 0.03111775 |  |  | 0.0191424 | 5.002126
69 | 1.38 | 3.053391 | 5.538571 | -0.003868938 |  |  | 0.01676469 | 4.989904
69.5 | 1.39 | 2.85339 | 5.738571 | 0.03111775 |  |  | 0.01395953 | 4.97546
70 | 1.4 | 3.10339 | 5.488571 | -0.01301406 |  |  | 0.0118607 | 4.964571
70.5 | 1.41 | 2.85339 | 5.738571 | 0.03111775 |  |  | 0.009501089 | 4.952348
71 | 1.42 | 3.10339 | 5.488571 | -0.01301406 |  |  | 0.00793357 | 4.944127
71.5 | 1.43 | 2.753391 | 5.838572 | 0.04771232 |  |  | 0.00622406 | 4.935237
72 | 1.44 | 3.003391 | 5.588572 | 0.005112541 |  |  | 0.005396735 | 4.930793
72.5 | 1.45 | 2.90339 | 5.688571 | 0.02260176 |  |  | 0.004197815 | 4.924571
73 | 1.46 | 3.10339 | 5.488571 | -0.01301406 |  |  | 0.0035993 | 4.92146
73.5 | 1.47 | 2.90339 | 5.688571 | 0.02260176 |  |  | 0.002758215 | 4.917238
74 | 1.48 | 3.10339 | 5.488571 | -0.01301406 |  |  | 0.002359803 | 4.915238
74.5 | 1.49 | 2.85339 | 5.738571 | 0.03111775 |  |  | 0.001370327 | 4.910349
75 | 1.5 | 3.10339 | 5.488571 | -0.01301406 |  |  | 0.000966048 | 4.908349
75.5 | 1.51 | 2.953391 | 5.638571 | 0.01393465 |  |  | 0.0002782706 | 4.9
76 | 1.52 | 3.10339 | 5.488571 | -0.01301406 |  |  | 0 | 4.9
76.5 | 1.53 | 2.90339 | 5.688571 | 0.02260176 |  |  | 0 | 4.9
77 | 1.54 | 3.10339 | 5.488571 | -0.01301406 |  |  | 0 | 4.9
77.5 | 1.55 | 2.90339 | 5.688571 | 0.02260176 |  |  | 0 | 4.9
78 | 1.56 | 3.15339 | 5.438571 | -0.02232724 |  |  | 0 | 4.9
78.5 | 1.57 | 2.90339 | 5.688571 | 0.02260176 |  |  | 0 | 4.9
79 | 1.58 | 3.15339 | 5.438571 | -0.02232724 |  |  | 0 | 4.9
79.5 | 1.59 | 2.90339 | 5.688571 | 0.02260176 |  |  | 0 | 4.9
80 | 1.6 | 3.10339 | 5.488571 | -0.01301406 |  |  | 0 | 4.9
80.5 | 1.61 | 2.90339 | 5.688571 | 0.02260176
81 | 1.62 | 3.15339 | 5.438571 | -0.02232724
81.5 | 1.63 | 3.053391 | 5.538571 | -0.003868938
82 | 1.64 | 3.15339 | 5.438571 | -0.02232724
82.5 | 1.65 | 2.90339 | 5.688571 | 0.02260176
83 | 1.66 | 3.053391 | 5.538571 | -0.003868938
83.5 | 1.67 | 2.85339 | 5.738571 | 0.03111775
84 | 1.68 | 3.10339 | 5.488571 | -0.01301406
84.5 | 1.69 | 2.90339 | 5.688571 | 0.02260176
85 | 1.7 | 3.203391 | 5.388571 | -0.03181335
85.5 | 1.71 | 2.953391 | 5.638571 | 0.01393465
86 | 1.72 | 3.15339 | 5.438571 | -0.02232724
86.5 | 1.73 | 2.90339 | 5.688571 | 0.02260176
87 | 1.74 | 3.10339 | 5.488571 | -0.01301406
87.5 | 1.75 | 2.90339 | 5.688571 | 0.02260176
88 | 1.76 | 3.15339 | 5.438571 | -0.02232724
88.5 | 1.77 | 2.90339 | 5.688571 | 0.02260176
89 | 1.78 | 3.15339 | 5.438571 | -0.02232724
89.5 | 1.79 | 2.90339 | 5.688571 | 0.02260176
90 | 1.8 | 3.10339 | 5.488571 | -0.01301406
90.5 | 1.81
91 | 1.82
91.5 | 1.83
92 | 1.84
92.5 | 1.85
93 | 1.86
93.5 | 1.87
94 | 1.88
94.5 | 1.89
95 | 1.9
95.5 | 1.91
96 | 1.92
96.5 | 1.93
97 | 1.94
97.5 | 1.95
98 | 1.96
98.5 | 1.97
99 | 1.98
99.5 | 1.99
100 | 2
100.5 | 2.01
101 | 2.02
101.5 | 2.03
102 | 2.04
102.5 | 2.05
103 | 2.06
103.5 | 2.07
104 | 2.08
104.5 | 2.09
105 | 2.1
105.5 | 2.11
106 | 2.12
106.5 | 2.13
107 | 2.14
107.5 | 2.15
108 | 2.16
108.5 | 2.17
109 | 2.18
109.5 | 2.19
110 | 2.2
110.5 | 2.21
111 | 2.22
111.5 | 2.23
112 | 2.24
112.5 | 2.25
113 | 2.26
113.5 | 2.27
114 | 2.28
114.5 | 2.29
115 | 2.3
115.5 | 2.31
116 | 2.32
116.5 | 2.33
117 | 2.34
117.5 | 2.35
118 | 2.36
118.5 | 2.37
119 | 2.38
119.5 | 2.39
120 | 2.4
120.5 | 2.41
121 | 2.42
121.5 | 2.43
122 | 2.44
122.5 | 2.45
123 | 2.46
123.5 | 2.47
124 | 2.48
124.5 | 2.49
125 | 2.5

## Fuerza
ciclos | seg | Fuerza | Presión
0.5 | 0.01 | 9.24102 | 83.08759 | 0.6 | 11.72295
1 | 0.02 | 9.26064 | 83.264 | 0.6 | 0
1.5 | 0.03 | 9.28026 | 83.44041
2 | 0.04 | 9.26064 | 83.264
2.5 | 0.05 | 9.29988 | 83.61681
3 | 0.06 | 9.26064 | 83.264
3.5 | 0.07 | 9.2214 | 82.91119
4 | 0.08 | 9.28026 | 83.44041
4.5 | 0.09 | 9.26064 | 83.264
5 | 0.1 | 9.2214 | 82.91119
5.5 | 0.11 | 9.2214 | 82.91119
6 | 0.12 | 9.26064 | 83.264
6.5 | 0.13 | 9.26064 | 83.264
7 | 0.14 | 9.29988 | 83.61681
7.5 | 0.15 | 9.26064 | 83.264
8 | 0.16 | 9.26064 | 83.264
8.5 | 0.17 | 9.28026 | 83.44041 | 0.6 | 105.4031
9 | 0.18 | 9.3195 | 83.79322 | 0.6 | 0
9.5 | 0.19 | 9.26064 | 83.264
10 | 0.2 | 9.26064 | 83.264
10.5 | 0.21 | 9.28026 | 83.44041
11 | 0.22 | 9.28026 | 83.44041
11.5 | 0.23 | 9.26064 | 83.264
12 | 0.24 | 9.28026 | 83.44041
12.5 | 0.25 | 9.29988 | 83.61681
13 | 0.26 | 9.28026 | 83.44041
13.5 | 0.27 | 9.28026 | 83.44041
14 | 0.28 | 9.28026 | 83.44041
14.5 | 0.29 | 9.28026 | 83.44041
15 | 0.3 | 9.24102 | 83.08759
15.5 | 0.31 | 9.3195 | 83.79322
16 | 0.32 | 9.28026 | 83.44041
16.5 | 0.33 | 9.28026 | 83.44041
17 | 0.34 | 9.29988 | 83.61681
17.5 | 0.35 | 9.28026 | 83.44041
18 | 0.36 | 9.3195 | 83.79322
18.5 | 0.37 | 9.28026 | 83.44041
19 | 0.38 | 9.26064 | 83.264
19.5 | 0.39 | 9.28026 | 83.44041
20 | 0.4 | 9.24102 | 83.08759
20.5 | 0.41 | 9.24102 | 83.08759
21 | 0.42 | 9.28026 | 83.44041
21.5 | 0.43 | 9.24102 | 83.08759
22 | 0.44 | 9.2214 | 82.91119
22.5 | 0.45 | 9.28026 | 83.44041
23 | 0.46 | 9.26064 | 83.264
23.5 | 0.47 | 9.29988 | 83.61681
24 | 0.48 | 9.28026 | 83.44041
24.5 | 0.49 | 9.28026 | 83.44041
25 | 0.5 | 9.28026 | 83.44041
25.5 | 0.51 | 9.28026 | 83.44041
26 | 0.52 | 9.28026 | 83.44041
26.5 | 0.53 | 9.26064 | 83.264
27 | 0.54 | 9.28026 | 83.44041
27.5 | 0.55 | 9.28026 | 83.44041
28 | 0.56 | 9.28026 | 83.44041
28.5 | 0.57 | 9.28026 | 83.44041
29 | 0.58 | 9.24102 | 83.08759
29.5 | 0.59 | 9.26064 | 83.264
30 | 0.6 | 9.26064 | 83.264
30.5 | 0.61 | 9.28026 | 83.44041
31 | 0.62 | 9.28026 | 83.44041
31.5 | 0.63 | 9.28026 | 83.44041
32 | 0.64 | 9.28026 | 83.44041
32.5 | 0.65 | 9.26064 | 83.264
33 | 0.66 | 9.28026 | 83.44041
33.5 | 0.67 | 9.24102 | 83.08759
34 | 0.68 | 9.26064 | 83.264
34.5 | 0.69 | 9.26064 | 83.264
35 | 0.7 | 9.24102 | 83.08759
35.5 | 0.71 | 9.24102 | 83.08759
36 | 0.72 | 9.28026 | 83.44041
36.5 | 0.73 | 9.2214 | 82.91119
37 | 0.74 | 9.2214 | 82.91119
37.5 | 0.75 | 9.20178 | 82.73478
38 | 0.76 | 9.20178 | 82.73478
38.5 | 0.77 | 9.18216 | 82.55838
39 | 0.78 | 9.16254 | 82.38197
39.5 | 0.79 | 9.18216 | 82.55838
40 | 0.8 | 9.14292 | 82.20556
40.5 | 0.81 | 9.1233 | 82.02915
41 | 0.82 | 9.10368 | 81.85275
41.5 | 0.83 | 9.04482 | 81.32352
42 | 0.84 | 9.06444 | 81.49993
42.5 | 0.85 | 9.0252 | 81.14712
43 | 0.86 | 9.08406 | 81.67634
43.5 | 0.87 | 9.0252 | 81.14712
44 | 0.88 | 9.00558 | 80.97071
44.5 | 0.89 | 9.00558 | 80.97071
45 | 0.9 | 9.04482 | 81.32352
45.5 | 0.91 | 8.98596 | 80.7943
46 | 0.92 | 8.94672 | 80.44149
46.5 | 0.93 | 8.98596 | 80.7943
47 | 0.94 | 8.98596 | 80.7943
47.5 | 0.95 | 8.98596 | 80.7943
48 | 0.96 | 8.98596 | 80.7943
48.5 | 0.97 | 8.9271 | 80.26508
49 | 0.98 | 8.98596 | 80.7943
49.5 | 0.99 | 9.0252 | 81.14712
50 | 1 | 8.98596 | 80.7943
50.5 | 1.01 | 8.98596 | 80.7943
51 | 1.02 | 9.00558 | 80.97071
51.5 | 1.03 | 9.00558 | 80.97071
52 | 1.04 | 9.0252 | 81.14712
52.5 | 1.05 | 9.0252 | 81.14712
53 | 1.06 | 9.04482 | 81.32352
53.5 | 1.07 | 9.0252 | 81.14712
54 | 1.08 | 9.04482 | 81.32352
54.5 | 1.09 | 9.06444 | 81.49993
55 | 1.1 | 9.10368 | 81.85275
55.5 | 1.11 | 9.1233 | 82.02915
56 | 1.12 | 9.08406 | 81.67634
56.5 | 1.13 | 9.08406 | 81.67634
57 | 1.14 | 9.14292 | 82.20556
57.5 | 1.15 | 9.1233 | 82.02915
58 | 1.16 | 9.10368 | 81.85275
58.5 | 1.17 | 9.14292 | 82.20556
59 | 1.18 | 9.14292 | 82.20556
59.5 | 1.19 | 9.16254 | 82.38197
60 | 1.2 | 9.14292 | 82.20556
60.5 | 1.21 | 9.16254 | 82.38197
61 | 1.22 | 9.2214 | 82.91119
61.5 | 1.23 | 9.16254 | 82.38197
62 | 1.24 | 9.20178 | 82.73478
62.5 | 1.25 | 9.16254 | 82.38197
63 | 1.26 | 9.24102 | 83.08759
63.5 | 1.27 | 9.2214 | 82.91119
64 | 1.28 | 9.2214 | 82.91119
64.5 | 1.29 | 9.28026 | 83.44041
65 | 1.3 | 9.24102 | 83.08759
65.5 | 1.31 | 9.26064 | 83.264
66 | 1.32 | 9.26064 | 83.264
66.5 | 1.33 | 9.26064 | 83.264
67 | 1.34 | 9.28026 | 83.44041
67.5 | 1.35 | 9.28026 | 83.44041
68 | 1.36 | 9.3195 | 83.79322
68.5 | 1.37 | 9.28026 | 83.44041
69 | 1.38 | 9.29988 | 83.61681
69.5 | 1.39 | 9.26064 | 83.264
70 | 1.4 | 9.28026 | 83.44041
70.5 | 1.41 | 9.35874 | 84.14603
71 | 1.42 | 9.28026 | 83.44041
71.5 | 1.43 | 9.3195 | 83.79322
72 | 1.44 | 9.3195 | 83.79322
72.5 | 1.45 | 9.28026 | 83.44041
73 | 1.46 | 9.37836 | 84.32244
73.5 | 1.47 | 9.29988 | 83.61681
74 | 1.48 | 9.29988 | 83.61681
74.5 | 1.49 | 9.3195 | 83.79322
75 | 1.5 | 9.28026 | 83.44041
75.5 | 1.51 | 9.33912 | 83.96963
76 | 1.52 | 9.26064 | 83.264
76.5 | 1.53 | 9.3195 | 83.79322
77 | 1.54 | 9.3195 | 83.79322
77.5 | 1.55 | 9.3195 | 83.79322
78 | 1.56 | 9.29988 | 83.61681
78.5 | 1.57 | 9.29988 | 83.61681
79 | 1.58 | 9.28026 | 83.44041
79.5 | 1.59 | 9.28026 | 83.44041
80 | 1.6 | 9.26064 | 83.264
80.5 | 1.61 | 9.28026 | 83.44041
81 | 1.62 | 9.35874 | 84.14603
81.5 | 1.63 | 9.3195 | 83.79322
82 | 1.64 | 9.3195 | 83.79322
82.5 | 1.65 | 9.3195 | 83.79322
83 | 1.66 | 9.33912 | 83.96963
83.5 | 1.67 | 9.37836 | 84.32244
84 | 1.68 | 9.35874 | 84.14603
84.5 | 1.69 | 9.33912 | 83.96963
85 | 1.7 | 9.3195 | 83.79322
85.5 | 1.71 | 9.3195 | 83.79322
86 | 1.72 | 9.33912 | 83.96963
86.5 | 1.73 | 9.37836 | 84.32244
87 | 1.74 | 9.3195 | 83.79322
87.5 | 1.75 | 9.35874 | 84.14603
88 | 1.76 | 9.35874 | 84.14603
88.5 | 1.77 | 9.35874 | 84.14603
89 | 1.78 | 9.35874 | 84.14603
89.5 | 1.79 | 9.35874 | 84.14603
90 | 1.8 | 9.35874 | 84.14603
90.5 | 1.81
91 | 1.82
91.5 | 1.83
92 | 1.84
92.5 | 1.85
93 | 1.86
93.5 | 1.87
94 | 1.88
94.5 | 1.89
95 | 1.9
95.5 | 1.91
96 | 1.92
96.5 | 1.93
97 | 1.94
97.5 | 1.95
98 | 1.96
98.5 | 1.97
99 | 1.98
99.5 | 1.99
100 | 2
100.5 | 2.01
101 | 2.02
101.5 | 2.03
102 | 2.04
102.5 | 2.05
103 | 2.06
103.5 | 2.07
104 | 2.08
104.5 | 2.09
105 | 2.1
105.5 | 2.11
106 | 2.12
106.5 | 2.13
107 | 2.14
107.5 | 2.15
108 | 2.16
108.5 | 2.17
109 | 2.18
109.5 | 2.19
110 | 2.2
110.5 | 2.21
111 | 2.22
111.5 | 2.23
112 | 2.24
112.5 | 2.25
113 | 2.26
113.5 | 2.27
114 | 2.28
114.5 | 2.29
115 | 2.3
115.5 | 2.31
116 | 2.32
116.5 | 2.33
117 | 2.34
117.5 | 2.35
118 | 2.36
118.5 | 2.37
119 | 2.38
119.5 | 2.39
120 | 2.4
120.5 | 2.41
121 | 2.42
121.5 | 2.43
122 | 2.44
122.5 | 2.45
123 | 2.46
123.5 | 2.47
124 | 2.48
124.5 | 2.49
125 | 2.5

## Resistencia
ciclos | seg | Intensidad | Tensión | Resistencia | Potencia | Energía
0.5 | 0.01 | 0 | 0.5413559 |  |  |  | 0.6 | 13.7475
1 | 0.02 | 0 | -0.008644066 |  |  |  | 0.6 | 0 | La línea vertical roja señala el fin del precalentamiento
1.5 | 0.03 | 0 | -0.02864407 |  |  |  | 0.7 | 13.7475
2 | 0.04 | 0 | -0.03864406 |  |  |  | 0.7 | 0
2.5 | 0.05 | 0 | -0.02864407
3 | 0.06 | 0 | 0.05135594
3.5 | 0.07 | 0 | -0.03864406
4 | 0.08 | 0 | -0.008644066
4.5 | 0.09 | 0 | 0.03135593
5 | 0.1 | 0 | 0.05135594
5.5 | 0.11 | 0 | -0.02864407
6 | 0.12 | 0 | 0.05135594
6.5 | 0.13 | 0 | 0.01135593
7 | 0.14 | 0 | -0.03864406
7.5 | 0.15 | 0 | 0.03135593
8 | 0.16 | 0 | -0.008644066
8.5 | 0.17 | 0 | 0.01135593
9 | 0.18 | 0 | 0.01135593 |  |  |  | 0.6 | 2.151384
9.5 | 0.19 | 0 | -0.008644066 |  |  |  | 0.6 | 0
10 | 0.2 | 0 | 0.03135593
10.5 | 0.21 | 0 | 0.05135594
11 | 0.22 | 0 | -0.05864407
11.5 | 0.23 | 0 | -0.008644066
12 | 0.24 | 0 | 0.03135593
12.5 | 0.25 | 0 | -0.008644066
13 | 0.26 | 0 | 0.03135593
13.5 | 0.27 | 0 | -0.008644066
14 | 0.28 | 0 | 0.05135594
14.5 | 0.29 | 0 | 0.03135593
15 | 0.3 | 0 | -0.02864407
15.5 | 0.31 | 0 | -0.008644066
16 | 0.32 | 0 | -0.02864407
16.5 | 0.33 | 0 | 0.03135593 |  |  |  | 0.6 | 0.4749929
17 | 0.34 | 0 | -0.02864407 |  |  |  | 0.6 | 0
17.5 | 0.35 | 0 | 0.03135593
18 | 0.36 | 0 | 0.01135593
18.5 | 0.37 | 0 | -0.008644066
19 | 0.38 | 0 | 0.01135593
19.5 | 0.39 | 0 | -0.03864406
20 | 0.4 | 0 | -0.02864407
20.5 | 0.41 | 0 | -0.008644066
21 | 0.42 | 0 | -0.008644066
21.5 | 0.43 | 0 | 0.03135593
22 | 0.44 | 0 | -0.02864407
22.5 | 0.45 | 0 | 0.03135593
23 | 0.46 | 0 | -0.008644066
23.5 | 0.47 | 0 | -0.02864407
24 | 0.48 | 0 | -0.02864407
24.5 | 0.49 | 0 | 0.01135593 |  |  |  | 0.6 | 21.98284
25 | 0.5 | 0 | 0.01135593 |  |  |  | 0.6 | 0
25.5 | 0.51 | 0 | -0.008644066
26 | 0.52 | 0 | -0.008644066
26.5 | 0.53 | 0 | -0.008644066
27 | 0.54 | 0 | 0.03135593
27.5 | 0.55 | 0 | -0.008644066
28 | 0.56 | 0 | -0.02864407
28.5 | 0.57 | 0 | -0.02864407
29 | 0.58 | 0 | 0.01135593
29.5 | 0.59 | 0 | -0.02864407
30 | 0.6 | 0 | 0.01135593
30.5 | 0.61 | 0 | 0.01135593
31 | 0.62 | 3.9 | 0.01126087 | 0.002887402 | 0.04391739 | 0.0004391739
31.5 | 0.63 | 3.822 | 1.081263 | 0.282905 | 4.132586 | 0.04176503
32 | 0.64 | 3.939 | 1.33126 | 0.337969 | 5.243833 | 0.09420337
32.5 | 0.65 | 4.056 | 1.541257 | 0.3799943 | 6.251339 | 0.1567168
33 | 0.66 | 4.309 | 1.271251 | 0.2950223 | 5.47782 | 0.211495
33.5 | 0.67 | 4.543 | 1.561245 | 0.3436595 | 7.092737 | 0.2824223
34 | 0.68 | 4.777 | 1.501239 | 0.3142641 | 7.171421 | 0.3541365
34.5 | 0.69 | 4.933 | 1.151236 | 0.2333744 | 5.679046 | 0.410927
35 | 0.7 | 5.109 | 1.141231 | 0.2233767 | 5.830552 | 0.4692325
35.5 | 0.71 | 5.206 | 1.271229 | 0.2441854 | 6.618018 | 0.5354127
36 | 0.72 | 5.206 | 1.391229 | 0.2672357 | 7.242738 | 0.6078401
36.5 | 0.73 | 7.078 | 1.431183 | 0.2022017 | 10.12992 | 0.7091392
37 | 0.74 | 7.527 | 1.351172 | 0.1795101 | 10.17027 | 0.810842
37.5 | 0.75 | 7.878 | 1.561164 | 0.1981675 | 12.29885 | 0.9338304
38 | 0.76 | 10.218 | 1.721107 | 0.1684387 | 17.58627 | 1.109693
38.5 | 0.77 | 10.92 | 1.47109 | 0.1347152 | 16.0643 | 1.270336
39 | 0.78 | 10.764 | 1.371094 | 0.1273777 | 14.75845 | 1.417921
39.5 | 0.79 | 10.998 | 1.471088 | 0.1337596 | 16.17902 | 1.579711
40 | 0.8 | 10.413 | 1.231102 | 0.1182274 | 12.81947 | 1.707906
40.5 | 0.81 | 10.257 | 1.251106 | 0.1219758 | 12.83259 | 1.836232
41 | 0.82 | 10.14 | 1.191109 | 0.1174664 | 12.07784 | 1.95701
41.5 | 0.83 | 10.14 | 1.371109 | 0.1352178 | 13.90304 | 2.09604
42 | 0.84 | 10.081 | 1.27111 | 0.1260897 | 12.81406 | 2.224181
42.5 | 0.85 | 10.081 | 1.21111 | 0.1201379 | 12.2092 | 2.346273
43 | 0.86 | 10.101 | 1.12111 | 0.11099 | 11.32433 | 2.459517
43.5 | 0.87 | 10.062 | 1.121111 | 0.1114203 | 11.28062 | 2.572323
44 | 0.88 | 10.081 | 1.27111 | 0.1260897 | 12.81406 | 2.700463
44.5 | 0.89 | 10.12 | 1.041109 | 0.1028764 | 10.53603 | 2.805824
45 | 0.9 | 10.042 | 1.251111 | 0.1245878 | 12.56366 | 2.93146
45.5 | 0.91 | 10.023 | 1.121112 | 0.1118539 | 11.2369 | 3.043829
46 | 0.92 | 10.042 | 1.121111 | 0.1116422 | 11.2582 | 3.156411
46.5 | 0.93 | 10.062 | 1.331111 | 0.1322909 | 13.39364 | 3.290348
47 | 0.94 | 10.081 | 1.04111 | 0.1032745 | 10.49543 | 3.395302
47.5 | 0.95 | 10.101 | 1.04111 | 0.10307 | 10.51625 | 3.500464
48 | 0.96 | 10.042 | 1.121111 | 0.1116422 | 11.2582 | 3.613046
48.5 | 0.97 | 9.984 | 1.081113 | 0.1082845 | 10.79383 | 3.720984
49 | 0.98 | 9.964 | 1.151113 | 0.1155272 | 11.46969 | 3.835681
49.5 | 0.99 | 10.003 | 1.211112 | 0.1210749 | 12.11475 | 3.956829
50 | 1 | 9.964 | 1.061113 | 0.1064947 | 10.57293 | 4.062558
50.5 | 1.01 | 10.042 | 1.101111 | 0.1096506 | 11.05736 | 4.173132
51 | 1.02 | 10.042 | 1.041111 | 0.1036757 | 10.45484 | 4.27768
51.5 | 1.03 | 10.101 | 1.25111 | 0.12386 | 12.63746 | 4.404055
52 | 1.04 | 10.081 | 1.14111 | 0.1131942 | 11.50353 | 4.519091
52.5 | 1.05 | 9.964 | 0.9211131 | 0.09244411 | 9.177971 | 4.61087
53 | 1.06 | 10.023 | 1.101112 | 0.1098585 | 11.03644 | 4.721235
53.5 | 1.07 | 9.984 | 0.9611126 | 0.09626528 | 9.595748 | 4.817192
54 | 1.08 | 10.042 | 1.191111 | 0.1186129 | 11.96114 | 4.936803
54.5 | 1.09 | 10.003 | 0.9811121 | 0.09808178 | 9.814064 | 5.034944
55 | 1.1 | 10.042 | 1.151111 | 0.1146297 | 11.55946 | 5.150538
55.5 | 1.11 | 10.003 | 1.081112 | 0.1080788 | 10.81437 | 5.258682
56 | 1.12 | 10.003 | 0.9411121 | 0.09408298 | 9.413944 | 5.352822
56.5 | 1.13 | 10.003 | 1.121112 | 0.1120776 | 11.21449 | 5.464967
57 | 1.14 | 10.023 | 1.151112 | 0.114847 | 11.53759 | 5.580343
57.5 | 1.15 | 10.023 | 1.141112 | 0.1138493 | 11.43736 | 5.694716
58 | 1.16 | 10.003 | 1.081112 | 0.1080788 | 10.81437 | 5.80286
58.5 | 1.17 | 10.023 | 0.9611116 | 0.09589061 | 9.633222 | 5.899192
59 | 1.18 | 10.003 | 1.001112 | 0.1000812 | 10.01412 | 5.999333
59.5 | 1.19 | 9.964 | 1.061113 | 0.1064947 | 10.57293 | 6.105062
60 | 1.2 | 10.003 | 1.081112 | 0.1080788 | 10.81437 | 6.213206
60.5 | 1.21 | 10.003 | 1.081112 | 0.1080788 | 10.81437 | 6.32135
61 | 1.22 | 9.984 | 1.081113 | 0.1082845 | 10.79383 | 6.429288
61.5 | 1.23 | 10.023 | 1.061112 | 0.1058677 | 10.63552 | 6.535644
62 | 1.24 | 10.003 | 0.9611121 | 0.09608238 | 9.614004 | 6.631783
62.5 | 1.25 | 9.964 | 1.081113 | 0.1085019 | 10.77221 | 6.739506
63 | 1.26 | 9.964 | 0.9211131 | 0.09244411 | 9.177971 | 6.831285
63.5 | 1.27 | 9.945 | 1.101113 | 0.1107203 | 10.95057 | 6.940791
64 | 1.28 | 9.984 | 0.9011126 | 0.09025566 | 8.996708 | 7.030758
64.5 | 1.29 | 9.984 | 1.081113 | 0.1082845 | 10.79383 | 7.138697
65 | 1.3 | 9.984 | 1.021113 | 0.1022749 | 10.19479 | 7.240644
65.5 | 1.31 | 9.964 | 1.041113 | 0.1044875 | 10.37365 | 7.344381
66 | 1.32 | 9.945 | 1.001113 | 0.100665 | 9.956073 | 7.443942
66.5 | 1.33 | 9.945 | 1.081113 | 0.1087093 | 10.75167 | 7.551458
67 | 1.34 | 9.945 | 1.061113 | 0.1066982 | 10.55277 | 7.656986
67.5 | 1.35 | 9.964 | 0.901113 | 0.09043688 | 8.97869 | 7.746773
68 | 1.36 | 9.984 | 1.101112 | 0.1102877 | 10.99351 | 7.856709
68.5 | 1.37 | 9.984 | 1.041113 | 0.1042781 | 10.39447 | 7.960653
69 | 1.38 | 9.964 | 1.141113 | 0.1145236 | 11.37005 | 8.074354
69.5 | 1.39 | 9.964 | 1.061113 | 0.1064947 | 10.57293 | 8.180083
70 | 1.4 | 9.925 | 1.041114 | 0.1048981 | 10.33306 | 8.283414
70.5 | 1.41 | 9.945 | 1.001113 | 0.100665 | 9.956073 | 8.382975
71 | 1.42 | 9.925 | 1.081114 | 0.1089284 | 10.73006 | 8.490275
71.5 | 1.43 | 9.925 | 1.081114 | 0.1089284 | 10.73006 | 8.597576
72 | 1.44 | 9.964 | 1.141113 | 0.1145236 | 11.37005 | 8.711277
72.5 | 1.45 | 9.945 | 0.9811135 | 0.09865395 | 9.757174 | 8.808848
73 | 1.46 | 9.964 | 1.151113 | 0.1155272 | 11.46969 | 8.923545
73.5 | 1.47 | 9.945 | 0.9411135 | 0.09463183 | 9.359374 | 9.017138
74 | 1.48 | 9.945 | 0.9411135 | 0.09463183 | 9.359374 | 9.110732
74.5 | 1.49 | 9.964 | 1.041113 | 0.1044875 | 10.37365 | 9.214469
75 | 1.5 | 9.945 | 1.081113 | 0.1087093 | 10.75167 | 9.321985
75.5 | 1.51 | 9.945 | 0.9411135 | 0.09463183 | 9.359374 | 9.415579
76 | 1.52 | 9.964 | 1.001113 | 0.100473 | 9.97509 | 9.515329
76.5 | 1.53 | 9.964 | 1.021113 | 0.1024802 | 10.17437 | 9.617073
77 | 1.54 | 9.945 | 1.081113 | 0.1087093 | 10.75167 | 9.724589
77.5 | 1.55 | 9.964 | 1.061113 | 0.1064947 | 10.57293 | 9.830318
78 | 1.56 | 9.964 | 0.9211131 | 0.09244411 | 9.177971 | 9.922098
78.5 | 1.57 | 9.964 | 0.981113 | 0.09846578 | 9.77581 | 10.01986
79 | 1.58 | 9.984 | 0.8611126 | 0.08624925 | 8.597348 | 10.10583
79.5 | 1.59 | 9.964 | 0.981113 | 0.09846578 | 9.77581 | 10.20359
80 | 1.6 | 9.945 | 0.9011135 | 0.09060971 | 8.961574 | 10.2932
80.5 | 1.61 | 9.925 | 1.061114 | 0.1069133 | 10.53156 | 10.39852
81 | 1.62 | 9.925 | 0.941114 | 0.09482257 | 9.340557 | 10.49193
81.5 | 1.63 | 9.964 | 0.981113 | 0.09846578 | 9.77581 | 10.58968
82 | 1.64 | 10.023 | 0.9211116 | 0.0918998 | 9.232302 | 10.68201
82.5 | 1.65 | 10.003 | 1.021112 | 0.1020806 | 10.21419 | 10.78415
83 | 1.66 | 9.964 | 1.061113 | 0.1064947 | 10.57293 | 10.88988
83.5 | 1.67 | 9.945 | 1.101113 | 0.1107203 | 10.95057 | 10.99938
84 | 1.68 | 9.925 | 1.061114 | 0.1069133 | 10.53156 | 11.1047
84.5 | 1.69 | 9.925 | 1.191114 | 0.1200115 | 11.82181 | 11.22292
85 | 1.7 | 9.945 | 1.021114 | 0.1026761 | 10.15497 | 11.32447
85.5 | 1.71 | 9.984 | 1.121112 | 0.1122909 | 11.19319 | 11.4364
86 | 1.72 | 10.003 | 1.041112 | 0.10408 | 10.41425 | 11.54054
86.5 | 1.73 | 9.984 | 1.021113 | 0.1022749 | 10.19479 | 11.64249
87 | 1.74 | 9.945 | 0.8811135 | 0.08859865 | 8.762673 | 11.73012
87.5 | 1.75 | 9.945 | 1.041113 | 0.1046871 | 10.35387 | 11.83365
88 | 1.76 | 9.925 | 0.921114 | 0.09280746 | 9.142056 | 11.92507
88.5 | 1.77 | 9.906 | 1.021114 | 0.1030804 | 10.11516 | 12.02623
89 | 1.78 | 9.925 | 1.041114 | 0.1048981 | 10.33306 | 12.12956
89.5 | 1.79 | 9.906 | 0.8811145 | 0.08894756 | 8.72832 | 12.21684
90 | 1.8 | 9.925 | 0.841114 | 0.084747 | 8.348057 | 12.30032
90.5 | 1.81
91 | 1.82
91.5 | 1.83
92 | 1.84
92.5 | 1.85
93 | 1.86
93.5 | 1.87
94 | 1.88
94.5 | 1.89
95 | 1.9
95.5 | 1.91
96 | 1.92
96.5 | 1.93
97 | 1.94
97.5 | 1.95
98 | 1.96
98.5 | 1.97
99 | 1.98
99.5 | 1.99
100 | 2
100.5 | 2.01
101 | 2.02
101.5 | 2.03
102 | 2.04
102.5 | 2.05
103 | 2.06
103.5 | 2.07
104 | 2.08
104.5 | 2.09
105 | 2.1
105.5 | 2.11
106 | 2.12
106.5 | 2.13
107 | 2.14
107.5 | 2.15
108 | 2.16
108.5 | 2.17
109 | 2.18
109.5 | 2.19
110 | 2.2
110.5 | 2.21
111 | 2.22
111.5 | 2.23
112 | 2.24
112.5 | 2.25
113 | 2.26
113.5 | 2.27
114 | 2.28
114.5 | 2.29
115 | 2.3
115.5 | 2.31
116 | 2.32
116.5 | 2.33
117 | 2.34
117.5 | 2.35
118 | 2.36
118.5 | 2.37
119 | 2.38
119.5 | 2.39
120 | 2.4
120.5 | 2.41
121 | 2.42
121.5 | 2.43
122 | 2.44
122.5 | 2.45
123 | 2.46
123.5 | 2.47
124 | 2.48
124.5 | 2.49
125 | 2.5

## Resultados
Inicio paso corriente
30 | 0
30 | 0.5 | Eje Izquierdo |  | Eje Derecho
Fin de Subida |  | Máx = | 0.5 | Máx = | 0.6
37.51741 | 0 | Mín = | 0 | Mín = | 0
37.51741 | 0.5
¿Suavizar?
Inicio paso corriente |  | Eje Izquierdo |  | Eje Derecho
30 | 0 | Máx = | 100 | Máx = | 9
30 | 100 | Mín = | 0 | Mín = | 0
Fin de Subida
37.51741 | 0
37.51741 | 100
¿Suavizar?
|  | Eje Izquierdo |  | Eje Derecho
Inicio paso corriente |  | Máx = | 10 | Máx = | 6
30 | 0 | Mín = | 0 | Mín = | 0
30 | 10
Fin de Subida
37.51741 | 0
37.51741 | 10
|  | Eje Izquierdo |  | Eje Derecho
Inicio paso corriente |  | Máx = | 14 | Máx = | 9
30 | 0 | Mín = | 0 | Mín = | 0
30 | 14
Fin de Subida
37.51741 | 0
37.51741 | 14