## Parámetros
Ensayo |  |  |  |  | Fecha:
Características polvo |  | Material | Referencia polvo | Densidad de golpeo g/cm3 | Densidad aparente g/cm3 | Densidad absoluta g/cm3
|  | Al-NH3 |  | 1.19 | 0.84 | 2.725 |  | Sí
No
Activación externa |  | PRECOMPRESIÓN | No | # MPa
|  | ACTIVACIÓN ELÉC. | No | # V | # A
Características de corriente | Duraciones
|  | Aproximación | Apriete | PreCalentamiento | Calentamiento | Enfriamiento
|  | 99 | 30 | 5 | 55 | 60 | ciclos
|  | 1.98 | 0.6 | 0.1 | 1.1 | 1.2 | segundos
Intensidades
|  | I máx | So1i (grados) | I So1i (kA) | ISo2i (kA) | Energía (kJ) | EDE (kJ/g)
|  | 11.329 | 15 | 1 | 10 | 12.74086 | 8.627925
Características de Presión |  | Presión Trabajo | Presión Sinterizado
|  | 923 |  | kgf
|  | 3.812474 | 0 | bares
Características Sinterizados |  | Diámetro (mm) | Altura (mm) | Masa (g) |  | Secc (cm2)
| 1 | 11.99 | 5.22 | 1.4767 |  | 1.130738
| 2 | 12.02 | 5.32 |  |  | Volumen (cm3)
| 3 | 11.95 | 5.33 |  |  | 0.5892557
| 4 | 12.01 | 5.3
| 5 | 11.97 | 5.08 |  |  | Densid (g/cm3)
| 6 | 12.1 | 4.99 |  |  | 2.506043
| 7 | 11.96 | 5.3 |  |  | Porosidad (%)
| 8 | 11.99 | 5.15 |  |  | 8.035121
|  | 11.99875 | 5.21125
Otros Datos |  | Tª Inicial (ºC) | Lubricante | Diám Punzón (mm) | h punzones (mm) | h obleas (mm) | tS (ciclos)
|  | 21.8 |  | 11.9 | 97.31 | 9.3 | 8.153223
Observaciones
[9 empty] | 4 | 5 | 8
[9 empty] | 3 | 9 | 2

## Adquisición
392 | 471 | 0 | 74
392 | 472 | 0 | 17 | IP:x,x,x,x:
392 | 470 | 0 | 17 | 172,16,1,14
393 | 471 | 0 | 21
393 | 471 | 0 | 23 | Abrir canal. (IP: 172,16,1,14)(Return:1)
392 | 471 | 0 | 14
392 | 471 | 0 | 21
392 | 471 | 0 | 16 | Recibidos de 2870 registros (Soldadura:1746)
390 | 473 | 0 | 23
392 | 470 | 0 | 23
392 | 472 | 0 | 16 | Representar gráficas
393 | 470 | 0 | 21
390 | 471 | 0 | 19
392 | 469 | 0 | 19
393 | 471 | 0 | 14
392 | 472 | 0 | 19
393 | 469 | 0 | 25
394 | 471 | 0 | 21
393 | 470 | 0 | 23
392 | 472 | 0 | 21
393 | 472 | 0 | 25
394 | 471 | 0 | 19
392 | 474 | 0 | 19
392 | 472 | 0 | 16
392 | 472 | 0 | 19
391 | 474 | 0 | 17
392 | 472 | 0 | 17
392 | 471 | 0 | 17
391 | 474 | 0 | 17
392 | 469 | 0 | 19
394 | 472 | 0 | 19
392 | 470 | 0 | 14
390 | 471 | 0 | 16
392 | 470 | 0 | 21
392 | 473 | 0 | 17
393 | 470 | 0 | 14
392 | 472 | 0 | 23
393 | 472 | 0 | 21
393 | 470 | 0 | 21
392 | 473 | 0 | 14
393 | 472 | 0 | 23
392 | 472 | 0 | 19
392 | 470 | 0 | 16
392 | 470 | 0 | 23
392 | 472 | 0 | 21
393 | 473 | 0 | 21
393 | 473 | 0 | 17
394 | 471 | 0 | 17
392 | 470 | 0 | 17
392 | 470 | 0 | 23
393 | 472 | 0 | 23
392 | 472 | 0 | 23
390 | 473 | 0 | 23
392 | 471 | 0 | 23
392 | 473 | 0 | 21
390 | 472 | 0 | 23
391 | 472 | 0 | 17
391 | 470 | 0 | 16
391 | 472 | 0 | 17
391 | 472 | 0 | 12
393 | 472 | 0 | 17
394 | 473 | 3237 | 17
393 | 471 | 3237 | 168
395 | 472 | 3373 | 170
393 | 470 | 3471 | 174
399 | 472 | 3685 | 153
396 | 471 | 3841 | 159
401 | 470 | 4095 | 149
400 | 471 | 4231 | 157
404 | 469 | 4426 | 149
403 | 470 | 4524 | 153
409 | 470 | 6279 | 143
408 | 471 | 6766 | 184
419 | 469 | 6766 | 190
415 | 468 | 7254 | 190
430 | 467 | 9360 | 199
432 | 465 | 10393 | 199
443 | 465 | 11329 | 203
440 | 466 | 11037 | 186
448 | 465 | 10920 | 172
445 | 464 | 10549 | 176
451 | 464 | 10452 | 157
447 | 462 | 10257 | 143
453 | 460 | 10159 | 149
451 | 460 | 10120 | 149
455 | 460 | 10140 | 167
450 | 458 | 10081 | 167
457 | 457 | 10062 | 135
451 | 457 | 10062 | 165
457 | 457 | 10101 | 163
452 | 458 | 10120 | 122
458 | 453 | 10081 | 151
453 | 456 | 10062 | 153
458 | 456 | 10023 | 137
454 | 455 | 10042 | 151
460 | 453 | 10042 | 137
455 | 455 | 10062 | 145
461 | 453 | 10062 | 141
456 | 455 | 10101 | 143
461 | 453 | 10081 | 116
457 | 454 | 9964 | 120
464 | 456 | 9925 | 116
459 | 456 | 9984 | 124
464 | 457 | 9964 | 124
457 | 457 | 10023 | 132
462 | 458 | 10003 | 130
458 | 459 | 10042 | 130
463 | 459 | 10042 | 149
457 | 460 | 10081 | 130
463 | 459 | 10062 | 114
458 | 460 | 9984 | 149
463 | 461 | 10023 | 124
458 | 460 | 10003 | 118
463 | 461 | 10042 | 132
459 | 460 | 10023 | 118
462 | 462 | 10023 | 132
459 | 463 | 10003 | 134
464 | 463 | 10023 | 118
459 | 463 | 10003 | 139
464 | 463 | 10003 | 122
458 | 464 | 10023 | 135
464 | 464 | 10003 | 135
459 | 465 | 9964 | 130
464 | 466 | 9964 | 128
459 | 466 | 9984 | 134
464 | 468 | 10003 | 112
460 | 466 | 10003 | 126
464 | 467 | 10003 | 124
462 | 467 | 9984 | 124
465 | 468 | 9984 | 134
460 | 468 | 9964 | 108
463 | 467 | 9964 | 124
458 | 468 | 9964 | 145
464 | 467 | 9945 | 118
459 | 469 | 9984 | 134
466 | 470 | 9984 | 130
460 | 468 | 9984 | 137
461 | 470 | 9945 | 122
458 | 470 | 9925 | 118
462 | 472 | 9925 | 126
459 | 472 | 9925 | 124
464 | 471 | 9964 | 118
459 | 473 | 9964 | 126
466 | 474 | 9964 | 126
459 | 474 | 9964 | 118
465 | 474 | 9945 | 124
459 | 474 | 9945 | 116
464 | 476 | 9964 | 116
459 | 476 | 9964 | 106
464 | 476 | 9984 | 135
459 | 475 | 10003 | 112
465 | 477 | 10003 | 122
460 | 476 | 9984 | 122
465 | 474 | 9984 | 110
460 | 475 | 9984 | 126
465 | 478 | 9984 | 126
462 | 476 | 9984 | 126
465 | 473 | 10003 | 116
460 | 475 | 10003 | 116
463 | 475 | 10003 | 130
458 | 475 | 9984 | 130
465 | 475 | 9964 | 130
460 | 475 | 9945 | 116
464 | 474 | 9945 | 116
460 | 475 | 9925 | 120
465 | 475 | 9925 | 114
459 | 475 | 9925 | 114
465 | 476 | 9925 | 124
460 | 475 | 9925 | 118
467 | 476 | 9945 | 124
462 | 476 | 9925 | 128
465 | 475 | 9925 | 108
462 | 476 | 9945 | 101
464 | 476 | 9925 | 101
460 | 476 | 9906 | 139
466 | 477 | 9867 | 110
460 | 476 | 9886 | 114
464 | 477 | 9886 | 112
461 | 478 | 9808 | 114
467 | 478 | 9867 | 110

## Desplazamiento
ciclos | seg | x(t) | h(t) | θ(t) |  |  | θ(t) | H(t)
0.5 | 0.01 | -0.005084229 | 8.768393 | 0.4056779 |  |  | 0.3750702 | 7.841402
1 | 0.02 | -0.005084229 | 8.768393 | 0.4056779 | 0.6 | 4.681145 | 0.3751417 | 7.842302
1.5 | 0.03 | -0.005084229 | 8.768393 | 0.4056779 | 0.6 | 0 | 0.3752058 | 7.843109
2 | 0.04 | 0.04491577 | 8.718392 | 0.4022694 |  |  | 0.3752927 | 7.844202
2.5 | 0.05 | 0.04491577 | 8.718392 | 0.4022694 |  |  | 0.375362 | 7.845078
3 | 0.06 | -0.005084229 | 8.768393 | 0.4056779 |  |  | 0.3754207 | 7.845825
3.5 | 0.07 | -0.005084229 | 8.768393 | 0.4056779 |  |  | 0.3755129 | 7.846983
4 | 0.08 | -0.005084229 | 8.768393 | 0.4056779 |  |  | 0.3754949 | 7.846785
4.5 | 0.09 | -0.1050842 | 8.868393 | 0.4123795 |  |  | 0.375441 | 7.846127
5 | 0.1 | -0.005084229 | 8.768393 | 0.4056779 |  |  | 0.3753342 | 7.844794
5.5 | 0.11 | -0.005084229 | 8.768393 | 0.4056779 |  |  | 0.3751218 | 7.842126
6 | 0.12 | 0.04491577 | 8.718392 | 0.4022694 |  |  | 0.3747863 | 7.837904
6.5 | 0.13 | -0.1050842 | 8.868393 | 0.4123795 |  |  | 0.3744717 | 7.833904
7 | 0.14 | -0.005084229 | 8.768393 | 0.4056779 |  |  | 0.3741395 | 7.829682
7.5 | 0.15 | 0.04491577 | 8.718392 | 0.4022694 |  |  | 0.3738248 | 7.825682
8 | 0.16 | -0.005084229 | 8.768393 | 0.4056779 |  |  | 0.3735437 | 7.822127
8.5 | 0.17 | 0.04491577 | 8.718392 | 0.4022694 |  |  | 0.3732584 | 7.818571
9 | 0.18 | 0.09491577 | 8.668393 | 0.3988217 |  |  | 0.372825 | 7.813238
9.5 | 0.19 | 0.04491577 | 8.718392 | 0.4022694 |  |  | 0.3723171 | 7.807015
10 | 0.2 | -0.005084229 | 8.768393 | 0.4056779 |  |  | 0.3717346 | 7.799905
10.5 | 0.21 | 0.04491577 | 8.718392 | 0.4022694 |  |  | 0.3711689 | 7.793016
11 | 0.22 | 0.09491577 | 8.668393 | 0.3988217 |  |  | 0.3707125 | 7.78746
11.5 | 0.23 | -0.005084229 | 8.768393 | 0.4056779 | 0.6 | 11.08549 | 0.3704918 | 7.784793
12 | 0.24 | -0.005084229 | 8.768393 | 0.4056779 | 0.6 | 0 | 0.3704702 | 7.784571
12.5 | 0.25 | -0.005084229 | 8.768393 | 0.4056779 |  |  | 0.3706844 | 7.787238
13 | 0.26 | -0.05508423 | 8.818393 | 0.4090477 |  |  | 0.3711176 | 7.792571
13.5 | 0.27 | -0.005084229 | 8.768393 | 0.4056779 |  |  | 0.371803 | 7.801015
14 | 0.28 | -0.005084229 | 8.768393 | 0.4056779 |  |  | 0.372667 | 7.811682
14.5 | 0.29 | -0.05508423 | 8.818393 | 0.4090477 |  |  | 0.3736567 | 7.823905
15 | 0.3 | -0.005084229 | 8.768393 | 0.4056779 |  |  | 0.3746632 | 7.836349
15.5 | 0.31 | 0.09491577 | 8.668393 | 0.3988217 |  |  | 0.3755583 | 7.84746
16 | 0.32 | -0.005084229 | 8.768393 | 0.4056779 |  |  | 0.3762361 | 7.855905
16.5 | 0.33 | -0.1050842 | 8.868393 | 0.4123795 |  |  | 0.3766634 | 7.861238
17 | 0.34 | -0.005084229 | 8.768393 | 0.4056779 |  |  | 0.376893 | 7.864127
17.5 | 0.35 | -0.005084229 | 8.768393 | 0.4056779 |  |  | 0.3769621 | 7.865016
18 | 0.36 | 0.04491577 | 8.718392 | 0.4022694 |  |  | 0.3769085 | 7.864348
18.5 | 0.37 | -0.005084229 | 8.768393 | 0.4056779 |  |  | 0.3767322 | 7.862127
19 | 0.38 | 0.04491577 | 8.718392 | 0.4022694 |  |  | 0.3765035 | 7.859238
19.5 | 0.39 | 0.04491577 | 8.718392 | 0.4022694 |  |  | 0.3761875 | 7.855238
20 | 0.4 | -0.005084229 | 8.768393 | 0.4056779 |  |  | 0.3758546 | 7.851016
20.5 | 0.41 | 0.04491577 | 8.718392 | 0.4022694 |  |  | 0.3755747 | 7.84746
21 | 0.42 | -0.005084229 | 8.768393 | 0.4056779 |  |  | 0.3754183 | 7.84546
21.5 | 0.43 | -0.005084229 | 8.768393 | 0.4056779 |  |  | 0.3753499 | 7.844571
22 | 0.44 | -0.005084229 | 8.768393 | 0.4056779 | 0.6 | 0.5154743 | 0.3754045 | 7.845238
22.5 | 0.45 | -0.005084229 | 8.768393 | 0.4056779 | 0.6 | 0 | 0.3754217 | 7.84546
23 | 0.46 | 0.04491577 | 8.718392 | 0.4022694 |  |  | 0.3753664 | 7.844793
23.5 | 0.47 | 0.04491577 | 8.718392 | 0.4022694 |  |  | 0.3751857 | 7.84257
24 | 0.48 | 0.09491577 | 8.668393 | 0.3988217 |  |  | 0.3748973 | 7.839015
24.5 | 0.49 | -0.005084229 | 8.768393 | 0.4056779 |  |  | 0.3744486 | 7.833459
25 | 0.5 | -0.005084229 | 8.768393 | 0.4056779 |  |  | 0.3740013 | 7.827905
25.5 | 0.51 | 0.04491577 | 8.718392 | 0.4022694 |  |  | 0.3735552 | 7.822349
26 | 0.52 | -0.005084229 | 8.768393 | 0.4056779 |  |  | 0.3731464 | 7.817238
26.5 | 0.53 | -0.1050842 | 8.868393 | 0.4123795 |  |  | 0.3727195 | 7.811904
27 | 0.54 | -0.005084229 | 8.768393 | 0.4056779 |  |  | 0.372434 | 7.808349
27.5 | 0.55 | -0.005084229 | 8.768393 | 0.4056779 |  |  | 0.3721627 | 7.805016
28 | 0.56 | -0.1050842 | 8.868393 | 0.4123795 |  |  | 0.3719411 | 7.802349
28.5 | 0.57 | -0.05508423 | 8.818393 | 0.4090477 |  |  | 0.3716404 | 7.798794
29 | 0.58 | -0.05508423 | 8.818393 | 0.4090477 |  |  | 0.3713712 | 7.795682
29.5 | 0.59 | -0.05508423 | 8.818393 | 0.4090477 |  |  | 0.3707694 | 7.788571
30 | 0.6 | -0.05508423 | 8.818393 | 0.4090477 |  |  | 0.3699269 | 7.778571
30.5 | 0.61 | 0.04491577 | 8.718392 | 0.4022694 |  |  | 0.3685414 | 7.762127
31 | 0.62 | 0.09491577 | 8.668393 | 0.3988217 |  |  | 0.3667579 | 7.741015
31.5 | 0.63 | 0.04491577 | 8.718392 | 0.4022694 |  |  | 0.3641653 | 7.710571
32 | 0.64 | 0.1449158 | 8.618393 | 0.3953339 |  |  | 0.3609946 | 7.673682
32.5 | 0.65 | 0.04491577 | 8.718392 | 0.4022694 |  |  | 0.3568092 | 7.625682
33 | 0.66 | 0.3449158 | 8.418393 | 0.3809686 |  |  | 0.351833 | 7.56946
33.5 | 0.67 | 0.1949158 | 8.568393 | 0.3918054 |  |  | 0.3455728 | 7.499905
34 | 0.68 | 0.4449158 | 8.318393 | 0.3735268 |  |  | 0.3384776 | 7.422349
34.5 | 0.69 | 0.3949158 | 8.368393 | 0.37727 |  |  | 0.3301619 | 7.333015
35 | 0.7 | 0.5949157 | 8.168393 | 0.3620226 |  |  | 0.3211932 | 7.238348
35.5 | 0.71 | 0.5449158 | 8.218392 | 0.365904 |  |  | 0.3112944 | 7.135904
36 | 0.72 | 0.8449157 | 7.918393 | 0.3418804 |  |  | 0.3011935 | 7.03346
36.5 | 0.73 | 0.7949158 | 7.968393 | 0.3460099 |  |  | 0.290509 | 6.927461
37 | 0.74 | 1.344916 | 7.418393 | 0.2975231 |  |  | 0.2800082 | 6.825682
37.5 | 0.75 | 1.144916 | 7.618393 | 0.3159647 |  |  | 0.2694481 | 6.725683
38 | 0.76 | 1.894916 | 6.868393 | 0.2412709 |  |  | 0.2595809 | 6.634349
38.5 | 0.77 | 1.994916 | 6.768393 | 0.2300609 |  |  | 0.2499438 | 6.547237
39 | 0.78 | 2.544916 | 6.218393 | 0.161962 |  |  | 0.2412587 | 6.470571
39.5 | 0.79 | 2.394916 | 6.368393 | 0.181701 |  |  | 0.2329286 | 6.398793
40 | 0.8 | 2.794916 | 5.968393 | 0.1268588 |  |  | 0.2254058 | 6.335459
40.5 | 0.81 | 2.644916 | 6.118393 | 0.1482649 |  |  | 0.21807 | 6.275015
41 | 0.82 | 2.944916 | 5.818393 | 0.1043489 |  |  | 0.2115753 | 6.222571
41.5 | 0.83 | 2.744916 | 6.018393 | 0.1341127 |  |  | 0.2052385 | 6.172349
42 | 0.84 | 3.044916 | 5.718393 | 0.08868629 |  |  | 0.1996535 | 6.128793
42.5 | 0.85 | 2.944916 | 5.818393 | 0.1043489 |  |  | 0.1942145 | 6.087015
43 | 0.86 | 3.144916 | 5.618393 | 0.07246612 |  |  | 0.1894583 | 6.051016
43.5 | 0.87 | 2.894916 | 5.868393 | 0.1119801 |  |  | 0.1846137 | 6.014793
44 | 0.88 | 3.244916 | 5.518393 | 0.05565801 |  |  | 0.1803505 | 5.983237
44.5 | 0.89 | 2.944916 | 5.818393 | 0.1043489 |  |  | 0.176075 | 5.951904
45 | 0.9 | 3.244916 | 5.518393 | 0.05565801 |  |  | 0.1723395 | 5.924793
45.5 | 0.91 | 2.994916 | 5.768393 | 0.09658545 |  |  | 0.168439 | 5.896793
46 | 0.92 | 3.294916 | 5.468393 | 0.04702352 |  |  | 0.1650594 | 5.872793
46.5 | 0.93 | 3.044916 | 5.718393 | 0.08868629 |  |  | 0.1614582 | 5.84746
47 | 0.94 | 3.294916 | 5.468393 | 0.04702352 |  |  | 0.1581105 | 5.824126
47.5 | 0.95 | 3.094916 | 5.668393 | 0.08064771 |  |  | 0.1544455 | 5.798793
48 | 0.96 | 3.394916 | 5.368393 | 0.02927192 |  |  | 0.1511758 | 5.776349
48.5 | 0.97 | 3.144916 | 5.618393 | 0.07246612 |  |  | 0.1475903 | 5.751904
49 | 0.98 | 3.444916 | 5.318393 | 0.02014574 |  |  | 0.1443035 | 5.729682
49.5 | 0.99 | 3.194916 | 5.568393 | 0.06413753 |  |  | 0.1407504 | 5.705905
50 | 1 | 3.444916 | 5.318393 | 0.02014574 |  |  | 0.1374979 | 5.684349
50.5 | 1.01 | 3.244916 | 5.518393 | 0.05565801 |  |  | 0.133877 | 5.660571
51 | 1.02 | 3.594916 | 5.168393 | -0.008292159 |  |  | 0.1303859 | 5.637904
51.5 | 1.03 | 3.344916 | 5.418393 | 0.03822958 |  |  | 0.1263698 | 5.612127
52 | 1.04 | 3.594916 | 5.168393 | -0.008292159 |  |  | 0.1224539 | 5.587237
52.5 | 1.05 | 3.244916 | 5.518393 | 0.05565801 |  |  | 0.1179314 | 5.558793
53 | 1.06 | 3.494916 | 5.268393 | 0.01084634 |  |  | 0.1134276 | 5.530793
53.5 | 1.07 | 3.294916 | 5.468393 | 0.04702352 |  |  | 0.1085174 | 5.500571
54 | 1.08 | 3.544916 | 5.218393 | 0.001368823 |  |  | 0.1039653 | 5.472794
54.5 | 1.09 | 3.244916 | 5.518393 | 0.05565801 |  |  | 0.09911616 | 5.44346
55 | 1.1 | 3.544916 | 5.218393 | 0.001368823 |  |  | 0.09474574 | 5.417237
55.5 | 1.11 | 3.294916 | 5.468393 | 0.04702352 |  |  | 0.09030683 | 5.390793
56 | 1.12 | 3.544916 | 5.218393 | 0.001368823 |  |  | 0.08651028 | 5.368349
56.5 | 1.13 | 3.294916 | 5.468393 | 0.04702352 |  |  | 0.08265173 | 5.345682
57 | 1.14 | 3.544916 | 5.218393 | 0.001368823 |  |  | 0.07945649 | 5.327015
57.5 | 1.15 | 3.344916 | 5.418393 | 0.03822958 |  |  | 0.07619852 | 5.308126
58 | 1.16 | 3.494916 | 5.268393 | 0.01084634 |  |  | 0.07342684 | 5.292127
58.5 | 1.17 | 3.344916 | 5.418393 | 0.03822958 |  |  | 0.07025222 | 5.273904
59 | 1.18 | 3.594916 | 5.168393 | -0.008292159 |  |  | 0.06736511 | 5.25746
59.5 | 1.19 | 3.344916 | 5.418393 | 0.03822958 |  |  | 0.06397282 | 5.238348
60 | 1.2 | 3.594916 | 5.168393 | -0.008292159 |  |  | 0.06094619 | 5.22146
60.5 | 1.21 | 3.294916 | 5.468393 | 0.04702352 |  |  | 0.0576039 | 5.203015
61 | 1.22 | 3.594916 | 5.168393 | -0.008292159 |  |  | 0.05474932 | 5.18746
61.5 | 1.23 | 3.344916 | 5.418393 | 0.03822958 |  |  | 0.05152985 | 5.170127
62 | 1.24 | 3.594916 | 5.168393 | -0.008292159 |  |  | 0.04889075 | 5.156126
62.5 | 1.25 | 3.344916 | 5.418393 | 0.03822958 |  |  | 0.04586454 | 5.140127
63 | 1.26 | 3.594916 | 5.168393 | -0.008292159 |  |  | 0.04331469 | 5.126793
63.5 | 1.27 | 3.394916 | 5.368393 | 0.02927192 |  |  | 0.04062997 | 5.112793
64 | 1.28 | 3.594916 | 5.168393 | -0.008292159 |  |  | 0.03883446 | 5.10346
64.5 | 1.29 | 3.494916 | 5.268393 | 0.01084634 |  |  | 0.03675676 | 5.092571
65 | 1.3 | 3.644916 | 5.118393 | -0.0181418 |  |  | 0.03531114 | 5.085015
65.5 | 1.31 | 3.394916 | 5.368393 | 0.02927192 |  |  | 0.03339178 | 5.075016
66 | 1.32 | 3.544916 | 5.218393 | 0.001368823 |  |  | 0.0317597 | 5.066571
66.5 | 1.33 | 3.294916 | 5.468393 | 0.04702352 |  |  | 0.02929821 | 5.053904
67 | 1.34 | 3.594916 | 5.168393 | -0.008292159 |  |  | 0.02715813 | 5.043015
67.5 | 1.35 | 3.344916 | 5.418393 | 0.03822958 |  |  | 0.02436356 | 5.028793
68 | 1.36 | 3.694916 | 5.068393 | -0.02818586 |  |  | 0.02205201 | 5.017016
68.5 | 1.37 | 3.394916 | 5.368393 | 0.02927192 |  |  | 0.0191424 | 5.002126
69 | 1.38 | 3.444916 | 5.318393 | 0.02014574 |  |  | 0.01676469 | 4.989904
69.5 | 1.39 | 3.294916 | 5.468393 | 0.04702352 |  |  | 0.01395953 | 4.97546
70 | 1.4 | 3.494916 | 5.268393 | 0.01084634 |  |  | 0.0118607 | 4.964571
70.5 | 1.41 | 3.344916 | 5.418393 | 0.03822958 |  |  | 0.009501089 | 4.952348
71 | 1.42 | 3.594916 | 5.168393 | -0.008292159 |  |  | 0.00793357 | 4.944127
71.5 | 1.43 | 3.344916 | 5.418393 | 0.03822958 |  |  | 0.00622406 | 4.935237
72 | 1.44 | 3.694916 | 5.068393 | -0.02818586 |  |  | 0.005396735 | 4.930793
72.5 | 1.45 | 3.344916 | 5.418393 | 0.03822958 |  |  | 0.004197815 | 4.924571
73 | 1.46 | 3.644916 | 5.118393 | -0.0181418 |  |  | 0.0035993 | 4.92146
73.5 | 1.47 | 3.344916 | 5.418393 | 0.03822958 |  |  | 0.002758215 | 4.917238
74 | 1.48 | 3.594916 | 5.168393 | -0.008292159 |  |  | 0.002359803 | 4.915238
74.5 | 1.49 | 3.344916 | 5.418393 | 0.03822958 |  |  | 0.001370327 | 4.910349
75 | 1.5 | 3.594916 | 5.168393 | -0.008292159 |  |  | 0.000966048 | 4.908349
75.5 | 1.51 | 3.344916 | 5.418393 | 0.03822958 |  |  | 0.0002782706 | 4.9
76 | 1.52 | 3.644916 | 5.118393 | -0.0181418 |  |  | 0 | 4.9
76.5 | 1.53 | 3.394916 | 5.368393 | 0.02927192 |  |  | 0 | 4.9
77 | 1.54 | 3.644916 | 5.118393 | -0.0181418 |  |  | 0 | 4.9
77.5 | 1.55 | 3.394916 | 5.368393 | 0.02927192 |  |  | 0 | 4.9
78 | 1.56 | 3.644916 | 5.118393 | -0.0181418 |  |  | 0 | 4.9
78.5 | 1.57 | 3.494916 | 5.268393 | 0.01084634 |  |  | 0 | 4.9
79 | 1.58 | 3.644916 | 5.118393 | -0.0181418 |  |  | 0 | 4.9
79.5 | 1.59 | 3.394916 | 5.368393 | 0.02927192 |  |  | 0 | 4.9
80 | 1.6 | 3.544916 | 5.218393 | 0.001368823 |  |  | 0 | 4.9
80.5 | 1.61 | 3.294916 | 5.468393 | 0.04702352
81 | 1.62 | 3.644916 | 5.118393 | -0.0181418
81.5 | 1.63 | 3.394916 | 5.368393 | 0.02927192
82 | 1.64 | 3.594916 | 5.168393 | -0.008292159
82.5 | 1.65 | 3.394916 | 5.368393 | 0.02927192
83 | 1.66 | 3.644916 | 5.118393 | -0.0181418
83.5 | 1.67 | 3.344916 | 5.418393 | 0.03822958
84 | 1.68 | 3.644916 | 5.118393 | -0.0181418
84.5 | 1.69 | 3.394916 | 5.368393 | 0.02927192
85 | 1.7 | 3.744916 | 5.018393 | -0.03843008
85.5 | 1.71 | 3.494916 | 5.268393 | 0.01084634
86 | 1.72 | 3.644916 | 5.118393 | -0.0181418
86.5 | 1.73 | 3.494916 | 5.268393 | 0.01084634
87 | 1.74 | 3.594916 | 5.168393 | -0.008292159
87.5 | 1.75 | 3.394916 | 5.368393 | 0.02927192
88 | 1.76 | 3.694916 | 5.068393 | -0.02818586
88.5 | 1.77 | 3.394916 | 5.368393 | 0.02927192
89 | 1.78 | 3.594916 | 5.168393 | -0.008292159
89.5 | 1.79 | 3.444916 | 5.318393 | 0.02014574
90 | 1.8 | 3.744916 | 5.018393 | -0.03843008
90.5 | 1.81
91 | 1.82
91.5 | 1.83
92 | 1.84
92.5 | 1.85
93 | 1.86
93.5 | 1.87
94 | 1.88
94.5 | 1.89
95 | 1.9
95.5 | 1.91
96 | 1.92
96.5 | 1.93
97 | 1.94
97.5 | 1.95
98 | 1.96
98.5 | 1.97
99 | 1.98
99.5 | 1.99
100 | 2
100.5 | 2.01
101 | 2.02
101.5 | 2.03
102 | 2.04
102.5 | 2.05
103 | 2.06
103.5 | 2.07
104 | 2.08
104.5 | 2.09
105 | 2.1
105.5 | 2.11
106 | 2.12
106.5 | 2.13
107 | 2.14
107.5 | 2.15
108 | 2.16
108.5 | 2.17
109 | 2.18
109.5 | 2.19
110 | 2.2
110.5 | 2.21
111 | 2.22
111.5 | 2.23
112 | 2.24
112.5 | 2.25
113 | 2.26
113.5 | 2.27
114 | 2.28
114.5 | 2.29
115 | 2.3
115.5 | 2.31
116 | 2.32
116.5 | 2.33
117 | 2.34
117.5 | 2.35
118 | 2.36
118.5 | 2.37
119 | 2.38
119.5 | 2.39
120 | 2.4
120.5 | 2.41
121 | 2.42
121.5 | 2.43
122 | 2.44
122.5 | 2.45
123 | 2.46
123.5 | 2.47
124 | 2.48
124.5 | 2.49
125 | 2.5

## Fuerza
ciclos | seg | Fuerza | Presión
0.5 | 0.01 | 9.24102 | 83.08759 | 0.6 | 11.72295
1 | 0.02 | 9.26064 | 83.264 | 0.6 | 0
1.5 | 0.03 | 9.2214 | 82.91119
2 | 0.04 | 9.24102 | 83.08759
2.5 | 0.05 | 9.24102 | 83.08759
3 | 0.06 | 9.24102 | 83.08759
3.5 | 0.07 | 9.24102 | 83.08759
4 | 0.08 | 9.24102 | 83.08759
4.5 | 0.09 | 9.28026 | 83.44041
5 | 0.1 | 9.2214 | 82.91119
5.5 | 0.11 | 9.26064 | 83.264
6 | 0.12 | 9.2214 | 82.91119
6.5 | 0.13 | 9.24102 | 83.08759
7 | 0.14 | 9.20178 | 82.73478
7.5 | 0.15 | 9.24102 | 83.08759
8 | 0.16 | 9.26064 | 83.264
8.5 | 0.17 | 9.20178 | 82.73478 | 0.6 | 105.4031
9 | 0.18 | 9.24102 | 83.08759 | 0.6 | 0
9.5 | 0.19 | 9.2214 | 82.91119
10 | 0.2 | 9.26064 | 83.264
10.5 | 0.21 | 9.26064 | 83.264
11 | 0.22 | 9.24102 | 83.08759
11.5 | 0.23 | 9.29988 | 83.61681
12 | 0.24 | 9.26064 | 83.264
12.5 | 0.25 | 9.26064 | 83.264
13 | 0.26 | 9.29988 | 83.61681
13.5 | 0.27 | 9.26064 | 83.264
14 | 0.28 | 9.24102 | 83.08759
14.5 | 0.29 | 9.29988 | 83.61681
15 | 0.3 | 9.20178 | 82.73478
15.5 | 0.31 | 9.26064 | 83.264
16 | 0.32 | 9.2214 | 82.91119
16.5 | 0.33 | 9.24102 | 83.08759
17 | 0.34 | 9.2214 | 82.91119
17.5 | 0.35 | 9.28026 | 83.44041
18 | 0.36 | 9.2214 | 82.91119
18.5 | 0.37 | 9.26064 | 83.264
19 | 0.38 | 9.26064 | 83.264
19.5 | 0.39 | 9.2214 | 82.91119
20 | 0.4 | 9.28026 | 83.44041
20.5 | 0.41 | 9.26064 | 83.264
21 | 0.42 | 9.26064 | 83.264
21.5 | 0.43 | 9.2214 | 82.91119
22 | 0.44 | 9.2214 | 82.91119
22.5 | 0.45 | 9.26064 | 83.264
23 | 0.46 | 9.28026 | 83.44041
23.5 | 0.47 | 9.28026 | 83.44041
24 | 0.48 | 9.24102 | 83.08759
24.5 | 0.49 | 9.2214 | 82.91119
25 | 0.5 | 9.2214 | 82.91119
25.5 | 0.51 | 9.26064 | 83.264
26 | 0.52 | 9.26064 | 83.264
26.5 | 0.53 | 9.28026 | 83.44041
27 | 0.54 | 9.24102 | 83.08759
27.5 | 0.55 | 9.28026 | 83.44041
28 | 0.56 | 9.26064 | 83.264
28.5 | 0.57 | 9.26064 | 83.264
29 | 0.58 | 9.2214 | 82.91119
29.5 | 0.59 | 9.26064 | 83.264
30 | 0.6 | 9.26064 | 83.264
30.5 | 0.61 | 9.26064 | 83.264
31 | 0.62 | 9.28026 | 83.44041
31.5 | 0.63 | 9.24102 | 83.08759
32 | 0.64 | 9.26064 | 83.264
32.5 | 0.65 | 9.2214 | 82.91119
33 | 0.66 | 9.26064 | 83.264
33.5 | 0.67 | 9.24102 | 83.08759
34 | 0.68 | 9.2214 | 82.91119
34.5 | 0.69 | 9.24102 | 83.08759
35 | 0.7 | 9.20178 | 82.73478
35.5 | 0.71 | 9.2214 | 82.91119
36 | 0.72 | 9.2214 | 82.91119
36.5 | 0.73 | 9.24102 | 83.08759
37 | 0.74 | 9.20178 | 82.73478
37.5 | 0.75 | 9.18216 | 82.55838
38 | 0.76 | 9.16254 | 82.38197
38.5 | 0.77 | 9.1233 | 82.02915
39 | 0.78 | 9.1233 | 82.02915
39.5 | 0.79 | 9.14292 | 82.20556
40 | 0.8 | 9.1233 | 82.02915
40.5 | 0.81 | 9.10368 | 81.85275
41 | 0.82 | 9.10368 | 81.85275
41.5 | 0.83 | 9.06444 | 81.49993
42 | 0.84 | 9.0252 | 81.14712
42.5 | 0.85 | 9.0252 | 81.14712
43 | 0.86 | 9.0252 | 81.14712
43.5 | 0.87 | 8.98596 | 80.7943
44 | 0.88 | 8.96634 | 80.6179
44.5 | 0.89 | 8.96634 | 80.6179
45 | 0.9 | 8.96634 | 80.6179
45.5 | 0.91 | 8.98596 | 80.7943
46 | 0.92 | 8.88786 | 79.91228
46.5 | 0.93 | 8.94672 | 80.44149
47 | 0.94 | 8.94672 | 80.44149
47.5 | 0.95 | 8.9271 | 80.26508
48 | 0.96 | 8.88786 | 79.91228
48.5 | 0.97 | 8.9271 | 80.26508
49 | 0.98 | 8.88786 | 79.91228
49.5 | 0.99 | 8.9271 | 80.26508
50 | 1 | 8.88786 | 79.91228
50.5 | 1.01 | 8.90748 | 80.08868
51 | 1.02 | 8.94672 | 80.44149
51.5 | 1.03 | 8.94672 | 80.44149
52 | 1.04 | 8.96634 | 80.6179
52.5 | 1.05 | 8.96634 | 80.6179
53 | 1.06 | 8.98596 | 80.7943
53.5 | 1.07 | 9.00558 | 80.97071
54 | 1.08 | 9.00558 | 80.97071
54.5 | 1.09 | 9.0252 | 81.14712
55 | 1.1 | 9.00558 | 80.97071
55.5 | 1.11 | 9.0252 | 81.14712
56 | 1.12 | 9.04482 | 81.32352
56.5 | 1.13 | 9.0252 | 81.14712
57 | 1.14 | 9.04482 | 81.32352
57.5 | 1.15 | 9.0252 | 81.14712
58 | 1.16 | 9.06444 | 81.49993
58.5 | 1.17 | 9.08406 | 81.67634
59 | 1.18 | 9.08406 | 81.67634
59.5 | 1.19 | 9.08406 | 81.67634
60 | 1.2 | 9.08406 | 81.67634
60.5 | 1.21 | 9.10368 | 81.85275
61 | 1.22 | 9.10368 | 81.85275
61.5 | 1.23 | 9.1233 | 82.02915
62 | 1.24 | 9.14292 | 82.20556
62.5 | 1.25 | 9.14292 | 82.20556
63 | 1.26 | 9.18216 | 82.55838
63.5 | 1.27 | 9.14292 | 82.20556
64 | 1.28 | 9.16254 | 82.38197
64.5 | 1.29 | 9.16254 | 82.38197
65 | 1.3 | 9.18216 | 82.55838
65.5 | 1.31 | 9.18216 | 82.55838
66 | 1.32 | 9.16254 | 82.38197
66.5 | 1.33 | 9.18216 | 82.55838
67 | 1.34 | 9.16254 | 82.38197
67.5 | 1.35 | 9.20178 | 82.73478
68 | 1.36 | 9.2214 | 82.91119
68.5 | 1.37 | 9.18216 | 82.55838
69 | 1.38 | 9.2214 | 82.91119
69.5 | 1.39 | 9.2214 | 82.91119
70 | 1.4 | 9.26064 | 83.264
70.5 | 1.41 | 9.26064 | 83.264
71 | 1.42 | 9.24102 | 83.08759
71.5 | 1.43 | 9.28026 | 83.44041
72 | 1.44 | 9.29988 | 83.61681
72.5 | 1.45 | 9.29988 | 83.61681
73 | 1.46 | 9.29988 | 83.61681
73.5 | 1.47 | 9.29988 | 83.61681
74 | 1.48 | 9.33912 | 83.96963
74.5 | 1.49 | 9.33912 | 83.96963
75 | 1.5 | 9.33912 | 83.96963
75.5 | 1.51 | 9.3195 | 83.79322
76 | 1.52 | 9.35874 | 84.14603
76.5 | 1.53 | 9.33912 | 83.96963
77 | 1.54 | 9.29988 | 83.61681
77.5 | 1.55 | 9.3195 | 83.79322
78 | 1.56 | 9.37836 | 84.32244
78.5 | 1.57 | 9.33912 | 83.96963
79 | 1.58 | 9.28026 | 83.44041
79.5 | 1.59 | 9.3195 | 83.79322
80 | 1.6 | 9.3195 | 83.79322
80.5 | 1.61 | 9.3195 | 83.79322
81 | 1.62 | 9.3195 | 83.79322
81.5 | 1.63 | 9.3195 | 83.79322
82 | 1.64 | 9.29988 | 83.61681
82.5 | 1.65 | 9.3195 | 83.79322
83 | 1.66 | 9.3195 | 83.79322
83.5 | 1.67 | 9.3195 | 83.79322
84 | 1.68 | 9.33912 | 83.96963
84.5 | 1.69 | 9.3195 | 83.79322
85 | 1.7 | 9.33912 | 83.96963
85.5 | 1.71 | 9.33912 | 83.96963
86 | 1.72 | 9.3195 | 83.79322
86.5 | 1.73 | 9.33912 | 83.96963
87 | 1.74 | 9.33912 | 83.96963
87.5 | 1.75 | 9.33912 | 83.96963
88 | 1.76 | 9.35874 | 84.14603
88.5 | 1.77 | 9.33912 | 83.96963
89 | 1.78 | 9.35874 | 84.14603
89.5 | 1.79 | 9.37836 | 84.32244
90 | 1.8 | 9.37836 | 84.32244
90.5 | 1.81
91 | 1.82
91.5 | 1.83
92 | 1.84
92.5 | 1.85
93 | 1.86
93.5 | 1.87
94 | 1.88
94.5 | 1.89
95 | 1.9
95.5 | 1.91
96 | 1.92
96.5 | 1.93
97 | 1.94
97.5 | 1.95
98 | 1.96
98.5 | 1.97
99 | 1.98
99.5 | 1.99
100 | 2
100.5 | 2.01
101 | 2.02
101.5 | 2.03
102 | 2.04
102.5 | 2.05
103 | 2.06
103.5 | 2.07
104 | 2.08
104.5 | 2.09
105 | 2.1
105.5 | 2.11
106 | 2.12
106.5 | 2.13
107 | 2.14
107.5 | 2.15
108 | 2.16
108.5 | 2.17
109 | 2.18
109.5 | 2.19
110 | 2.2
110.5 | 2.21
111 | 2.22
111.5 | 2.23
112 | 2.24
112.5 | 2.25
113 | 2.26
113.5 | 2.27
114 | 2.28
114.5 | 2.29
115 | 2.3
115.5 | 2.31
116 | 2.32
116.5 | 2.33
117 | 2.34
117.5 | 2.35
118 | 2.36
118.5 | 2.37
119 | 2.38
119.5 | 2.39
120 | 2.4
120.5 | 2.41
121 | 2.42
121.5 | 2.43
122 | 2.44
122.5 | 2.45
123 | 2.46
123.5 | 2.47
124 | 2.48
124.5 | 2.49
125 | 2.5

## Resistencia
ciclos | seg | Intensidad | Tensión | Resistencia | Potencia | Energía
0.5 | 0.01 | 0 | 0.5479661 |  |  |  | 0.6 | 14.16125
1 | 0.02 | 0 | -0.0220339 |  |  |  | 0.6 | 0 | La línea vertical roja señala el fin del precalentamiento
1.5 | 0.03 | 0 | -0.0220339 |  |  |  | 0.7 | 14.16125
2 | 0.04 | 0 | 0.0179661 |  |  |  | 0.7 | 0
2.5 | 0.05 | 0 | 0.0379661
3 | 0.06 | 0 | -0.0520339
3.5 | 0.07 | 0 | 0.0179661
4 | 0.08 | 0 | -0.0320339
4.5 | 0.09 | 0 | 0.0379661
5 | 0.1 | 0 | 0.0379661
5.5 | 0.11 | 0 | -0.0320339
6 | 0.12 | 0 | 0.0179661
6.5 | 0.13 | 0 | -0.002033901
7 | 0.14 | 0 | -0.002033901
7.5 | 0.15 | 0 | -0.0520339
8 | 0.16 | 0 | -0.002033901
8.5 | 0.17 | 0 | 0.0579661
9 | 0.18 | 0 | 0.0179661 |  |  |  | 0.6 | 2.297112
9.5 | 0.19 | 0 | 0.0379661 |  |  |  | 0.6 | 0
10 | 0.2 | 0 | 0.0179661
10.5 | 0.21 | 0 | 0.0579661
11 | 0.22 | 0 | -0.002033901
11.5 | 0.23 | 0 | -0.002033901
12 | 0.24 | 0 | -0.0320339
12.5 | 0.25 | 0 | -0.002033901
13 | 0.26 | 0 | -0.0220339
13.5 | 0.27 | 0 | -0.0220339
14 | 0.28 | 0 | -0.0220339
14.5 | 0.29 | 0 | -0.0220339
15 | 0.3 | 0 | -0.002033901
15.5 | 0.31 | 0 | -0.002033901
16 | 0.32 | 0 | -0.0520339
16.5 | 0.33 | 0 | -0.0320339 |  |  |  | 0.6 | 0.5745625
17 | 0.34 | 0 | 0.0179661 |  |  |  | 0.6 | 0
17.5 | 0.35 | 0 | -0.0220339
18 | 0.36 | 0 | -0.0520339
18.5 | 0.37 | 0 | 0.0379661
19 | 0.38 | 0 | 0.0179661
19.5 | 0.39 | 0 | 0.0179661
20 | 0.4 | 0 | -0.0520339
20.5 | 0.41 | 0 | 0.0379661
21 | 0.42 | 0 | -0.002033901
21.5 | 0.43 | 0 | -0.0320339
22 | 0.44 | 0 | 0.0379661
22.5 | 0.45 | 0 | 0.0179661
23 | 0.46 | 0 | 0.0179661
23.5 | 0.47 | 0 | -0.0220339
24 | 0.48 | 0 | -0.0220339
24.5 | 0.49 | 0 | -0.0220339 |  |  |  | 0.6 | 26.02399
25 | 0.5 | 0 | 0.0379661 |  |  |  | 0.6 | 0
25.5 | 0.51 | 0 | 0.0379661
26 | 0.52 | 0 | 0.0379661
26.5 | 0.53 | 0 | 0.0379661
27 | 0.54 | 0 | 0.0379661
27.5 | 0.55 | 0 | 0.0179661
28 | 0.56 | 0 | 0.0379661
28.5 | 0.57 | 0 | -0.0220339
29 | 0.58 | 0 | -0.0320339
29.5 | 0.59 | 0 | -0.0220339
30 | 0.6 | 0 | -0.0720339
30.5 | 0.61 | 0 | -0.0220339
31 | 0.62 | 3.237 | -0.02211281 | -0.006831266 | -0.07157916 | -0.0007157916
31.5 | 0.63 | 3.237 | 1.487887 | 0.45965 | 4.816291 | 0.04744712
32 | 0.64 | 3.373 | 1.507884 | 0.4470453 | 5.086092 | 0.09830803
32.5 | 0.65 | 3.471 | 1.547881 | 0.4459468 | 5.372696 | 0.152035
33 | 0.66 | 3.685 | 1.337876 | 0.36306 | 4.930074 | 0.2013357
33.5 | 0.67 | 3.841 | 1.397873 | 0.3639345 | 5.369229 | 0.255028
34 | 0.68 | 4.095 | 1.297866 | 0.3169393 | 5.314763 | 0.3081756
34.5 | 0.69 | 4.231 | 1.377863 | 0.3256589 | 5.829738 | 0.366473
35 | 0.7 | 4.426 | 1.297858 | 0.293235 | 5.744321 | 0.4239162
35.5 | 0.71 | 4.524 | 1.337856 | 0.2957241 | 6.05246 | 0.4844408
36 | 0.72 | 6.279 | 1.237813 | 0.1971354 | 7.772228 | 0.5621631
36.5 | 0.73 | 6.766 | 1.647801 | 0.2435414 | 11.14902 | 0.6736533
37 | 0.74 | 6.766 | 1.707801 | 0.2524093 | 11.55498 | 0.7892031
37.5 | 0.75 | 7.254 | 1.707789 | 0.2354272 | 12.3883 | 0.9130861
38 | 0.76 | 9.36 | 1.797738 | 0.192066 | 16.82683 | 1.081354
38.5 | 0.77 | 10.393 | 1.797713 | 0.1729734 | 18.68363 | 1.268191
39 | 0.78 | 11.329 | 1.83769 | 0.1622111 | 20.81919 | 1.476382
39.5 | 0.79 | 11.037 | 1.667697 | 0.1511006 | 18.40637 | 1.660446
40 | 0.8 | 10.92 | 1.5277 | 0.1398993 | 16.68248 | 1.827271
40.5 | 0.81 | 10.549 | 1.567709 | 0.1486121 | 16.53776 | 1.992649
41 | 0.82 | 10.452 | 1.377711 | 0.1318132 | 14.39984 | 2.136647
41.5 | 0.83 | 10.257 | 1.237716 | 0.1206704 | 12.69525 | 2.2636
42 | 0.84 | 10.159 | 1.297719 | 0.1277408 | 13.18352 | 2.395435
42.5 | 0.85 | 10.12 | 1.297719 | 0.1282331 | 13.13292 | 2.526764
43 | 0.86 | 10.14 | 1.477719 | 0.1457316 | 14.98407 | 2.676605
43.5 | 0.87 | 10.081 | 1.47772 | 0.1465847 | 14.8969 | 2.825574
44 | 0.88 | 10.062 | 1.157721 | 0.1150587 | 11.64899 | 2.942064
44.5 | 0.89 | 10.062 | 1.457721 | 0.1448739 | 14.66759 | 3.088739
45 | 0.9 | 10.101 | 1.43772 | 0.1423344 | 14.52241 | 3.233963
45.5 | 0.91 | 10.12 | 1.027719 | 0.1015533 | 10.40052 | 3.337969
46 | 0.92 | 10.081 | 1.31772 | 0.1307133 | 13.28394 | 3.470808
46.5 | 0.93 | 10.062 | 1.337721 | 0.1329478 | 13.46015 | 3.60541
47 | 0.94 | 10.023 | 1.177722 | 0.1175019 | 11.80431 | 3.723453
47.5 | 0.95 | 10.042 | 1.317721 | 0.131221 | 13.23256 | 3.855778
48 | 0.96 | 10.042 | 1.177721 | 0.1172796 | 11.82668 | 3.974045
48.5 | 0.97 | 10.062 | 1.257721 | 0.1249971 | 12.65519 | 4.100597
49 | 0.98 | 10.062 | 1.217721 | 0.1210217 | 12.25271 | 4.223124
49.5 | 0.99 | 10.101 | 1.23772 | 0.1225344 | 12.50221 | 4.348146
50 | 1 | 10.081 | 0.9677203 | 0.09599447 | 9.755589 | 4.445702
50.5 | 1.01 | 9.964 | 1.007723 | 0.1011364 | 10.04095 | 4.546112
51 | 1.02 | 9.925 | 0.9677241 | 0.09750369 | 9.604662 | 4.642158
51.5 | 1.03 | 9.984 | 1.047723 | 0.1049402 | 10.46046 | 4.746763
52 | 1.04 | 9.964 | 1.047723 | 0.1051509 | 10.43951 | 4.851158
52.5 | 1.05 | 10.023 | 1.127722 | 0.1125134 | 11.30315 | 4.964189
53 | 1.06 | 10.003 | 1.107722 | 0.110739 | 11.08055 | 5.074995
53.5 | 1.07 | 10.042 | 1.107721 | 0.1103088 | 11.12374 | 5.186232
54 | 1.08 | 10.042 | 1.297721 | 0.1292294 | 13.03172 | 5.316549
54.5 | 1.09 | 10.081 | 1.10772 | 0.109882 | 11.16693 | 5.428218
55 | 1.1 | 10.062 | 0.9477208 | 0.09418812 | 9.535967 | 5.523578
55.5 | 1.11 | 9.984 | 1.297723 | 0.1299802 | 12.95646 | 5.653143
56 | 1.12 | 10.023 | 1.047722 | 0.1045318 | 10.50132 | 5.758156
56.5 | 1.13 | 10.003 | 0.9877223 | 0.0987426 | 9.880186 | 5.856958
57 | 1.14 | 10.042 | 1.127721 | 0.1123005 | 11.32458 | 5.970204
57.5 | 1.15 | 10.023 | 0.9877218 | 0.09854553 | 9.899936 | 6.069204
58 | 1.16 | 10.023 | 1.127722 | 0.1125134 | 11.30315 | 6.182235
58.5 | 1.17 | 10.003 | 1.147722 | 0.1147378 | 11.48067 | 6.297042
59 | 1.18 | 10.023 | 0.9877218 | 0.09854553 | 9.899936 | 6.396041
59.5 | 1.19 | 10.003 | 1.197722 | 0.1197363 | 11.98082 | 6.51585
60 | 1.2 | 10.003 | 1.027722 | 0.1027414 | 10.28031 | 6.618653
60.5 | 1.21 | 10.023 | 1.157722 | 0.1155065 | 11.60384 | 6.734691
61 | 1.22 | 10.003 | 1.157722 | 0.1157375 | 11.5807 | 6.850498
61.5 | 1.23 | 9.964 | 1.107723 | 0.1111725 | 11.03735 | 6.960872
62 | 1.24 | 9.964 | 1.087723 | 0.1091653 | 10.83807 | 7.069252
62.5 | 1.25 | 9.984 | 1.147723 | 0.1149562 | 11.45886 | 7.183841
63 | 1.26 | 10.003 | 0.9277223 | 0.0927444 | 9.280006 | 7.276641
63.5 | 1.27 | 10.003 | 1.067722 | 0.1067402 | 10.68043 | 7.383446
64 | 1.28 | 10.003 | 1.047722 | 0.1047408 | 10.48037 | 7.488249
64.5 | 1.29 | 9.984 | 1.047723 | 0.1049402 | 10.46046 | 7.592854
65 | 1.3 | 9.984 | 1.147723 | 0.1149562 | 11.45886 | 7.707443
65.5 | 1.31 | 9.964 | 0.8877232 | 0.08909306 | 8.845274 | 7.795896
66 | 1.32 | 9.964 | 1.047723 | 0.1051509 | 10.43951 | 7.90029
66.5 | 1.33 | 9.964 | 1.257723 | 0.1262267 | 12.53195 | 8.02561
67 | 1.34 | 9.945 | 0.9877237 | 0.09931862 | 9.822912 | 8.123839
67.5 | 1.35 | 9.984 | 1.147723 | 0.1149562 | 11.45886 | 8.238428
68 | 1.36 | 9.984 | 1.107723 | 0.1109498 | 11.0595 | 8.349023
68.5 | 1.37 | 9.984 | 1.177723 | 0.117961 | 11.75838 | 8.466607
69 | 1.38 | 9.945 | 1.027724 | 0.1033407 | 10.22071 | 8.568814
69.5 | 1.39 | 9.925 | 0.9877242 | 0.09951881 | 9.803163 | 8.666846
70 | 1.4 | 9.925 | 1.067724 | 0.1075793 | 10.59716 | 8.772818
70.5 | 1.41 | 9.925 | 1.047724 | 0.1055642 | 10.39866 | 8.876804
71 | 1.42 | 9.964 | 0.9877232 | 0.09912919 | 9.841674 | 8.975221
71.5 | 1.43 | 9.964 | 1.067723 | 0.1071581 | 10.63879 | 9.081609
72 | 1.44 | 9.964 | 1.067723 | 0.1071581 | 10.63879 | 9.187997
72.5 | 1.45 | 9.964 | 0.9877232 | 0.09912919 | 9.841674 | 9.286413
73 | 1.46 | 9.945 | 1.047724 | 0.1053518 | 10.41961 | 9.39061
73.5 | 1.47 | 9.945 | 0.9677237 | 0.09730756 | 9.624012 | 9.48685
74 | 1.48 | 9.964 | 0.9677232 | 0.09712196 | 9.642394 | 9.583274
74.5 | 1.49 | 9.964 | 0.8677232 | 0.08708584 | 8.645994 | 9.669734
75 | 1.5 | 9.984 | 1.157723 | 0.1159578 | 11.5587 | 9.785321
75.5 | 1.51 | 10.003 | 0.9277223 | 0.0927444 | 9.280006 | 9.878121
76 | 1.52 | 10.003 | 1.027722 | 0.1027414 | 10.28031 | 9.980925
76.5 | 1.53 | 9.984 | 1.027723 | 0.102937 | 10.26078 | 10.08353
77 | 1.54 | 9.984 | 0.9077227 | 0.09091774 | 9.062704 | 10.17416
77.5 | 1.55 | 9.984 | 1.067723 | 0.1069434 | 10.66014 | 10.28076
78 | 1.56 | 9.984 | 1.067723 | 0.1069434 | 10.66014 | 10.38736
78.5 | 1.57 | 9.984 | 1.067723 | 0.1069434 | 10.66014 | 10.49396
79 | 1.58 | 10.003 | 0.9677222 | 0.0967432 | 9.680126 | 10.59076
79.5 | 1.59 | 10.003 | 0.9677222 | 0.0967432 | 9.680126 | 10.68757
80 | 1.6 | 10.003 | 1.107722 | 0.110739 | 11.08055 | 10.79837
80.5 | 1.61 | 9.984 | 1.107723 | 0.1109498 | 11.0595 | 10.90897
81 | 1.62 | 9.964 | 1.107723 | 0.1111725 | 11.03735 | 11.01934
81.5 | 1.63 | 9.945 | 0.9677237 | 0.09730756 | 9.624012 | 11.11558
82 | 1.64 | 9.945 | 0.9677237 | 0.09730756 | 9.624012 | 11.21182
82.5 | 1.65 | 9.925 | 1.007724 | 0.1015339 | 10.00166 | 11.31184
83 | 1.66 | 9.925 | 0.9477242 | 0.09548858 | 9.406162 | 11.4059
83.5 | 1.67 | 9.925 | 0.9477242 | 0.09548858 | 9.406162 | 11.49996
84 | 1.68 | 9.925 | 1.047724 | 0.1055642 | 10.39866 | 11.60395
84.5 | 1.69 | 9.925 | 0.9877242 | 0.09951881 | 9.803163 | 11.70198
85 | 1.7 | 9.945 | 1.047724 | 0.1053518 | 10.41961 | 11.80618
85.5 | 1.71 | 9.925 | 1.087724 | 0.1095944 | 10.79566 | 11.91413
86 | 1.72 | 9.925 | 0.8877242 | 0.08944324 | 8.810662 | 12.00224
86.5 | 1.73 | 9.945 | 0.8177237 | 0.08222461 | 8.132262 | 12.08356
87 | 1.74 | 9.925 | 0.8177242 | 0.08239035 | 8.115912 | 12.16472
87.5 | 1.75 | 9.906 | 1.197725 | 0.120909 | 11.86466 | 12.28337
88 | 1.76 | 9.867 | 0.9077256 | 0.09199611 | 8.956528 | 12.37293
88.5 | 1.77 | 9.886 | 0.9477251 | 0.09586538 | 9.36921 | 12.46662
89 | 1.78 | 9.886 | 0.9277251 | 0.09384232 | 9.171491 | 12.55834
89.5 | 1.79 | 9.808 | 0.947727 | 0.09662797 | 9.295306 | 12.65129
90 | 1.8 | 9.867 | 0.9077256 | 0.09199611 | 8.956528 | 12.74086
90.5 | 1.81
91 | 1.82
91.5 | 1.83
92 | 1.84
92.5 | 1.85
93 | 1.86
93.5 | 1.87
94 | 1.88
94.5 | 1.89
95 | 1.9
95.5 | 1.91
96 | 1.92
96.5 | 1.93
97 | 1.94
97.5 | 1.95
98 | 1.96
98.5 | 1.97
99 | 1.98
99.5 | 1.99
100 | 2
100.5 | 2.01
101 | 2.02
101.5 | 2.03
102 | 2.04
102.5 | 2.05
103 | 2.06
103.5 | 2.07
104 | 2.08
104.5 | 2.09
105 | 2.1
105.5 | 2.11
106 | 2.12
106.5 | 2.13
107 | 2.14
107.5 | 2.15
108 | 2.16
108.5 | 2.17
109 | 2.18
109.5 | 2.19
110 | 2.2
110.5 | 2.21
111 | 2.22
111.5 | 2.23
112 | 2.24
112.5 | 2.25
113 | 2.26
113.5 | 2.27
114 | 2.28
114.5 | 2.29
115 | 2.3
115.5 | 2.31
116 | 2.32
116.5 | 2.33
117 | 2.34
117.5 | 2.35
118 | 2.36
118.5 | 2.37
119 | 2.38
119.5 | 2.39
120 | 2.4
120.5 | 2.41
121 | 2.42
121.5 | 2.43
122 | 2.44
122.5 | 2.45
123 | 2.46
123.5 | 2.47
124 | 2.48
124.5 | 2.49
125 | 2.5

## Resultados
Inicio paso corriente
30 | 0
30 | 0.5 | Eje Izquierdo |  | Eje Derecho
Fin de Subida |  | Máx = | 0.5 | Máx = | 0.6
38.15322 | 0 | Mín = | 0 | Mín = | 0
38.15322 | 0.5
¿Suavizar?
Inicio paso corriente |  | Eje Izquierdo |  | Eje Derecho
30 | 0 | Máx = | 100 | Máx = | 9
30 | 100 | Mín = | 0 | Mín = | 0
Fin de Subida
38.15322 | 0
38.15322 | 100
¿Suavizar?
|  | Eje Izquierdo |  | Eje Derecho
Inicio paso corriente |  | Máx = | 10 | Máx = | 6
30 | 0 | Mín = | 0 | Mín = | 0
30 | 10
Fin de Subida
38.15322 | 0
38.15322 | 10
|  | Eje Izquierdo |  | Eje Derecho
Inicio paso corriente |  | Máx = | 14 | Máx = | 9
30 | 0 | Mín = | 0 | Mín = | 0
30 | 14
Fin de Subida
38.15322 | 0
38.15322 | 14