## Parámetros
Ensayo |  |  |  |  | Fecha:
Características polvo |  | Material | Referencia polvo | Densidad de golpeo g/cm3 | Densidad aparente g/cm3 | Densidad absoluta g/cm3
|  | Al-NH3 |  | 1.19 | 0.84 | 2.725 |  | Sí
No
Activación externa |  | PRECOMPRESIÓN | No | # MPa
|  | ACTIVACIÓN ELÉC. | No | # V | # A
Características de corriente | Duraciones
|  | Aproximación | Apriete | PreCalentamiento | Calentamiento | Enfriamiento
|  | 99 | 30 | 5 | 65 | 60 | ciclos
|  | 1.98 | 0.6 | 0.1 | 1.3 | 1.2 | segundos
Intensidades
|  | I máx | So1i (grados) | I So1i (kA) | ISo2i (kA) | Energía (kJ) | EDE (kJ/g)
|  | 11.819 | 15 | 1 | 10 | 13.85119 | 9.194895
Características de Presión |  | Presión Trabajo | Presión Sinterizado
|  | 923 |  | kgf
|  | 3.812474 | 0 | bares
Características Sinterizados |  | Diámetro (mm) | Altura (mm) | Masa (g) |  | Secc (cm2)
| 1 | 12.05 | 5.03 | 1.5064 |  | 1.138762
| 2 | 12.12 | 5.06 |  |  | Volumen (cm3)
| 3 | 12.06 | 5.36 |  |  | 0.5907328
| 4 | 12.04 | 5.09
| 5 | 12.04 | 5.26 |  |  | Densid (g/cm3)
| 6 | 12.01 | 5.11 |  |  | 2.550053
| 7 | 12.05 | 5.35 |  |  | Porosidad (%)
| 8 | 11.96 | 5.24 |  |  | 6.420074
|  | 12.04125 | 5.1875
Otros Datos |  | Tª Inicial (ºC) | Lubricante | Diám Punzón (mm) | h punzones (mm) | h obleas (mm) | tS (ciclos)
|  | 21.8 |  | 11.9 | 97.31 | 9.3 | 8.271314
Observaciones
[9 empty] | 4 | 5 | 8
[9 empty] | 3 | 9 | 2

## Adquisición
401 | 470 | 0 | 74
401 | 468 | 0 | 21 | IP:x,x,x,x:
401 | 472 | 0 | 21 | 172,16,1,14
403 | 469 | 0 | 23
400 | 470 | 0 | 19 | Abrir canal. (IP: 172,16,1,14)(Return:1)
400 | 470 | 0 | 17
402 | 467 | 0 | 21
401 | 471 | 0 | 12 | Recibidos de 3184 registros (Soldadura:1757)
403 | 469 | 0 | 23
399 | 470 | 0 | 16
402 | 469 | 0 | 17 | Representar gráficas
403 | 470 | 0 | 21
401 | 469 | 0 | 17
401 | 469 | 0 | 14
401 | 471 | 0 | 21
400 | 468 | 0 | 17
400 | 471 | 0 | 16
400 | 468 | 0 | 17
403 | 471 | 0 | 21
401 | 473 | 0 | 23
401 | 471 | 0 | 25
400 | 472 | 0 | 16
399 | 471 | 0 | 21
401 | 469 | 0 | 17
400 | 470 | 0 | 23
399 | 469 | 0 | 16
401 | 468 | 0 | 12
400 | 470 | 0 | 21
399 | 470 | 0 | 19
401 | 469 | 0 | 17
402 | 471 | 0 | 19
401 | 471 | 0 | 25
403 | 470 | 0 | 17
402 | 473 | 0 | 17
400 | 471 | 0 | 14
402 | 472 | 0 | 19
400 | 471 | 0 | 19
401 | 471 | 0 | 19
402 | 470 | 0 | 19
402 | 471 | 0 | 23
403 | 471 | 0 | 23
400 | 471 | 0 | 21
399 | 471 | 0 | 23
399 | 470 | 0 | 23
402 | 471 | 0 | 17
401 | 470 | 0 | 16
399 | 470 | 0 | 16
401 | 469 | 0 | 19
400 | 470 | 0 | 27
401 | 472 | 0 | 25
404 | 472 | 0 | 23
399 | 471 | 0 | 23
403 | 472 | 0 | 17
401 | 471 | 0 | 17
402 | 473 | 0 | 17
401 | 472 | 0 | 25
403 | 471 | 0 | 19
401 | 473 | 0 | 19
404 | 471 | 0 | 19
401 | 471 | 0 | 21
401 | 469 | 0 | 19
403 | 470 | 4056 | 19
400 | 469 | 3822 | 130
403 | 469 | 3997 | 153
403 | 472 | 4192 | 172
409 | 469 | 4543 | 170
407 | 471 | 4777 | 137
412 | 469 | 5050 | 143
411 | 471 | 5206 | 147
416 | 469 | 5401 | 132
414 | 471 | 5401 | 139
421 | 469 | 5518 | 167
422 | 467 | 8209 | 194
430 | 468 | 8833 | 168
429 | 467 | 9321 | 201
445 | 465 | 10602 | 172
444 | 466 | 11044 | 172
450 | 465 | 11819 | 157
446 | 465 | 10562 | 149
452 | 465 | 10281 | 149
448 | 462 | 10062 | 128
455 | 461 | 10042 | 157
450 | 459 | 10023 | 157
454 | 461 | 10042 | 122
453 | 459 | 10042 | 135
458 | 458 | 10062 | 159
450 | 457 | 10062 | 159
457 | 456 | 9925 | 134
451 | 457 | 10003 | 135
458 | 457 | 10003 | 122
454 | 457 | 10023 | 124
460 | 455 | 10042 | 143
453 | 457 | 10023 | 122
460 | 456 | 10081 | 106
455 | 456 | 10023 | 128
461 | 455 | 9984 | 141
456 | 458 | 10023 | 124
461 | 455 | 10003 | 124
455 | 457 | 10023 | 135
463 | 455 | 10003 | 128
458 | 459 | 10003 | 120
462 | 457 | 9984 | 130
458 | 457 | 9984 | 130
463 | 457 | 10003 | 134
458 | 460 | 10023 | 130
462 | 458 | 10023 | 147
459 | 458 | 10003 | 126
463 | 458 | 10003 | 110
458 | 459 | 9984 | 124
464 | 461 | 9984 | 106
458 | 460 | 10003 | 122
464 | 462 | 9984 | 124
459 | 460 | 9984 | 128
464 | 460 | 10003 | 118
460 | 461 | 10023 | 110
465 | 462 | 9984 | 116
460 | 461 | 10003 | 120
468 | 462 | 10003 | 120
460 | 465 | 9964 | 116
465 | 464 | 9964 | 108
461 | 463 | 9984 | 139
466 | 462 | 9984 | 114
461 | 462 | 9964 | 126
466 | 465 | 9945 | 126
459 | 464 | 9945 | 108
466 | 465 | 9964 | 120
462 | 466 | 9964 | 120
468 | 466 | 9964 | 128
462 | 466 | 9945 | 120
466 | 463 | 9925 | 130
463 | 466 | 9945 | 128
466 | 467 | 9925 | 116
462 | 466 | 9945 | 126
466 | 467 | 9945 | 108
461 | 467 | 9925 | 104
466 | 467 | 9925 | 110
462 | 468 | 9945 | 112
464 | 468 | 9925 | 101
461 | 468 | 9925 | 114
466 | 468 | 9945 | 116
463 | 469 | 9945 | 122
466 | 469 | 9945 | 116
464 | 469 | 9925 | 114
466 | 470 | 9945 | 114
462 | 471 | 9925 | 128
469 | 469 | 9906 | 132
460 | 470 | 9925 | 116
467 | 471 | 9925 | 135
462 | 471 | 9925 | 126
466 | 472 | 9925 | 118
462 | 470 | 9906 | 106
467 | 471 | 9886 | 135
463 | 472 | 9886 | 108
467 | 470 | 9906 | 116
464 | 473 | 9906 | 118
465 | 473 | 9925 | 104
461 | 474 | 9925 | 118
466 | 474 | 9925 | 114
461 | 473 | 9925 | 108
466 | 475 | 9906 | 124
461 | 472 | 9925 | 120
466 | 475 | 9906 | 141
462 | 473 | 9906 | 118
467 | 474 | 9925 | 116
461 | 475 | 9925 | 132
464 | 475 | 9906 | 126
462 | 475 | 9906 | 116
465 | 475 | 9925 | 118
462 | 476 | 9925 | 116
467 | 477 | 9925 | 134
462 | 477 | 9906 | 126
467 | 476 | 9906 | 134
463 | 476 | 9925 | 103
467 | 476 | 9906 | 128
463 | 475 | 9906 | 110
468 | 472 | 9925 | 134
463 | 474 | 9925 | 116
469 | 475 | 9925 | 118
463 | 474 | 9945 | 124
467 | 474 | 9964 | 116
464 | 475 | 9964 | 114
468 | 473 | 9964 | 101
465 | 474 | 9964 | 126
469 | 476 | 9964 | 101
464 | 473 | 9847 | 122
468 | 471 | 9925 | 93
463 | 473 | 9984 | 110
468 | 472 | 9906 | 112
464 | 472 | 9867 | 106
469 | 471 | 9945 | 110
462 | 474 | 9906 | 110
468 | 474 | 9847 | 104
463 | 474 | 9906 | 114
470 | 475 | 9945 | 93
463 | 474 | 9906 | 128
468 | 474 | 9867 | 112
462 | 474 | 9945 | 106
469 | 474 | 9906 | 108
464 | 474 | 9964 | 108

## Desplazamiento
ciclos | seg | x(t) | h(t) | θ(t) |  |  | θ(t) | H(t)
0.5 | 0.01 | -0.002542114 | 8.416072 | 0.3836198 |  |  | 0.3750702 | 7.841402
1 | 0.02 | -0.002542114 | 8.416072 | 0.3836198 | 0.6 | 4.309322 | 0.3751417 | 7.842302
1.5 | 0.03 | -0.002542114 | 8.416072 | 0.3836198 | 0.6 | 0 | 0.3752058 | 7.843109
2 | 0.04 | 0.09745789 | 8.316072 | 0.3762079 |  |  | 0.3752927 | 7.844202
2.5 | 0.05 | -0.05254211 | 8.466071 | 0.38726 |  |  | 0.375362 | 7.845078
3 | 0.06 | -0.05254211 | 8.466071 | 0.38726 |  |  | 0.3754207 | 7.845825
3.5 | 0.07 | 0.04745788 | 8.366072 | 0.379936 |  |  | 0.3755129 | 7.846983
4 | 0.08 | -0.002542114 | 8.416072 | 0.3836198 |  |  | 0.3754949 | 7.846785
4.5 | 0.09 | 0.09745789 | 8.316072 | 0.3762079 |  |  | 0.375441 | 7.846127
5 | 0.1 | -0.1025421 | 8.516071 | 0.3908576 |  |  | 0.3753342 | 7.844794
5.5 | 0.11 | 0.04745788 | 8.366072 | 0.379936 |  |  | 0.3751218 | 7.842126
6 | 0.12 | 0.09745789 | 8.316072 | 0.3762079 |  |  | 0.3747863 | 7.837904
6.5 | 0.13 | -0.002542114 | 8.416072 | 0.3836198 |  |  | 0.3744717 | 7.833904
7 | 0.14 | -0.002542114 | 8.416072 | 0.3836198 |  |  | 0.3741395 | 7.829682
7.5 | 0.15 | -0.002542114 | 8.416072 | 0.3836198 |  |  | 0.3738248 | 7.825682
8 | 0.16 | -0.05254211 | 8.466071 | 0.38726 |  |  | 0.3735437 | 7.822127
8.5 | 0.17 | -0.05254211 | 8.466071 | 0.38726 |  |  | 0.3732584 | 7.818571
9 | 0.18 | -0.05254211 | 8.466071 | 0.38726 |  |  | 0.372825 | 7.813238
9.5 | 0.19 | 0.09745789 | 8.316072 | 0.3762079 |  |  | 0.3723171 | 7.807015
10 | 0.2 | -0.002542114 | 8.416072 | 0.3836198 |  |  | 0.3717346 | 7.799905
10.5 | 0.21 | -0.002542114 | 8.416072 | 0.3836198 |  |  | 0.3711689 | 7.793016
11 | 0.22 | -0.05254211 | 8.466071 | 0.38726 |  |  | 0.3707125 | 7.78746
11.5 | 0.23 | -0.1025421 | 8.516071 | 0.3908576 | 0.6 | 10.64509 | 0.3704918 | 7.784793
12 | 0.24 | -0.002542114 | 8.416072 | 0.3836198 | 0.6 | 0 | 0.3704702 | 7.784571
12.5 | 0.25 | -0.05254211 | 8.466071 | 0.38726 |  |  | 0.3706844 | 7.787238
13 | 0.26 | -0.1025421 | 8.516071 | 0.3908576 |  |  | 0.3711176 | 7.792571
13.5 | 0.27 | -0.002542114 | 8.416072 | 0.3836198 |  |  | 0.371803 | 7.801015
14 | 0.28 | -0.05254211 | 8.466071 | 0.38726 |  |  | 0.372667 | 7.811682
14.5 | 0.29 | -0.1025421 | 8.516071 | 0.3908576 |  |  | 0.3736567 | 7.823905
15 | 0.3 | -0.002542114 | 8.416072 | 0.3836198 |  |  | 0.3746632 | 7.836349
15.5 | 0.31 | 0.04745788 | 8.366072 | 0.379936 |  |  | 0.3755583 | 7.84746
16 | 0.32 | -0.002542114 | 8.416072 | 0.3836198 |  |  | 0.3762361 | 7.855905
16.5 | 0.33 | 0.09745789 | 8.316072 | 0.3762079 |  |  | 0.3766634 | 7.861238
17 | 0.34 | 0.04745788 | 8.366072 | 0.379936 |  |  | 0.376893 | 7.864127
17.5 | 0.35 | -0.05254211 | 8.466071 | 0.38726 |  |  | 0.3769621 | 7.865016
18 | 0.36 | 0.04745788 | 8.366072 | 0.379936 |  |  | 0.3769085 | 7.864348
18.5 | 0.37 | -0.05254211 | 8.466071 | 0.38726 |  |  | 0.3767322 | 7.862127
19 | 0.38 | -0.002542114 | 8.416072 | 0.3836198 |  |  | 0.3765035 | 7.859238
19.5 | 0.39 | 0.04745788 | 8.366072 | 0.379936 |  |  | 0.3761875 | 7.855238
20 | 0.4 | 0.04745788 | 8.366072 | 0.379936 |  |  | 0.3758546 | 7.851016
20.5 | 0.41 | 0.09745789 | 8.316072 | 0.3762079 |  |  | 0.3755747 | 7.84746
21 | 0.42 | -0.05254211 | 8.466071 | 0.38726 |  |  | 0.3754183 | 7.84546
21.5 | 0.43 | -0.1025421 | 8.516071 | 0.3908576 |  |  | 0.3753499 | 7.844571
22 | 0.44 | -0.1025421 | 8.516071 | 0.3908576 | 0.6 | 0.488572 | 0.3754045 | 7.845238
22.5 | 0.45 | 0.04745788 | 8.366072 | 0.379936 | 0.6 | 0 | 0.3754217 | 7.84546
23 | 0.46 | -0.002542114 | 8.416072 | 0.3836198 |  |  | 0.3753664 | 7.844793
23.5 | 0.47 | -0.1025421 | 8.516071 | 0.3908576 |  |  | 0.3751857 | 7.84257
24 | 0.48 | -0.002542114 | 8.416072 | 0.3836198 |  |  | 0.3748973 | 7.839015
24.5 | 0.49 | -0.05254211 | 8.466071 | 0.38726 |  |  | 0.3744486 | 7.833459
25 | 0.5 | -0.002542114 | 8.416072 | 0.3836198 |  |  | 0.3740013 | 7.827905
25.5 | 0.51 | 0.1474579 | 8.266071 | 0.3724346 |  |  | 0.3735552 | 7.822349
26 | 0.52 | -0.1025421 | 8.516071 | 0.3908576 |  |  | 0.3731464 | 7.817238
26.5 | 0.53 | 0.09745789 | 8.316072 | 0.3762079 |  |  | 0.3727195 | 7.811904
27 | 0.54 | -0.002542114 | 8.416072 | 0.3836198 |  |  | 0.372434 | 7.808349
27.5 | 0.55 | 0.04745788 | 8.366072 | 0.379936 |  |  | 0.3721627 | 7.805016
28 | 0.56 | -0.002542114 | 8.416072 | 0.3836198 |  |  | 0.3719411 | 7.802349
28.5 | 0.57 | 0.09745789 | 8.316072 | 0.3762079 |  |  | 0.3716404 | 7.798794
29 | 0.58 | -0.002542114 | 8.416072 | 0.3836198 |  |  | 0.3713712 | 7.795682
29.5 | 0.59 | 0.1474579 | 8.266071 | 0.3724346 |  |  | 0.3707694 | 7.788571
30 | 0.6 | -0.002542114 | 8.416072 | 0.3836198 |  |  | 0.3699269 | 7.778571
30.5 | 0.61 | -0.002542114 | 8.416072 | 0.3836198 |  |  | 0.3685414 | 7.762127
31 | 0.62 | 0.09745789 | 8.316072 | 0.3762079 |  |  | 0.3667579 | 7.741015
31.5 | 0.63 | -0.05254211 | 8.466071 | 0.38726 |  |  | 0.3641653 | 7.710571
32 | 0.64 | 0.09745789 | 8.316072 | 0.3762079 |  |  | 0.3609946 | 7.673682
32.5 | 0.65 | 0.09745789 | 8.316072 | 0.3762079 |  |  | 0.3568092 | 7.625682
33 | 0.66 | 0.3974579 | 8.016071 | 0.3528625 |  |  | 0.351833 | 7.56946
33.5 | 0.67 | 0.2974579 | 8.116072 | 0.3608361 |  |  | 0.3455728 | 7.499905
34 | 0.68 | 0.5474579 | 7.866072 | 0.3405222 |  |  | 0.3384776 | 7.422349
34.5 | 0.69 | 0.4974579 | 7.916071 | 0.3446876 |  |  | 0.3301619 | 7.333015
35 | 0.7 | 0.7474579 | 7.666071 | 0.323317 |  |  | 0.3211932 | 7.238348
35.5 | 0.71 | 0.6474579 | 7.766071 | 0.3320304 |  |  | 0.3112944 | 7.135904
36 | 0.72 | 0.9974579 | 7.416071 | 0.3005057 |  |  | 0.3011935 | 7.03346
36.5 | 0.73 | 1.047458 | 7.366072 | 0.2957576 |  |  | 0.290509 | 6.927461
37 | 0.74 | 1.447458 | 6.966072 | 0.2553192 |  |  | 0.2800082 | 6.825682
37.5 | 0.75 | 1.397458 | 7.016071 | 0.2606261 |  |  | 0.2694481 | 6.725683
38 | 0.76 | 2.197458 | 6.216072 | 0.1654697 |  |  | 0.2595809 | 6.634349
38.5 | 0.77 | 2.147458 | 6.266071 | 0.1721288 |  |  | 0.2499438 | 6.547237
39 | 0.78 | 2.447458 | 5.966072 | 0.1304999 |  |  | 0.2412587 | 6.470571
39.5 | 0.79 | 2.247458 | 6.166071 | 0.1587026 |  |  | 0.2329286 | 6.398793
40 | 0.8 | 2.547458 | 5.866072 | 0.1156774 |  |  | 0.2254058 | 6.335459
40.5 | 0.81 | 2.347458 | 6.066072 | 0.1448337 |  |  | 0.21807 | 6.275015
41 | 0.82 | 2.697458 | 5.716072 | 0.09247114 |  |  | 0.2115753 | 6.222571
41.5 | 0.83 | 2.447458 | 5.966072 | 0.1304999 |  |  | 0.2052385 | 6.172349
42 | 0.84 | 2.647458 | 5.766071 | 0.1003406 |  |  | 0.1996535 | 6.128793
42.5 | 0.85 | 2.597458 | 5.816072 | 0.1080749 |  |  | 0.1942145 | 6.087015
43 | 0.86 | 2.847458 | 5.566072 | 0.06801414 |  |  | 0.1894583 | 6.051016
43.5 | 0.87 | 2.447458 | 5.966072 | 0.1304999 |  |  | 0.1846137 | 6.014793
44 | 0.88 | 2.797458 | 5.616072 | 0.07631166 |  |  | 0.1803505 | 5.983237
44.5 | 0.89 | 2.497458 | 5.916071 | 0.1231512 |  |  | 0.176075 | 5.951904
45 | 0.9 | 2.847458 | 5.566072 | 0.06801414 |  |  | 0.1723395 | 5.924793
45.5 | 0.91 | 2.647458 | 5.766071 | 0.1003406 |  |  | 0.168439 | 5.896793
46 | 0.92 | 2.947458 | 5.466072 | 0.05096377 |  |  | 0.1650594 | 5.872793
46.5 | 0.93 | 2.597458 | 5.816072 | 0.1080749 |  |  | 0.1614582 | 5.84746
47 | 0.94 | 2.947458 | 5.466072 | 0.05096377 |  |  | 0.1581105 | 5.824126
47.5 | 0.95 | 2.697458 | 5.716072 | 0.09247114 |  |  | 0.1544455 | 5.798793
48 | 0.96 | 2.997458 | 5.416071 | 0.04220245 |  |  | 0.1511758 | 5.776349
48.5 | 0.97 | 2.747458 | 5.666071 | 0.08446266 |  |  | 0.1475903 | 5.751904
49 | 0.98 | 2.997458 | 5.416071 | 0.04220245 |  |  | 0.1443035 | 5.729682
49.5 | 0.99 | 2.697458 | 5.716072 | 0.09247114 |  |  | 0.1407504 | 5.705905
50 | 1 | 3.097458 | 5.316072 | 0.02418544 |  |  | 0.1374979 | 5.684349
50.5 | 1.01 | 2.847458 | 5.566072 | 0.06801414 |  |  | 0.133877 | 5.660571
51 | 1.02 | 3.047458 | 5.366072 | 0.03327793 |  |  | 0.1303859 | 5.637904
51.5 | 1.03 | 2.847458 | 5.566072 | 0.06801414 |  |  | 0.1263698 | 5.612127
52 | 1.04 | 3.097458 | 5.316072 | 0.02418544 |  |  | 0.1224539 | 5.587237
52.5 | 1.05 | 2.847458 | 5.566072 | 0.06801414 |  |  | 0.1179314 | 5.558793
53 | 1.06 | 3.047458 | 5.366072 | 0.03327793 |  |  | 0.1134276 | 5.530793
53.5 | 1.07 | 2.897458 | 5.516071 | 0.05956619 |  |  | 0.1085174 | 5.500571
54 | 1.08 | 3.097458 | 5.316072 | 0.02418544 |  |  | 0.1039653 | 5.472794
54.5 | 1.09 | 2.847458 | 5.566072 | 0.06801414 |  |  | 0.09911616 | 5.44346
55 | 1.1 | 3.147458 | 5.266071 | 0.0149203 |  |  | 0.09474574 | 5.417237
55.5 | 1.11 | 2.847458 | 5.566072 | 0.06801414 |  |  | 0.09030683 | 5.390793
56 | 1.12 | 3.147458 | 5.266071 | 0.0149203 |  |  | 0.08651028 | 5.368349
56.5 | 1.13 | 2.897458 | 5.516071 | 0.05956619 |  |  | 0.08265173 | 5.345682
57 | 1.14 | 3.147458 | 5.266071 | 0.0149203 |  |  | 0.07945649 | 5.327015
57.5 | 1.15 | 2.947458 | 5.466072 | 0.05096377 |  |  | 0.07619852 | 5.308126
58 | 1.16 | 3.197458 | 5.216072 | 0.005477617 |  |  | 0.07342684 | 5.292127
58.5 | 1.17 | 2.947458 | 5.466072 | 0.05096377 |  |  | 0.07025222 | 5.273904
59 | 1.18 | 3.347458 | 5.066072 | -0.02396896 |  |  | 0.06736511 | 5.25746
59.5 | 1.19 | 2.947458 | 5.466072 | 0.05096377 |  |  | 0.06397282 | 5.238348
60 | 1.2 | 3.197458 | 5.216072 | 0.005477617 |  |  | 0.06094619 | 5.22146
60.5 | 1.21 | 2.997458 | 5.416071 | 0.04220245 |  |  | 0.0576039 | 5.203015
61 | 1.22 | 3.247458 | 5.166071 | -0.004147938 |  |  | 0.05474932 | 5.18746
61.5 | 1.23 | 2.997458 | 5.416071 | 0.04220245 |  |  | 0.05152985 | 5.170127
62 | 1.24 | 3.247458 | 5.166071 | -0.004147938 |  |  | 0.04889075 | 5.156126
62.5 | 1.25 | 2.897458 | 5.516071 | 0.05956619 |  |  | 0.04586454 | 5.140127
63 | 1.26 | 3.247458 | 5.166071 | -0.004147938 |  |  | 0.04331469 | 5.126793
63.5 | 1.27 | 3.047458 | 5.366072 | 0.03327793 |  |  | 0.04062997 | 5.112793
64 | 1.28 | 3.347458 | 5.066072 | -0.02396896 |  |  | 0.03883446 | 5.10346
64.5 | 1.29 | 3.047458 | 5.366072 | 0.03327793 |  |  | 0.03675676 | 5.092571
65 | 1.3 | 3.247458 | 5.166071 | -0.004147938 |  |  | 0.03531114 | 5.085015
65.5 | 1.31 | 3.097458 | 5.316072 | 0.02418544 |  |  | 0.03339178 | 5.075016
66 | 1.32 | 3.247458 | 5.166071 | -0.004147938 |  |  | 0.0317597 | 5.066571
66.5 | 1.33 | 3.047458 | 5.366072 | 0.03327793 |  |  | 0.02929821 | 5.053904
67 | 1.34 | 3.247458 | 5.166071 | -0.004147938 |  |  | 0.02715813 | 5.043015
67.5 | 1.35 | 2.997458 | 5.416071 | 0.04220245 |  |  | 0.02436356 | 5.028793
68 | 1.36 | 3.247458 | 5.166071 | -0.004147938 |  |  | 0.02205201 | 5.017016
68.5 | 1.37 | 3.047458 | 5.366072 | 0.03327793 |  |  | 0.0191424 | 5.002126
69 | 1.38 | 3.147458 | 5.266071 | 0.0149203 |  |  | 0.01676469 | 4.989904
69.5 | 1.39 | 2.997458 | 5.416071 | 0.04220245 |  |  | 0.01395953 | 4.97546
70 | 1.4 | 3.247458 | 5.166071 | -0.004147938 |  |  | 0.0118607 | 4.964571
70.5 | 1.41 | 3.097458 | 5.316072 | 0.02418544 |  |  | 0.009501089 | 4.952348
71 | 1.42 | 3.247458 | 5.166071 | -0.004147938 |  |  | 0.00793357 | 4.944127
71.5 | 1.43 | 3.147458 | 5.266071 | 0.0149203 |  |  | 0.00622406 | 4.935237
72 | 1.44 | 3.247458 | 5.166071 | -0.004147938 |  |  | 0.005396735 | 4.930793
72.5 | 1.45 | 3.047458 | 5.366072 | 0.03327793 |  |  | 0.004197815 | 4.924571
73 | 1.46 | 3.397458 | 5.016071 | -0.03417588 |  |  | 0.0035993 | 4.92146
73.5 | 1.47 | 2.947458 | 5.466072 | 0.05096377 |  |  | 0.002758215 | 4.917238
74 | 1.48 | 3.297458 | 5.116072 | -0.01396154 |  |  | 0.002359803 | 4.915238
74.5 | 1.49 | 3.047458 | 5.366072 | 0.03327793 |  |  | 0.001370327 | 4.910349
75 | 1.5 | 3.247458 | 5.166071 | -0.004147938 |  |  | 0.000966048 | 4.908349
75.5 | 1.51 | 3.047458 | 5.366072 | 0.03327793 |  |  | 0.0002782706 | 4.9
76 | 1.52 | 3.297458 | 5.116072 | -0.01396154 |  |  | 0 | 4.9
76.5 | 1.53 | 3.097458 | 5.316072 | 0.02418544 |  |  | 0 | 4.9
77 | 1.54 | 3.297458 | 5.116072 | -0.01396154 |  |  | 0 | 4.9
77.5 | 1.55 | 3.147458 | 5.266071 | 0.0149203 |  |  | 0 | 4.9
78 | 1.56 | 3.197458 | 5.216072 | 0.005477617 |  |  | 0 | 4.9
78.5 | 1.57 | 2.997458 | 5.416071 | 0.04220245 |  |  | 0 | 4.9
79 | 1.58 | 3.247458 | 5.166071 | -0.004147938 |  |  | 0 | 4.9
79.5 | 1.59 | 2.997458 | 5.416071 | 0.04220245 |  |  | 0 | 4.9
80 | 1.6 | 3.247458 | 5.166071 | -0.004147938 |  |  | 0 | 4.9
80.5 | 1.61 | 2.997458 | 5.416071 | 0.04220245
81 | 1.62 | 3.247458 | 5.166071 | -0.004147938
81.5 | 1.63 | 3.047458 | 5.366072 | 0.03327793
82 | 1.64 | 3.297458 | 5.116072 | -0.01396154
82.5 | 1.65 | 2.997458 | 5.416071 | 0.04220245
83 | 1.66 | 3.147458 | 5.266071 | 0.0149203
83.5 | 1.67 | 3.047458 | 5.366072 | 0.03327793
84 | 1.68 | 3.197458 | 5.216072 | 0.005477617
84.5 | 1.69 | 3.047458 | 5.366072 | 0.03327793
85 | 1.7 | 3.297458 | 5.116072 | -0.01396154
85.5 | 1.71 | 3.047458 | 5.366072 | 0.03327793
86 | 1.72 | 3.297458 | 5.116072 | -0.01396154
86.5 | 1.73 | 3.097458 | 5.316072 | 0.02418544
87 | 1.74 | 3.297458 | 5.116072 | -0.01396154
87.5 | 1.75 | 3.097458 | 5.316072 | 0.02418544
88 | 1.76 | 3.347458 | 5.066072 | -0.02396896
88.5 | 1.77 | 3.097458 | 5.316072 | 0.02418544
89 | 1.78 | 3.397458 | 5.016071 | -0.03417588
89.5 | 1.79 | 3.097458 | 5.316072 | 0.02418544
90 | 1.8 | 3.297458 | 5.116072 | -0.01396154
90.5 | 1.81 | 3.147458 | 5.266071 | 0.0149203
91 | 1.82 | 3.347458 | 5.066072 | -0.02396896
91.5 | 1.83 | 3.197458 | 5.216072 | 0.005477617
92 | 1.84 | 3.397458 | 5.016071 | -0.03417588
92.5 | 1.85 | 3.147458 | 5.266071 | 0.0149203
93 | 1.86 | 3.347458 | 5.066072 | -0.02396896
93.5 | 1.87 | 3.097458 | 5.316072 | 0.02418544
94 | 1.88 | 3.347458 | 5.066072 | -0.02396896
94.5 | 1.89 | 3.147458 | 5.266071 | 0.0149203
95 | 1.9 | 3.397458 | 5.016071 | -0.03417588
95.5 | 1.91 | 3.047458 | 5.366072 | 0.03327793
96 | 1.92 | 3.347458 | 5.066072 | -0.02396896
96.5 | 1.93 | 3.097458 | 5.316072 | 0.02418544
97 | 1.94 | 3.447458 | 4.966072 | -0.04458823
97.5 | 1.95 | 3.097458 | 5.316072 | 0.02418544
98 | 1.96 | 3.347458 | 5.066072 | -0.02396896
98.5 | 1.97 | 3.047458 | 5.366072 | 0.03327793
99 | 1.98 | 3.397458 | 5.016071 | -0.03417588
99.5 | 1.99 | 3.147458 | 5.266071 | 0.0149203
100 | 2
100.5 | 2.01
101 | 2.02
101.5 | 2.03
102 | 2.04
102.5 | 2.05
103 | 2.06
103.5 | 2.07
104 | 2.08
104.5 | 2.09
105 | 2.1
105.5 | 2.11
106 | 2.12
106.5 | 2.13
107 | 2.14
107.5 | 2.15
108 | 2.16
108.5 | 2.17
109 | 2.18
109.5 | 2.19
110 | 2.2
110.5 | 2.21
111 | 2.22
111.5 | 2.23
112 | 2.24
112.5 | 2.25
113 | 2.26
113.5 | 2.27
114 | 2.28
114.5 | 2.29
115 | 2.3
115.5 | 2.31
116 | 2.32
116.5 | 2.33
117 | 2.34
117.5 | 2.35
118 | 2.36
118.5 | 2.37
119 | 2.38
119.5 | 2.39
120 | 2.4
120.5 | 2.41
121 | 2.42
121.5 | 2.43
122 | 2.44
122.5 | 2.45
123 | 2.46
123.5 | 2.47
124 | 2.48
124.5 | 2.49
125 | 2.5

## Fuerza
ciclos | seg | Fuerza | Presión
0.5 | 0.01 | 9.2214 | 82.91119 | 0.6 | 11.69842
1 | 0.02 | 9.18216 | 82.55838 | 0.6 | 0
1.5 | 0.03 | 9.26064 | 83.264
2 | 0.04 | 9.20178 | 82.73478
2.5 | 0.05 | 9.2214 | 82.91119
3 | 0.06 | 9.2214 | 82.91119
3.5 | 0.07 | 9.16254 | 82.38197
4 | 0.08 | 9.24102 | 83.08759
4.5 | 0.09 | 9.20178 | 82.73478
5 | 0.1 | 9.2214 | 82.91119
5.5 | 0.11 | 9.20178 | 82.73478
6 | 0.12 | 9.2214 | 82.91119
6.5 | 0.13 | 9.20178 | 82.73478
7 | 0.14 | 9.20178 | 82.73478
7.5 | 0.15 | 9.24102 | 83.08759
8 | 0.16 | 9.18216 | 82.55838
8.5 | 0.17 | 9.24102 | 83.08759 | 0.6 | 105.1825
9 | 0.18 | 9.18216 | 82.55838 | 0.6 | 0
9.5 | 0.19 | 9.24102 | 83.08759
10 | 0.2 | 9.28026 | 83.44041
10.5 | 0.21 | 9.24102 | 83.08759
11 | 0.22 | 9.26064 | 83.264
11.5 | 0.23 | 9.24102 | 83.08759
12 | 0.24 | 9.20178 | 82.73478
12.5 | 0.25 | 9.2214 | 82.91119
13 | 0.26 | 9.20178 | 82.73478
13.5 | 0.27 | 9.18216 | 82.55838
14 | 0.28 | 9.2214 | 82.91119
14.5 | 0.29 | 9.2214 | 82.91119
15 | 0.3 | 9.20178 | 82.73478
15.5 | 0.31 | 9.24102 | 83.08759
16 | 0.32 | 9.24102 | 83.08759
16.5 | 0.33 | 9.2214 | 82.91119
17 | 0.34 | 9.28026 | 83.44041
17.5 | 0.35 | 9.24102 | 83.08759
18 | 0.36 | 9.26064 | 83.264
18.5 | 0.37 | 9.24102 | 83.08759
19 | 0.38 | 9.24102 | 83.08759
19.5 | 0.39 | 9.2214 | 82.91119
20 | 0.4 | 9.24102 | 83.08759
20.5 | 0.41 | 9.24102 | 83.08759
21 | 0.42 | 9.24102 | 83.08759
21.5 | 0.43 | 9.24102 | 83.08759
22 | 0.44 | 9.2214 | 82.91119
22.5 | 0.45 | 9.24102 | 83.08759
23 | 0.46 | 9.2214 | 82.91119
23.5 | 0.47 | 9.2214 | 82.91119
24 | 0.48 | 9.20178 | 82.73478
24.5 | 0.49 | 9.2214 | 82.91119
25 | 0.5 | 9.26064 | 83.264
25.5 | 0.51 | 9.26064 | 83.264
26 | 0.52 | 9.24102 | 83.08759
26.5 | 0.53 | 9.26064 | 83.264
27 | 0.54 | 9.24102 | 83.08759
27.5 | 0.55 | 9.28026 | 83.44041
28 | 0.56 | 9.26064 | 83.264
28.5 | 0.57 | 9.24102 | 83.08759
29 | 0.58 | 9.28026 | 83.44041
29.5 | 0.59 | 9.24102 | 83.08759
30 | 0.6 | 9.24102 | 83.08759
30.5 | 0.61 | 9.20178 | 82.73478
31 | 0.62 | 9.2214 | 82.91119
31.5 | 0.63 | 9.20178 | 82.73478
32 | 0.64 | 9.20178 | 82.73478
32.5 | 0.65 | 9.26064 | 83.264
33 | 0.66 | 9.20178 | 82.73478
33.5 | 0.67 | 9.24102 | 83.08759
34 | 0.68 | 9.20178 | 82.73478
34.5 | 0.69 | 9.24102 | 83.08759
35 | 0.7 | 9.20178 | 82.73478
35.5 | 0.71 | 9.24102 | 83.08759
36 | 0.72 | 9.20178 | 82.73478
36.5 | 0.73 | 9.16254 | 82.38197
37 | 0.74 | 9.18216 | 82.55838
37.5 | 0.75 | 9.16254 | 82.38197
38 | 0.76 | 9.1233 | 82.02915
38.5 | 0.77 | 9.14292 | 82.20556
39 | 0.78 | 9.1233 | 82.02915
39.5 | 0.79 | 9.1233 | 82.02915
40 | 0.8 | 9.1233 | 82.02915
40.5 | 0.81 | 9.06444 | 81.49993
41 | 0.82 | 9.04482 | 81.32352
41.5 | 0.83 | 9.00558 | 80.97071
42 | 0.84 | 9.04482 | 81.32352
42.5 | 0.85 | 9.00558 | 80.97071
43 | 0.86 | 8.98596 | 80.7943
43.5 | 0.87 | 8.96634 | 80.6179
44 | 0.88 | 8.94672 | 80.44149
44.5 | 0.89 | 8.96634 | 80.6179
45 | 0.9 | 8.96634 | 80.6179
45.5 | 0.91 | 8.96634 | 80.6179
46 | 0.92 | 8.9271 | 80.26508
46.5 | 0.93 | 8.96634 | 80.6179
47 | 0.94 | 8.94672 | 80.44149
47.5 | 0.95 | 8.94672 | 80.44149
48 | 0.96 | 8.9271 | 80.26508
48.5 | 0.97 | 8.98596 | 80.7943
49 | 0.98 | 8.9271 | 80.26508
49.5 | 0.99 | 8.96634 | 80.6179
50 | 1 | 8.9271 | 80.26508
50.5 | 1.01 | 9.00558 | 80.97071
51 | 1.02 | 8.96634 | 80.6179
51.5 | 1.03 | 8.96634 | 80.6179
52 | 1.04 | 8.96634 | 80.6179
52.5 | 1.05 | 9.0252 | 81.14712
53 | 1.06 | 8.98596 | 80.7943
53.5 | 1.07 | 8.98596 | 80.7943
54 | 1.08 | 8.98596 | 80.7943
54.5 | 1.09 | 9.00558 | 80.97071
55 | 1.1 | 9.04482 | 81.32352
55.5 | 1.11 | 9.0252 | 81.14712
56 | 1.12 | 9.06444 | 81.49993
56.5 | 1.13 | 9.0252 | 81.14712
57 | 1.14 | 9.0252 | 81.14712
57.5 | 1.15 | 9.04482 | 81.32352
58 | 1.16 | 9.06444 | 81.49993
58.5 | 1.17 | 9.04482 | 81.32352
59 | 1.18 | 9.06444 | 81.49993
59.5 | 1.19 | 9.1233 | 82.02915
60 | 1.2 | 9.10368 | 81.85275
60.5 | 1.21 | 9.08406 | 81.67634
61 | 1.22 | 9.06444 | 81.49993
61.5 | 1.23 | 9.06444 | 81.49993
62 | 1.24 | 9.1233 | 82.02915
62.5 | 1.25 | 9.10368 | 81.85275
63 | 1.26 | 9.1233 | 82.02915
63.5 | 1.27 | 9.14292 | 82.20556
64 | 1.28 | 9.14292 | 82.20556
64.5 | 1.29 | 9.14292 | 82.20556
65 | 1.3 | 9.08406 | 81.67634
65.5 | 1.31 | 9.14292 | 82.20556
66 | 1.32 | 9.16254 | 82.38197
66.5 | 1.33 | 9.14292 | 82.20556
67 | 1.34 | 9.16254 | 82.38197
67.5 | 1.35 | 9.16254 | 82.38197
68 | 1.36 | 9.16254 | 82.38197
68.5 | 1.37 | 9.18216 | 82.55838
69 | 1.38 | 9.18216 | 82.55838
69.5 | 1.39 | 9.18216 | 82.55838
70 | 1.4 | 9.18216 | 82.55838
70.5 | 1.41 | 9.20178 | 82.73478
71 | 1.42 | 9.20178 | 82.73478
71.5 | 1.43 | 9.20178 | 82.73478
72 | 1.44 | 9.2214 | 82.91119
72.5 | 1.45 | 9.24102 | 83.08759
73 | 1.46 | 9.20178 | 82.73478
73.5 | 1.47 | 9.2214 | 82.91119
74 | 1.48 | 9.24102 | 83.08759
74.5 | 1.49 | 9.24102 | 83.08759
75 | 1.5 | 9.26064 | 83.264
75.5 | 1.51 | 9.2214 | 82.91119
76 | 1.52 | 9.24102 | 83.08759
76.5 | 1.53 | 9.26064 | 83.264
77 | 1.54 | 9.2214 | 82.91119
77.5 | 1.55 | 9.28026 | 83.44041
78 | 1.56 | 9.28026 | 83.44041
78.5 | 1.57 | 9.29988 | 83.61681
79 | 1.58 | 9.29988 | 83.61681
79.5 | 1.59 | 9.28026 | 83.44041
80 | 1.6 | 9.3195 | 83.79322
80.5 | 1.61 | 9.26064 | 83.264
81 | 1.62 | 9.3195 | 83.79322
81.5 | 1.63 | 9.28026 | 83.44041
82 | 1.64 | 9.29988 | 83.61681
82.5 | 1.65 | 9.3195 | 83.79322
83 | 1.66 | 9.3195 | 83.79322
83.5 | 1.67 | 9.3195 | 83.79322
84 | 1.68 | 9.3195 | 83.79322
84.5 | 1.69 | 9.33912 | 83.96963
85 | 1.7 | 9.35874 | 84.14603
85.5 | 1.71 | 9.35874 | 84.14603
86 | 1.72 | 9.33912 | 83.96963
86.5 | 1.73 | 9.33912 | 83.96963
87 | 1.74 | 9.33912 | 83.96963
87.5 | 1.75 | 9.3195 | 83.79322
88 | 1.76 | 9.26064 | 83.264
88.5 | 1.77 | 9.29988 | 83.61681
89 | 1.78 | 9.3195 | 83.79322
89.5 | 1.79 | 9.29988 | 83.61681
90 | 1.8 | 9.29988 | 83.61681
90.5 | 1.81 | 9.3195 | 83.79322
91 | 1.82 | 9.28026 | 83.44041
91.5 | 1.83 | 9.29988 | 83.61681
92 | 1.84 | 9.33912 | 83.96963
92.5 | 1.85 | 9.28026 | 83.44041
93 | 1.86 | 9.24102 | 83.08759
93.5 | 1.87 | 9.28026 | 83.44041
94 | 1.88 | 9.26064 | 83.264
94.5 | 1.89 | 9.26064 | 83.264
95 | 1.9 | 9.24102 | 83.08759
95.5 | 1.91 | 9.29988 | 83.61681
96 | 1.92 | 9.29988 | 83.61681
96.5 | 1.93 | 9.29988 | 83.61681
97 | 1.94 | 9.3195 | 83.79322
97.5 | 1.95 | 9.29988 | 83.61681
98 | 1.96 | 9.29988 | 83.61681
98.5 | 1.97 | 9.29988 | 83.61681
99 | 1.98 | 9.29988 | 83.61681
99.5 | 1.99 | 9.29988 | 83.61681
100 | 2
100.5 | 2.01
101 | 2.02
101.5 | 2.03
102 | 2.04
102.5 | 2.05
103 | 2.06
103.5 | 2.07
104 | 2.08
104.5 | 2.09
105 | 2.1
105.5 | 2.11
106 | 2.12
106.5 | 2.13
107 | 2.14
107.5 | 2.15
108 | 2.16
108.5 | 2.17
109 | 2.18
109.5 | 2.19
110 | 2.2
110.5 | 2.21
111 | 2.22
111.5 | 2.23
112 | 2.24
112.5 | 2.25
113 | 2.26
113.5 | 2.27
114 | 2.28
114.5 | 2.29
115 | 2.3
115.5 | 2.31
116 | 2.32
116.5 | 2.33
117 | 2.34
117.5 | 2.35
118 | 2.36
118.5 | 2.37
119 | 2.38
119.5 | 2.39
120 | 2.4
120.5 | 2.41
121 | 2.42
121.5 | 2.43
122 | 2.44
122.5 | 2.45
123 | 2.46
123.5 | 2.47
124 | 2.48
124.5 | 2.49
125 | 2.5

## Resistencia
ciclos | seg | Intensidad | Tensión | Resistencia | Potencia | Energía
0.5 | 0.01 | 0 | 0.5462712 |  |  |  | 0.6 | 14.77375
1 | 0.02 | 0 | 0.01627119 |  |  |  | 0.6 | 0 | La línea vertical roja señala el fin del precalentamiento
1.5 | 0.03 | 0 | 0.01627119 |  |  |  | 0.7 | 14.77375
2 | 0.04 | 0 | 0.03627119 |  |  |  | 0.7 | 0
2.5 | 0.05 | 0 | -0.003728809
3 | 0.06 | 0 | -0.02372881
3.5 | 0.07 | 0 | 0.01627119
4 | 0.08 | 0 | -0.07372881
4.5 | 0.09 | 0 | 0.03627119
5 | 0.1 | 0 | -0.03372881
5.5 | 0.11 | 0 | -0.02372881
6 | 0.12 | 0 | 0.01627119
6.5 | 0.13 | 0 | -0.02372881
7 | 0.14 | 0 | -0.05372881
7.5 | 0.15 | 0 | 0.01627119
8 | 0.16 | 0 | -0.02372881
8.5 | 0.17 | 0 | -0.03372881
9 | 0.18 | 0 | -0.02372881 |  |  |  | 0.6 | 2.270055
9.5 | 0.19 | 0 | 0.01627119 |  |  |  | 0.6 | 0
10 | 0.2 | 0 | 0.03627119
10.5 | 0.21 | 0 | 0.05627119
11 | 0.22 | 0 | -0.03372881
11.5 | 0.23 | 0 | 0.01627119
12 | 0.24 | 0 | -0.02372881
12.5 | 0.25 | 0 | 0.03627119
13 | 0.26 | 0 | -0.03372881
13.5 | 0.27 | 0 | -0.07372881
14 | 0.28 | 0 | 0.01627119
14.5 | 0.29 | 0 | -0.003728809
15 | 0.3 | 0 | -0.02372881
15.5 | 0.31 | 0 | -0.003728809
16 | 0.32 | 0 | 0.05627119
16.5 | 0.33 | 0 | -0.02372881 |  |  |  | 0.6 | 0.4550838
17 | 0.34 | 0 | -0.02372881 |  |  |  | 0.6 | 0
17.5 | 0.35 | 0 | -0.05372881
18 | 0.36 | 0 | -0.003728809
18.5 | 0.37 | 0 | -0.003728809
19 | 0.38 | 0 | -0.003728809
19.5 | 0.39 | 0 | -0.003728809
20 | 0.4 | 0 | 0.03627119
20.5 | 0.41 | 0 | 0.03627119
21 | 0.42 | 0 | 0.01627119
21.5 | 0.43 | 0 | 0.03627119
22 | 0.44 | 0 | 0.03627119
22.5 | 0.45 | 0 | -0.02372881
23 | 0.46 | 0 | -0.03372881
23.5 | 0.47 | 0 | -0.03372881
24 | 0.48 | 0 | -0.003728809
24.5 | 0.49 | 0 | 0.07627119 |  |  |  | 0.6 | 21.15918
25 | 0.5 | 0 | 0.05627119 |  |  |  | 0.6 | 0
25.5 | 0.51 | 0 | 0.03627119
26 | 0.52 | 0 | 0.03627119
26.5 | 0.53 | 0 | -0.02372881
27 | 0.54 | 0 | -0.02372881
27.5 | 0.55 | 0 | -0.02372881
28 | 0.56 | 0 | 0.05627119
28.5 | 0.57 | 0 | -0.003728809
29 | 0.58 | 0 | -0.003728809
29.5 | 0.59 | 0 | -0.003728809
30 | 0.6 | 0 | 0.01627119
30.5 | 0.61 | 0 | -0.003728809
31 | 0.62 | 4.056 | -0.003827678 | -0.0009437075 | -0.01552506 | -0.0001552506
31.5 | 0.63 | 3.822 | 1.106178 | 0.2894239 | 4.227812 | 0.04212287
32 | 0.64 | 3.997 | 1.336174 | 0.3342942 | 5.340686 | 0.09552974
32.5 | 0.65 | 4.192 | 1.526169 | 0.364067 | 6.397701 | 0.1595067
33 | 0.66 | 4.543 | 1.50616 | 0.3315343 | 6.842487 | 0.2279316
33.5 | 0.67 | 4.777 | 1.176155 | 0.246212 | 5.618491 | 0.2841165
34 | 0.68 | 5.05 | 1.236148 | 0.2447818 | 6.242548 | 0.346542
34.5 | 0.69 | 5.206 | 1.276144 | 0.2451295 | 6.643607 | 0.4129781
35 | 0.7 | 5.401 | 1.12614 | 0.2085058 | 6.08228 | 0.4738009
35.5 | 0.71 | 5.401 | 1.19614 | 0.2214663 | 6.46035 | 0.5384043
36 | 0.72 | 5.518 | 1.476137 | 0.267513 | 8.145323 | 0.6198575
36.5 | 0.73 | 8.209 | 1.746071 | 0.212702 | 14.3335 | 0.7631925
37 | 0.74 | 8.833 | 1.486056 | 0.1682391 | 13.12633 | 0.8944559
37.5 | 0.75 | 9.321 | 1.816044 | 0.1948336 | 16.92735 | 1.063729
38 | 0.76 | 10.602 | 1.526013 | 0.1439363 | 16.17879 | 1.225517
38.5 | 0.77 | 11.044 | 1.526002 | 0.1381748 | 16.85317 | 1.394049
39 | 0.78 | 11.819 | 1.375983 | 0.1164213 | 16.26274 | 1.556676
39.5 | 0.79 | 10.562 | 1.296014 | 0.1227053 | 13.6885 | 1.693561
40 | 0.8 | 10.281 | 1.296021 | 0.1260598 | 13.32439 | 1.826805
40.5 | 0.81 | 10.062 | 1.086026 | 0.1079334 | 10.92759 | 1.936081
41 | 0.82 | 10.042 | 1.376027 | 0.1370271 | 13.81806 | 2.074262
41.5 | 0.83 | 10.023 | 1.376027 | 0.1372869 | 13.79192 | 2.212181
42 | 0.84 | 10.042 | 1.026026 | 0.1021735 | 10.30336 | 2.315214
42.5 | 0.85 | 10.042 | 1.156026 | 0.1151192 | 11.60882 | 2.431303
43 | 0.86 | 10.062 | 1.396026 | 0.1387424 | 14.04681 | 2.571771
43.5 | 0.87 | 10.062 | 1.396026 | 0.1387424 | 14.04681 | 2.712239
44 | 0.88 | 9.925 | 1.146029 | 0.1154689 | 11.37434 | 2.825982
44.5 | 0.89 | 10.003 | 1.156027 | 0.1155681 | 11.56374 | 2.94162
45 | 0.9 | 10.003 | 1.026027 | 0.102572 | 10.26335 | 3.044253
45.5 | 0.91 | 10.023 | 1.046027 | 0.1043627 | 10.48433 | 3.149096
46 | 0.92 | 10.042 | 1.236026 | 0.1230857 | 12.41218 | 3.273218
46.5 | 0.93 | 10.023 | 1.026027 | 0.1023672 | 10.28387 | 3.376057
47 | 0.94 | 10.081 | 0.8660254 | 0.0859067 | 8.730403 | 3.463361
47.5 | 0.95 | 10.023 | 1.086027 | 0.1083535 | 10.88525 | 3.572213
48 | 0.96 | 9.984 | 1.216028 | 0.1217977 | 12.14082 | 3.693622
48.5 | 0.97 | 10.023 | 1.046027 | 0.1043627 | 10.48433 | 3.798465
49 | 0.98 | 10.003 | 1.046027 | 0.1045714 | 10.46341 | 3.903099
49.5 | 0.99 | 10.023 | 1.156027 | 0.1153374 | 11.58686 | 4.018968
50 | 1 | 10.003 | 1.086027 | 0.1085702 | 10.86353 | 4.127603
50.5 | 1.01 | 10.003 | 1.006027 | 0.1005726 | 10.06329 | 4.228236
51 | 1.02 | 9.984 | 1.106028 | 0.11078 | 11.04258 | 4.338662
51.5 | 1.03 | 9.984 | 1.106028 | 0.11078 | 11.04258 | 4.449088
52 | 1.04 | 10.003 | 1.146027 | 0.1145684 | 11.46371 | 4.563725
52.5 | 1.05 | 10.023 | 1.106027 | 0.1103489 | 11.08571 | 4.674582
53 | 1.06 | 10.023 | 1.276027 | 0.1273099 | 12.78962 | 4.802478
53.5 | 1.07 | 10.003 | 1.066027 | 0.1065708 | 10.66347 | 4.909113
54 | 1.08 | 10.003 | 0.9060274 | 0.09057556 | 9.062992 | 4.999743
54.5 | 1.09 | 9.984 | 1.046028 | 0.1047704 | 10.44354 | 5.104178
55 | 1.1 | 9.984 | 0.8660278 | 0.08674157 | 8.646422 | 5.190643
55.5 | 1.11 | 10.003 | 1.026027 | 0.102572 | 10.26335 | 5.293276
56 | 1.12 | 9.984 | 1.046028 | 0.1047704 | 10.44354 | 5.397712
56.5 | 1.13 | 9.984 | 1.086028 | 0.1087768 | 10.8429 | 5.506141
57 | 1.14 | 10.003 | 0.9860274 | 0.09857316 | 9.863232 | 5.604773
57.5 | 1.15 | 10.023 | 0.9060269 | 0.09039479 | 9.081107 | 5.695584
58 | 1.16 | 9.984 | 0.9660278 | 0.09675759 | 9.644822 | 5.792033
58.5 | 1.17 | 10.003 | 1.006027 | 0.1005726 | 10.06329 | 5.892666
59 | 1.18 | 10.003 | 1.006027 | 0.1005726 | 10.06329 | 5.993299
59.5 | 1.19 | 9.964 | 0.9660283 | 0.09695186 | 9.625505 | 6.089554
60 | 1.2 | 9.964 | 0.8860283 | 0.08892296 | 8.828385 | 6.177838
60.5 | 1.21 | 9.984 | 1.196028 | 0.1197944 | 11.94114 | 6.297249
61 | 1.22 | 9.984 | 0.9460278 | 0.09475438 | 9.445142 | 6.391701
61.5 | 1.23 | 9.964 | 1.066028 | 0.106988 | 10.62191 | 6.49792
62 | 1.24 | 9.945 | 1.066029 | 0.1071924 | 10.60166 | 6.603937
62.5 | 1.25 | 9.945 | 0.8860288 | 0.08909289 | 8.811556 | 6.692052
63 | 1.26 | 9.964 | 1.006028 | 0.1009663 | 10.02407 | 6.792293
63.5 | 1.27 | 9.964 | 1.006028 | 0.1009663 | 10.02407 | 6.892534
64 | 1.28 | 9.964 | 1.086028 | 0.1089952 | 10.82119 | 7.000746
64.5 | 1.29 | 9.945 | 1.006029 | 0.1011593 | 10.00496 | 7.100795
65 | 1.3 | 9.925 | 1.106029 | 0.1114387 | 10.97734 | 7.210569
65.5 | 1.31 | 9.945 | 1.086029 | 0.1092035 | 10.80056 | 7.318574
66 | 1.32 | 9.925 | 0.9660292 | 0.09733292 | 9.58784 | 7.414453
66.5 | 1.33 | 9.945 | 1.066029 | 0.1071924 | 10.60166 | 7.52047
67 | 1.34 | 9.945 | 0.8860288 | 0.08909289 | 8.811556 | 7.608585
67.5 | 1.35 | 9.925 | 0.8460293 | 0.08524224 | 8.396841 | 7.692554
68 | 1.36 | 9.925 | 0.9060293 | 0.09128758 | 8.992341 | 7.782477
68.5 | 1.37 | 9.945 | 0.9260288 | 0.09311502 | 9.209356 | 7.874571
69 | 1.38 | 9.925 | 0.8160293 | 0.08221957 | 8.099091 | 7.955562
69.5 | 1.39 | 9.925 | 0.9460292 | 0.0953178 | 9.38934 | 8.049455
70 | 1.4 | 9.945 | 0.9660287 | 0.09713713 | 9.607156 | 8.145526
70.5 | 1.41 | 9.945 | 1.026029 | 0.1031703 | 10.20386 | 8.247564
71 | 1.42 | 9.945 | 0.9660287 | 0.09713713 | 9.607156 | 8.343636
71.5 | 1.43 | 9.925 | 0.9460292 | 0.0953178 | 9.38934 | 8.437529
72 | 1.44 | 9.945 | 0.9460288 | 0.09512607 | 9.408256 | 8.531611
72.5 | 1.45 | 9.925 | 1.086029 | 0.1094236 | 10.77884 | 8.6394
73 | 1.46 | 9.906 | 1.12603 | 0.1136715 | 11.15445 | 8.750944
73.5 | 1.47 | 9.925 | 0.9660292 | 0.09733292 | 9.58784 | 8.846823
74 | 1.48 | 9.925 | 1.156029 | 0.1164765 | 11.47359 | 8.961558
74.5 | 1.49 | 9.925 | 1.066029 | 0.1074085 | 10.58034 | 9.067362
75 | 1.5 | 9.925 | 0.9860293 | 0.09934804 | 9.786341 | 9.165225
75.5 | 1.51 | 9.906 | 0.8660297 | 0.08742476 | 8.578891 | 9.251014
76 | 1.52 | 9.886 | 1.15603 | 0.1169361 | 11.42852 | 9.365299
76.5 | 1.53 | 9.886 | 0.8860302 | 0.08962475 | 8.759295 | 9.452892
77 | 1.54 | 9.906 | 0.9660297 | 0.09751965 | 9.56949 | 9.548587
77.5 | 1.55 | 9.906 | 0.9860297 | 0.09953864 | 9.767611 | 9.646263
78 | 1.56 | 9.925 | 0.8460293 | 0.08524224 | 8.396841 | 9.730231
78.5 | 1.57 | 9.925 | 0.9860293 | 0.09934804 | 9.786341 | 9.828094
79 | 1.58 | 9.925 | 0.9460292 | 0.0953178 | 9.38934 | 9.921988
79.5 | 1.59 | 9.925 | 0.8860292 | 0.08927247 | 8.79384 | 10.00993
80 | 1.6 | 9.906 | 1.04603 | 0.1055956 | 10.36197 | 10.11355
80.5 | 1.61 | 9.925 | 1.006029 | 0.1013632 | 9.984841 | 10.21339
81 | 1.62 | 9.906 | 1.21603 | 0.1227569 | 12.04599 | 10.33385
81.5 | 1.63 | 9.906 | 0.9860297 | 0.09953864 | 9.767611 | 10.43153
82 | 1.64 | 9.925 | 0.9660292 | 0.09733292 | 9.58784 | 10.52741
82.5 | 1.65 | 9.925 | 1.126029 | 0.1134538 | 11.17584 | 10.63917
83 | 1.66 | 9.906 | 1.06603 | 0.1076145 | 10.56009 | 10.74477
83.5 | 1.67 | 9.906 | 0.9660297 | 0.09751965 | 9.56949 | 10.84046
84 | 1.68 | 9.925 | 0.9860293 | 0.09934804 | 9.786341 | 10.93833
84.5 | 1.69 | 9.925 | 0.9660292 | 0.09733292 | 9.58784 | 11.0342
85 | 1.7 | 9.925 | 1.146029 | 0.1154689 | 11.37434 | 11.14795
85.5 | 1.71 | 9.906 | 1.06603 | 0.1076145 | 10.56009 | 11.25355
86 | 1.72 | 9.906 | 1.14603 | 0.1156905 | 11.35257 | 11.36707
86.5 | 1.73 | 9.925 | 0.8360292 | 0.08423468 | 8.29759 | 11.45005
87 | 1.74 | 9.906 | 1.08603 | 0.1096335 | 10.75821 | 11.55763
87.5 | 1.75 | 9.906 | 0.9060298 | 0.09146272 | 8.975131 | 11.64738
88 | 1.76 | 9.925 | 1.146029 | 0.1154689 | 11.37434 | 11.76113
88.5 | 1.77 | 9.925 | 0.9660292 | 0.09733292 | 9.58784 | 11.85701
89 | 1.78 | 9.925 | 0.9860293 | 0.09934804 | 9.786341 | 11.95487
89.5 | 1.79 | 9.945 | 1.046029 | 0.1051814 | 10.40276 | 12.0589
90 | 1.8 | 9.964 | 0.9660283 | 0.09695186 | 9.625505 | 12.15515
90.5 | 1.81 | 9.964 | 0.9460283 | 0.09494463 | 9.426226 | 12.24942
91 | 1.82 | 9.964 | 0.8160283 | 0.08189766 | 8.130906 | 12.33072
91.5 | 1.83 | 9.964 | 1.066028 | 0.106988 | 10.62191 | 12.43694
92 | 1.84 | 9.964 | 0.8160283 | 0.08189766 | 8.130906 | 12.51825
92.5 | 1.85 | 9.847 | 1.026031 | 0.1041973 | 10.10333 | 12.61929
93 | 1.86 | 9.925 | 0.7360293 | 0.07415912 | 7.30509 | 12.69234
93.5 | 1.87 | 9.984 | 0.9060279 | 0.09074798 | 9.045782 | 12.78279
94 | 1.88 | 9.906 | 0.9260297 | 0.0934817 | 9.173251 | 12.87453
94.5 | 1.89 | 9.867 | 0.8660307 | 0.08777042 | 8.545124 | 12.95998
95 | 1.9 | 9.945 | 0.9060288 | 0.09110396 | 9.010456 | 13.05008
95.5 | 1.91 | 9.906 | 0.9060298 | 0.09146272 | 8.975131 | 13.13983
96 | 1.92 | 9.847 | 0.8460312 | 0.08591766 | 8.33087 | 13.22314
96.5 | 1.93 | 9.906 | 0.9460297 | 0.09550068 | 9.37137 | 13.31686
97 | 1.94 | 9.945 | 0.7360288 | 0.07400993 | 7.319806 | 13.39006
97.5 | 1.95 | 9.906 | 1.08603 | 0.1096335 | 10.75821 | 13.49764
98 | 1.96 | 9.867 | 0.9260307 | 0.0938513 | 9.137144 | 13.58901
98.5 | 1.97 | 9.945 | 0.8660288 | 0.08708183 | 8.612656 | 13.67514
99 | 1.98 | 9.906 | 0.8860297 | 0.08944374 | 8.777011 | 13.76291
99.5 | 1.99 | 9.964 | 0.8860283 | 0.08892296 | 8.828385 | 13.85119
100 | 2
100.5 | 2.01
101 | 2.02
101.5 | 2.03
102 | 2.04
102.5 | 2.05
103 | 2.06
103.5 | 2.07
104 | 2.08
104.5 | 2.09
105 | 2.1
105.5 | 2.11
106 | 2.12
106.5 | 2.13
107 | 2.14
107.5 | 2.15
108 | 2.16
108.5 | 2.17
109 | 2.18
109.5 | 2.19
110 | 2.2
110.5 | 2.21
111 | 2.22
111.5 | 2.23
112 | 2.24
112.5 | 2.25
113 | 2.26
113.5 | 2.27
114 | 2.28
114.5 | 2.29
115 | 2.3
115.5 | 2.31
116 | 2.32
116.5 | 2.33
117 | 2.34
117.5 | 2.35
118 | 2.36
118.5 | 2.37
119 | 2.38
119.5 | 2.39
120 | 2.4
120.5 | 2.41
121 | 2.42
121.5 | 2.43
122 | 2.44
122.5 | 2.45
123 | 2.46
123.5 | 2.47
124 | 2.48
124.5 | 2.49
125 | 2.5

## Resultados
Inicio paso corriente
30 | 0
30 | 0.5 | Eje Izquierdo |  | Eje Derecho
Fin de Subida |  | Máx = | 0.5 | Máx = | 0.6
38.27131 | 0 | Mín = | 0 | Mín = | 0
38.27131 | 0.5
¿Suavizar?
Inicio paso corriente |  | Eje Izquierdo |  | Eje Derecho
30 | 0 | Máx = | 100 | Máx = | 9
30 | 100 | Mín = | 0 | Mín = | 0
Fin de Subida
38.27131 | 0
38.27131 | 100
¿Suavizar?
|  | Eje Izquierdo |  | Eje Derecho
Inicio paso corriente |  | Máx = | 10 | Máx = | 6
30 | 0 | Mín = | 0 | Mín = | 0
30 | 10
Fin de Subida
38.27131 | 0
38.27131 | 10
|  | Eje Izquierdo |  | Eje Derecho
Inicio paso corriente |  | Máx = | 14 | Máx = | 9
30 | 0 | Mín = | 0 | Mín = | 0
30 | 14
Fin de Subida
38.27131 | 0
38.27131 | 14