## Parámetros
Ensayo |  |  |  |  | Fecha:
Características polvo |  | Material | Referencia polvo | Densidad de golpeo g/cm3 | Densidad aparente g/cm3 | Densidad absoluta g/cm3
|  | Al-NH3 |  | 1.19 | 0.84 | 2.725 |  | Sí
No
Activación externa |  | PRECOMPRESIÓN | No | # MPa
|  | ACTIVACIÓN ELÉC. | No | # V | # A
Características de corriente | Duraciones
|  | Aproximación | Apriete | PreCalentamiento | Calentamiento | Enfriamiento
|  | 99 | 30 | 5 | 65 | 60 | ciclos
|  | 1.98 | 0.6 | 0.1 | 1.3 | 1.2 | segundos
Intensidades
|  | I máx | So1i (grados) | I So1i (kA) | ISo2i (kA) | Energía (kJ) | EDE (kJ/g)
|  | 11.349 | 15 | 1 | 10 | 13.84653 | 10.30324
Características de Presión |  | Presión Trabajo | Presión Sinterizado
|  | 923 |  | kgf
|  | 3.812474 | 0 | bares
Características Sinterizados |  | Diámetro (mm) | Altura (mm) | Masa (g) |  | Secc (cm2)
| 1 | 11.95 | 5.38 | 1.3439 |  | 1.135691
| 2 | 12.05 | 5.26 |  |  | Volumen (cm3)
| 3 | 12.09 | 4.97 |  |  | 0.5773567
| 4 | 12.07 | 4.88
| 5 | 12.12 | 4.7 |  |  | Densid (g/cm3)
| 6 | 12.08 | 5.1 |  |  | 2.327677
| 7 | 11.77 | 5.17 |  |  | Porosidad (%)
| 8 | 12.07 | 5.21 |  |  | 14.58065
|  | 12.025 | 5.08375
Otros Datos |  | Tª Inicial (ºC) | Lubricante | Diám Punzón (mm) | h punzones (mm) | h obleas (mm) | tS (ciclos)
|  | 22.7 |  | 11.9 | 97.31 | 9.3 | 7.541602
Observaciones
[9 empty] | 4 | 5 | 8
[9 empty] | 3 | 9 | 2

## Adquisición
407 | 470 | 0 | 75
404 | 472 | 0 | 16 | IP:x,x,x,x:
405 | 470 | 0 | 17 | 172,16,1,14
404 | 471 | 0 | 17
402 | 471 | 0 | 21 | Abrir canal. (IP: 172,16,1,14)(Return:1)
404 | 472 | 0 | 21
403 | 471 | 0 | 21
403 | 469 | 0 | 16 | Recibidos de 3189 registros (Soldadura:1758)
403 | 469 | 0 | 19
402 | 471 | 0 | 21
402 | 469 | 0 | 17 | Representar gráficas
403 | 471 | 0 | 17
404 | 472 | 0 | 16
404 | 471 | 0 | 19
402 | 472 | 0 | 21
404 | 472 | 0 | 21
404 | 470 | 0 | 19
404 | 472 | 0 | 21
404 | 472 | 0 | 19
404 | 469 | 0 | 23
405 | 471 | 0 | 19
404 | 470 | 0 | 17
404 | 471 | 0 | 21
405 | 471 | 0 | 21
406 | 471 | 0 | 19
406 | 471 | 0 | 23
403 | 472 | 0 | 23
405 | 471 | 0 | 17
403 | 472 | 0 | 21
402 | 470 | 0 | 21
404 | 471 | 0 | 17
405 | 471 | 0 | 17
404 | 470 | 0 | 21
404 | 474 | 0 | 16
403 | 471 | 0 | 21
404 | 472 | 0 | 23
404 | 471 | 0 | 16
406 | 472 | 0 | 17
404 | 470 | 0 | 23
404 | 470 | 0 | 21
405 | 472 | 0 | 21
404 | 472 | 0 | 14
404 | 472 | 0 | 17
406 | 472 | 0 | 17
404 | 469 | 0 | 19
404 | 471 | 0 | 19
404 | 472 | 0 | 23
404 | 470 | 0 | 17
404 | 469 | 0 | 17
404 | 472 | 0 | 25
404 | 471 | 0 | 17
403 | 471 | 0 | 19
404 | 469 | 0 | 17
404 | 472 | 0 | 21
404 | 473 | 0 | 23
402 | 472 | 0 | 19
407 | 471 | 0 | 19
406 | 471 | 0 | 19
405 | 469 | 0 | 25
405 | 472 | 0 | 25
403 | 471 | 0 | 23
406 | 471 | 3568 | 23
405 | 472 | 3471 | 153
406 | 471 | 3861 | 157
408 | 471 | 4153 | 161
411 | 471 | 4465 | 155
412 | 471 | 4680 | 145
417 | 470 | 4933 | 145
417 | 470 | 5070 | 145
421 | 469 | 5226 | 132
421 | 469 | 5304 | 124
425 | 469 | 5304 | 149
426 | 468 | 7293 | 182
431 | 467 | 7800 | 168
432 | 467 | 8151 | 168
446 | 466 | 10432 | 172
444 | 465 | 11349 | 184
452 | 465 | 10705 | 137
447 | 464 | 10803 | 147
455 | 464 | 10218 | 141
451 | 460 | 10237 | 141
457 | 461 | 10237 | 128
452 | 461 | 9984 | 149
457 | 459 | 10042 | 120
453 | 458 | 10101 | 137
459 | 457 | 9984 | 141
454 | 459 | 10023 | 151
460 | 459 | 10120 | 122
456 | 459 | 10081 | 118
461 | 455 | 10003 | 145
457 | 455 | 10062 | 137
461 | 459 | 10081 | 130
458 | 458 | 9906 | 137
463 | 456 | 9984 | 135
458 | 458 | 10023 | 139
464 | 456 | 10023 | 149
458 | 458 | 10062 | 122
463 | 456 | 10081 | 122
460 | 456 | 10081 | 137
465 | 456 | 9964 | 134
459 | 459 | 10062 | 134
462 | 456 | 10023 | 124
459 | 457 | 10042 | 134
464 | 458 | 10042 | 134
462 | 458 | 10062 | 118
465 | 457 | 10003 | 135
461 | 458 | 10062 | 135
464 | 458 | 10062 | 151
461 | 461 | 9984 | 135
467 | 458 | 10023 | 112
462 | 459 | 10003 | 124
467 | 459 | 9925 | 116
461 | 460 | 10062 | 122
467 | 461 | 10003 | 134
462 | 461 | 9925 | 112
470 | 460 | 10042 | 120
463 | 461 | 10023 | 116
471 | 462 | 9984 | 122
465 | 463 | 10003 | 135
468 | 461 | 10023 | 126
463 | 463 | 9964 | 139
466 | 463 | 9945 | 110
463 | 462 | 10023 | 116
468 | 463 | 10101 | 118
465 | 463 | 9945 | 134
469 | 465 | 9906 | 112
463 | 465 | 10042 | 114
468 | 466 | 9906 | 118
466 | 465 | 9964 | 124
469 | 466 | 10003 | 120
464 | 465 | 10003 | 110
468 | 466 | 9984 | 126
464 | 468 | 9984 | 128
469 | 467 | 9925 | 116
463 | 467 | 9964 | 114
469 | 468 | 9906 | 112
463 | 468 | 9945 | 116
471 | 468 | 10003 | 108
464 | 471 | 10003 | 108
468 | 469 | 10003 | 122
462 | 468 | 9925 | 124
467 | 471 | 9945 | 108
464 | 470 | 9984 | 110
469 | 468 | 9925 | 137
464 | 472 | 9945 | 120
468 | 472 | 9984 | 130
463 | 470 | 10003 | 103
470 | 470 | 9964 | 118
464 | 470 | 9906 | 114
469 | 470 | 9886 | 128
465 | 471 | 9906 | 112
469 | 470 | 9945 | 128
465 | 469 | 9964 | 130
468 | 471 | 9964 | 132
465 | 472 | 9945 | 110
470 | 471 | 9945 | 124
465 | 471 | 9964 | 112
470 | 471 | 9945 | 122
466 | 473 | 9886 | 116
470 | 470 | 9945 | 110
466 | 471 | 9984 | 139
471 | 470 | 9886 | 118
468 | 471 | 9964 | 134
472 | 470 | 10023 | 114
469 | 470 | 10023 | 124
472 | 471 | 10023 | 120
468 | 469 | 10003 | 112
474 | 472 | 10042 | 114
467 | 471 | 10042 | 103
473 | 472 | 9945 | 130
467 | 472 | 9808 | 108
472 | 470 | 9925 | 122
468 | 473 | 10101 | 116
475 | 472 | 9925 | 126
469 | 472 | 9828 | 130
476 | 472 | 9964 | 103
469 | 474 | 9945 | 112
474 | 473 | 9964 | 93
468 | 471 | 9984 | 106
473 | 474 | 9984 | 122
469 | 476 | 9906 | 130
474 | 474 | 9964 | 103
468 | 474 | 9984 | 103
473 | 474 | 9945 | 104
470 | 475 | 9906 | 103
473 | 473 | 9984 | 108
469 | 475 | 9847 | 101
473 | 473 | 9886 | 101
469 | 476 | 10101 | 122
472 | 475 | 9984 | 128
469 | 474 | 9886 | 104
475 | 476 | 9847 | 104
469 | 476 | 9847 | 104
473 | 477 | 9984 | 112
468 | 476 | 9984 | 108
474 | 477 | 9847 | 130
469 | 477 | 9964 | 104
473 | 476 | 10062 | 118
467 | 476 | 9867 | 106
473 | 476 | 9808 | 120

## Desplazamiento
ciclos | seg | x(t) | h(t) | θ(t) |  |  | θ(t) | H(t)
0.5 | 0.01 | 0.1491531 | 8.283751 | 0.3862985 |  |  | 0.3750702 | 7.841402
1 | 0.02 | -0.0008468628 | 8.43375 | 0.3972136 | 0.6 | 4.498941 | 0.3751417 | 7.842302
1.5 | 0.03 | 0.04915314 | 8.38375 | 0.3936186 | 0.6 | 0 | 0.3752058 | 7.843109
2 | 0.04 | -0.0008468628 | 8.43375 | 0.3972136 |  |  | 0.3752927 | 7.844202
2.5 | 0.05 | -0.1008469 | 8.533751 | 0.4042772 |  |  | 0.375362 | 7.845078
3 | 0.06 | -0.0008468628 | 8.43375 | 0.3972136 |  |  | 0.3754207 | 7.845825
3.5 | 0.07 | -0.05084686 | 8.48375 | 0.4007662 |  |  | 0.3755129 | 7.846983
4 | 0.08 | -0.05084686 | 8.48375 | 0.4007662 |  |  | 0.3754949 | 7.846785
4.5 | 0.09 | -0.05084686 | 8.48375 | 0.4007662 |  |  | 0.375441 | 7.846127
5 | 0.1 | -0.1008469 | 8.533751 | 0.4042772 |  |  | 0.3753342 | 7.844794
5.5 | 0.11 | -0.1008469 | 8.533751 | 0.4042772 |  |  | 0.3751218 | 7.842126
6 | 0.12 | -0.05084686 | 8.48375 | 0.4007662 |  |  | 0.3747863 | 7.837904
6.5 | 0.13 | -0.0008468628 | 8.43375 | 0.3972136 |  |  | 0.3744717 | 7.833904
7 | 0.14 | -0.0008468628 | 8.43375 | 0.3972136 |  |  | 0.3741395 | 7.829682
7.5 | 0.15 | -0.1008469 | 8.533751 | 0.4042772 |  |  | 0.3738248 | 7.825682
8 | 0.16 | -0.0008468628 | 8.43375 | 0.3972136 |  |  | 0.3735437 | 7.822127
8.5 | 0.17 | -0.0008468628 | 8.43375 | 0.3972136 |  |  | 0.3732584 | 7.818571
9 | 0.18 | -0.0008468628 | 8.43375 | 0.3972136 |  |  | 0.372825 | 7.813238
9.5 | 0.19 | -0.0008468628 | 8.43375 | 0.3972136 |  |  | 0.3723171 | 7.807015
10 | 0.2 | -0.0008468628 | 8.43375 | 0.3972136 |  |  | 0.3717346 | 7.799905
10.5 | 0.21 | 0.04915314 | 8.38375 | 0.3936186 |  |  | 0.3711689 | 7.793016
11 | 0.22 | -0.0008468628 | 8.43375 | 0.3972136 |  |  | 0.3707125 | 7.78746
11.5 | 0.23 | -0.0008468628 | 8.43375 | 0.3972136 | 0.6 | 10.66719 | 0.3704918 | 7.784793
12 | 0.24 | 0.04915314 | 8.38375 | 0.3936186 | 0.6 | 0 | 0.3704702 | 7.784571
12.5 | 0.25 | 0.09915314 | 8.33375 | 0.3899805 |  |  | 0.3706844 | 7.787238
13 | 0.26 | 0.09915314 | 8.33375 | 0.3899805 |  |  | 0.3711176 | 7.792571
13.5 | 0.27 | -0.05084686 | 8.48375 | 0.4007662 |  |  | 0.371803 | 7.801015
14 | 0.28 | 0.04915314 | 8.38375 | 0.3936186 |  |  | 0.372667 | 7.811682
14.5 | 0.29 | -0.05084686 | 8.48375 | 0.4007662 |  |  | 0.3736567 | 7.823905
15 | 0.3 | -0.1008469 | 8.533751 | 0.4042772 |  |  | 0.3746632 | 7.836349
15.5 | 0.31 | -0.0008468628 | 8.43375 | 0.3972136 |  |  | 0.3755583 | 7.84746
16 | 0.32 | 0.04915314 | 8.38375 | 0.3936186 |  |  | 0.3762361 | 7.855905
16.5 | 0.33 | -0.0008468628 | 8.43375 | 0.3972136 |  |  | 0.3766634 | 7.861238
17 | 0.34 | -0.0008468628 | 8.43375 | 0.3972136 |  |  | 0.376893 | 7.864127
17.5 | 0.35 | -0.05084686 | 8.48375 | 0.4007662 |  |  | 0.3769621 | 7.865016
18 | 0.36 | -0.0008468628 | 8.43375 | 0.3972136 |  |  | 0.3769085 | 7.864348
18.5 | 0.37 | -0.0008468628 | 8.43375 | 0.3972136 |  |  | 0.3767322 | 7.862127
19 | 0.38 | 0.09915314 | 8.33375 | 0.3899805 |  |  | 0.3765035 | 7.859238
19.5 | 0.39 | -0.0008468628 | 8.43375 | 0.3972136 |  |  | 0.3761875 | 7.855238
20 | 0.4 | -0.0008468628 | 8.43375 | 0.3972136 |  |  | 0.3758546 | 7.851016
20.5 | 0.41 | 0.04915314 | 8.38375 | 0.3936186 |  |  | 0.3755747 | 7.84746
21 | 0.42 | -0.0008468628 | 8.43375 | 0.3972136 |  |  | 0.3754183 | 7.84546
21.5 | 0.43 | -0.0008468628 | 8.43375 | 0.3972136 |  |  | 0.3753499 | 7.844571
22 | 0.44 | 0.09915314 | 8.33375 | 0.3899805 | 0.6 | 0.5053465 | 0.3754045 | 7.845238
22.5 | 0.45 | -0.0008468628 | 8.43375 | 0.3972136 | 0.6 | 0 | 0.3754217 | 7.84546
23 | 0.46 | -0.0008468628 | 8.43375 | 0.3972136 |  |  | 0.3753664 | 7.844793
23.5 | 0.47 | -0.0008468628 | 8.43375 | 0.3972136 |  |  | 0.3751857 | 7.84257
24 | 0.48 | -0.0008468628 | 8.43375 | 0.3972136 |  |  | 0.3748973 | 7.839015
24.5 | 0.49 | -0.0008468628 | 8.43375 | 0.3972136 |  |  | 0.3744486 | 7.833459
25 | 0.5 | -0.0008468628 | 8.43375 | 0.3972136 |  |  | 0.3740013 | 7.827905
25.5 | 0.51 | -0.0008468628 | 8.43375 | 0.3972136 |  |  | 0.3735552 | 7.822349
26 | 0.52 | -0.05084686 | 8.48375 | 0.4007662 |  |  | 0.3731464 | 7.817238
26.5 | 0.53 | -0.0008468628 | 8.43375 | 0.3972136 |  |  | 0.3727195 | 7.811904
27 | 0.54 | -0.0008468628 | 8.43375 | 0.3972136 |  |  | 0.372434 | 7.808349
27.5 | 0.55 | -0.0008468628 | 8.43375 | 0.3972136 |  |  | 0.3721627 | 7.805016
28 | 0.56 | -0.1008469 | 8.533751 | 0.4042772 |  |  | 0.3719411 | 7.802349
28.5 | 0.57 | 0.1491531 | 8.283751 | 0.3862985 |  |  | 0.3716404 | 7.798794
29 | 0.58 | 0.09915314 | 8.33375 | 0.3899805 |  |  | 0.3713712 | 7.795682
29.5 | 0.59 | 0.04915314 | 8.38375 | 0.3936186 |  |  | 0.3707694 | 7.788571
30 | 0.6 | 0.04915314 | 8.38375 | 0.3936186 |  |  | 0.3699269 | 7.778571
30.5 | 0.61 | -0.05084686 | 8.48375 | 0.4007662 |  |  | 0.3685414 | 7.762127
31 | 0.62 | 0.09915314 | 8.33375 | 0.3899805 |  |  | 0.3667579 | 7.741015
31.5 | 0.63 | 0.04915314 | 8.38375 | 0.3936186 |  |  | 0.3641653 | 7.710571
32 | 0.64 | 0.09915314 | 8.33375 | 0.3899805 |  |  | 0.3609946 | 7.673682
32.5 | 0.65 | 0.1991531 | 8.23375 | 0.3825718 |  |  | 0.3568092 | 7.625682
33 | 0.66 | 0.3491531 | 8.08375 | 0.3711149 |  |  | 0.351833 | 7.56946
33.5 | 0.67 | 0.3991531 | 8.033751 | 0.3672009 |  |  | 0.3455728 | 7.499905
34 | 0.68 | 0.6491531 | 7.78375 | 0.3468766 |  |  | 0.3384776 | 7.422349
34.5 | 0.69 | 0.6491531 | 7.78375 | 0.3468766 |  |  | 0.3301619 | 7.333015
35 | 0.7 | 0.8491532 | 7.58375 | 0.3296523 |  |  | 0.3211932 | 7.238348
35.5 | 0.71 | 0.8491532 | 7.58375 | 0.3296523 |  |  | 0.3112944 | 7.135904
36 | 0.72 | 1.049153 | 7.38375 | 0.3114949 |  |  | 0.3011935 | 7.03346
36.5 | 0.73 | 1.099153 | 7.33375 | 0.3068008 |  |  | 0.290509 | 6.927461
37 | 0.74 | 1.349153 | 7.08375 | 0.2823364 |  |  | 0.2800082 | 6.825682
37.5 | 0.75 | 1.399153 | 7.03375 | 0.2772348 |  |  | 0.2694481 | 6.725683
38 | 0.76 | 2.099153 | 6.33375 | 0.1973555 |  |  | 0.2595809 | 6.634349
38.5 | 0.77 | 1.999153 | 6.43375 | 0.209831 |  |  | 0.2499438 | 6.547237
39 | 0.78 | 2.399153 | 6.03375 | 0.1574477 |  |  | 0.2412587 | 6.470571
39.5 | 0.79 | 2.149153 | 6.28375 | 0.1909688 |  |  | 0.2329286 | 6.398793
40 | 0.8 | 2.549153 | 5.88375 | 0.1359677 |  |  | 0.2254058 | 6.335459
40.5 | 0.81 | 2.349153 | 6.08375 | 0.1643724 |  |  | 0.21807 | 6.275015
41 | 0.82 | 2.649153 | 5.78375 | 0.1210288 |  |  | 0.2115753 | 6.222571
41.5 | 0.83 | 2.399153 | 6.03375 | 0.1574477 |  |  | 0.2052385 | 6.172349
42 | 0.84 | 2.649153 | 5.78375 | 0.1210288 |  |  | 0.1996535 | 6.128793
42.5 | 0.85 | 2.449153 | 5.98375 | 0.1504074 |  |  | 0.1942145 | 6.087015
43 | 0.86 | 2.749153 | 5.68375 | 0.1055642 |  |  | 0.1894583 | 6.051016
43.5 | 0.87 | 2.499153 | 5.93375 | 0.1432484 |  |  | 0.1846137 | 6.014793
44 | 0.88 | 2.799153 | 5.63375 | 0.09762596 |  |  | 0.1803505 | 5.983237
44.5 | 0.89 | 2.599153 | 5.83375 | 0.1285623 |  |  | 0.176075 | 5.951904
45 | 0.9 | 2.849153 | 5.58375 | 0.08954564 |  |  | 0.1723395 | 5.924793
45.5 | 0.91 | 2.649153 | 5.78375 | 0.1210288 |  |  | 0.168439 | 5.896793
46 | 0.92 | 2.849153 | 5.58375 | 0.08954564 |  |  | 0.1650594 | 5.872793
46.5 | 0.93 | 2.699153 | 5.73375 | 0.113364 |  |  | 0.1614582 | 5.84746
47 | 0.94 | 2.949153 | 5.48375 | 0.0729429 |  |  | 0.1581105 | 5.824126
47.5 | 0.95 | 2.699153 | 5.73375 | 0.113364 |  |  | 0.1544455 | 5.798793
48 | 0.96 | 2.999153 | 5.43375 | 0.06441232 |  |  | 0.1511758 | 5.776349
48.5 | 0.97 | 2.699153 | 5.73375 | 0.113364 |  |  | 0.1475903 | 5.751904
49 | 0.98 | 2.949153 | 5.48375 | 0.0729429 |  |  | 0.1443035 | 5.729682
49.5 | 0.99 | 2.799153 | 5.63375 | 0.09762596 |  |  | 0.1407504 | 5.705905
50 | 1 | 3.049153 | 5.38375 | 0.05572329 |  |  | 0.1374979 | 5.684349
50.5 | 1.01 | 2.749153 | 5.68375 | 0.1055642 |  |  | 0.133877 | 5.660571
51 | 1.02 | 2.899153 | 5.53375 | 0.08131924 |  |  | 0.1303859 | 5.637904
51.5 | 1.03 | 2.749153 | 5.68375 | 0.1055642 |  |  | 0.1263698 | 5.612127
52 | 1.04 | 2.999153 | 5.43375 | 0.06441232 |  |  | 0.1224539 | 5.587237
52.5 | 1.05 | 2.899153 | 5.53375 | 0.08131924 |  |  | 0.1179314 | 5.558793
53 | 1.06 | 3.049153 | 5.38375 | 0.05572329 |  |  | 0.1134276 | 5.530793
53.5 | 1.07 | 2.849153 | 5.58375 | 0.08954564 |  |  | 0.1085174 | 5.500571
54 | 1.08 | 2.999153 | 5.43375 | 0.06441232 |  |  | 0.1039653 | 5.472794
54.5 | 1.09 | 2.849153 | 5.58375 | 0.08954564 |  |  | 0.09911616 | 5.44346
55 | 1.1 | 3.149153 | 5.28375 | 0.03785197 |  |  | 0.09474574 | 5.417237
55.5 | 1.11 | 2.899153 | 5.53375 | 0.08131924 |  |  | 0.09030683 | 5.390793
56 | 1.12 | 3.149153 | 5.28375 | 0.03785197 |  |  | 0.08651028 | 5.368349
56.5 | 1.13 | 2.849153 | 5.58375 | 0.08954564 |  |  | 0.08265173 | 5.345682
57 | 1.14 | 3.149153 | 5.28375 | 0.03785197 |  |  | 0.07945649 | 5.327015
57.5 | 1.15 | 2.899153 | 5.53375 | 0.08131924 |  |  | 0.07619852 | 5.308126
58 | 1.16 | 3.299153 | 5.13375 | 0.009739517 |  |  | 0.07342684 | 5.292127
58.5 | 1.17 | 2.949153 | 5.48375 | 0.0729429 |  |  | 0.07025222 | 5.273904
59 | 1.18 | 3.349153 | 5.08375 | 1.047057e-07 |  |  | 0.06736511 | 5.25746
59.5 | 1.19 | 3.049153 | 5.38375 | 0.05572329 |  |  | 0.06397282 | 5.238348
60 | 1.2 | 3.199153 | 5.23375 | 0.02866026 |  |  | 0.06094619 | 5.22146
60.5 | 1.21 | 2.949153 | 5.48375 | 0.0729429 |  |  | 0.0576039 | 5.203015
61 | 1.22 | 3.099153 | 5.33375 | 0.04687143 |  |  | 0.05474932 | 5.18746
61.5 | 1.23 | 2.949153 | 5.48375 | 0.0729429 |  |  | 0.05152985 | 5.170127
62 | 1.24 | 3.199153 | 5.23375 | 0.02866026 |  |  | 0.04889075 | 5.156126
62.5 | 1.25 | 3.049153 | 5.38375 | 0.05572329 |  |  | 0.04586454 | 5.140127
63 | 1.26 | 3.249153 | 5.18375 | 0.01929114 |  |  | 0.04331469 | 5.126793
63.5 | 1.27 | 2.949153 | 5.48375 | 0.0729429 |  |  | 0.04062997 | 5.112793
64 | 1.28 | 3.199153 | 5.23375 | 0.02866026 |  |  | 0.03883446 | 5.10346
64.5 | 1.29 | 3.099153 | 5.33375 | 0.04687143 |  |  | 0.03675676 | 5.092571
65 | 1.3 | 3.249153 | 5.18375 | 0.01929114 |  |  | 0.03531114 | 5.085015
65.5 | 1.31 | 2.999153 | 5.43375 | 0.06441232 |  |  | 0.03339178 | 5.075016
66 | 1.32 | 3.199153 | 5.23375 | 0.02866026 |  |  | 0.0317597 | 5.066571
66.5 | 1.33 | 2.999153 | 5.43375 | 0.06441232 |  |  | 0.02929821 | 5.053904
67 | 1.34 | 3.249153 | 5.18375 | 0.01929114 |  |  | 0.02715813 | 5.043015
67.5 | 1.35 | 2.949153 | 5.48375 | 0.0729429 |  |  | 0.02436356 | 5.028793
68 | 1.36 | 3.249153 | 5.18375 | 0.01929114 |  |  | 0.02205201 | 5.017016
68.5 | 1.37 | 2.949153 | 5.48375 | 0.0729429 |  |  | 0.0191424 | 5.002126
69 | 1.38 | 3.349153 | 5.08375 | 1.047057e-07 |  |  | 0.01676469 | 4.989904
69.5 | 1.39 | 2.999153 | 5.43375 | 0.06441232 |  |  | 0.01395953 | 4.97546
70 | 1.4 | 3.199153 | 5.23375 | 0.02866026 |  |  | 0.0118607 | 4.964571
70.5 | 1.41 | 2.899153 | 5.53375 | 0.08131924 |  |  | 0.009501089 | 4.952348
71 | 1.42 | 3.149153 | 5.28375 | 0.03785197 |  |  | 0.00793357 | 4.944127
71.5 | 1.43 | 2.999153 | 5.43375 | 0.06441232 |  |  | 0.00622406 | 4.935237
72 | 1.44 | 3.249153 | 5.18375 | 0.01929114 |  |  | 0.005396735 | 4.930793
72.5 | 1.45 | 2.999153 | 5.43375 | 0.06441232 |  |  | 0.004197815 | 4.924571
73 | 1.46 | 3.199153 | 5.23375 | 0.02866026 |  |  | 0.0035993 | 4.92146
73.5 | 1.47 | 2.949153 | 5.48375 | 0.0729429 |  |  | 0.002758215 | 4.917238
74 | 1.48 | 3.299153 | 5.13375 | 0.009739517 |  |  | 0.002359803 | 4.915238
74.5 | 1.49 | 2.999153 | 5.43375 | 0.06441232 |  |  | 0.001370327 | 4.910349
75 | 1.5 | 3.249153 | 5.18375 | 0.01929114 |  |  | 0.000966048 | 4.908349
75.5 | 1.51 | 3.049153 | 5.38375 | 0.05572329 |  |  | 0.0002782706 | 4.9
76 | 1.52 | 3.249153 | 5.18375 | 0.01929114 |  |  | 0 | 4.9
76.5 | 1.53 | 3.049153 | 5.38375 | 0.05572329 |  |  | 0 | 4.9
77 | 1.54 | 3.199153 | 5.23375 | 0.02866026 |  |  | 0 | 4.9
77.5 | 1.55 | 3.049153 | 5.38375 | 0.05572329 |  |  | 0 | 4.9
78 | 1.56 | 3.299153 | 5.13375 | 0.009739517 |  |  | 0 | 4.9
78.5 | 1.57 | 3.049153 | 5.38375 | 0.05572329 |  |  | 0 | 4.9
79 | 1.58 | 3.299153 | 5.13375 | 0.009739517 |  |  | 0 | 4.9
79.5 | 1.59 | 3.099153 | 5.33375 | 0.04687143 |  |  | 0 | 4.9
80 | 1.6 | 3.299153 | 5.13375 | 0.009739517 |  |  | 0 | 4.9
80.5 | 1.61 | 3.099153 | 5.33375 | 0.04687143
81 | 1.62 | 3.349153 | 5.08375 | 1.047057e-07
81.5 | 1.63 | 3.199153 | 5.23375 | 0.02866026
82 | 1.64 | 3.399153 | 5.03375 | -0.009932885
82.5 | 1.65 | 3.249153 | 5.18375 | 0.01929114
83 | 1.66 | 3.399153 | 5.03375 | -0.009932885
83.5 | 1.67 | 3.199153 | 5.23375 | 0.02866026
84 | 1.68 | 3.499153 | 4.93375 | -0.03040275
84.5 | 1.69 | 3.149153 | 5.28375 | 0.03785197
85 | 1.7 | 3.449153 | 4.98375 | -0.02006508
85.5 | 1.71 | 3.149153 | 5.28375 | 0.03785197
86 | 1.72 | 3.399153 | 5.03375 | -0.009932885
86.5 | 1.73 | 3.199153 | 5.23375 | 0.02866026
87 | 1.74 | 3.549153 | 4.88375 | -0.04095209
87.5 | 1.75 | 3.249153 | 5.18375 | 0.01929114
88 | 1.76 | 3.599153 | 4.83375 | -0.05171956
88.5 | 1.77 | 3.249153 | 5.18375 | 0.01929114
89 | 1.78 | 3.499153 | 4.93375 | -0.03040275
89.5 | 1.79 | 3.199153 | 5.23375 | 0.02866026
90 | 1.8 | 3.449153 | 4.98375 | -0.02006508
90.5 | 1.81 | 3.249153 | 5.18375 | 0.01929114
91 | 1.82 | 3.499153 | 4.93375 | -0.03040275
91.5 | 1.83 | 3.199153 | 5.23375 | 0.02866026
92 | 1.84 | 3.449153 | 4.98375 | -0.02006508
92.5 | 1.85 | 3.299153 | 5.13375 | 0.009739517
93 | 1.86 | 3.449153 | 4.98375 | -0.02006508
93.5 | 1.87 | 3.249153 | 5.18375 | 0.01929114
94 | 1.88 | 3.449153 | 4.98375 | -0.02006508
94.5 | 1.89 | 3.249153 | 5.18375 | 0.01929114
95 | 1.9 | 3.399153 | 5.03375 | -0.009932885
95.5 | 1.91 | 3.249153 | 5.18375 | 0.01929114
96 | 1.92 | 3.549153 | 4.88375 | -0.04095209
96.5 | 1.93 | 3.249153 | 5.18375 | 0.01929114
97 | 1.94 | 3.449153 | 4.98375 | -0.02006508
97.5 | 1.95 | 3.199153 | 5.23375 | 0.02866026
98 | 1.96 | 3.499153 | 4.93375 | -0.03040275
98.5 | 1.97 | 3.249153 | 5.18375 | 0.01929114
99 | 1.98 | 3.449153 | 4.98375 | -0.02006508
99.5 | 1.99 | 3.149153 | 5.28375 | 0.03785197
100 | 2 | 3.449153 | 4.98375 | -0.02006508
100.5 | 2.01
101 | 2.02
101.5 | 2.03
102 | 2.04
102.5 | 2.05
103 | 2.06
103.5 | 2.07
104 | 2.08
104.5 | 2.09
105 | 2.1
105.5 | 2.11
106 | 2.12
106.5 | 2.13
107 | 2.14
107.5 | 2.15
108 | 2.16
108.5 | 2.17
109 | 2.18
109.5 | 2.19
110 | 2.2
110.5 | 2.21
111 | 2.22
111.5 | 2.23
112 | 2.24
112.5 | 2.25
113 | 2.26
113.5 | 2.27
114 | 2.28
114.5 | 2.29
115 | 2.3
115.5 | 2.31
116 | 2.32
116.5 | 2.33
117 | 2.34
117.5 | 2.35
118 | 2.36
118.5 | 2.37
119 | 2.38
119.5 | 2.39
120 | 2.4
120.5 | 2.41
121 | 2.42
121.5 | 2.43
122 | 2.44
122.5 | 2.45
123 | 2.46
123.5 | 2.47
124 | 2.48
124.5 | 2.49
125 | 2.5

## Fuerza
ciclos | seg | Fuerza | Presión
0.5 | 0.01 | 9.2214 | 82.91119 | 0.6 | 11.69842
1 | 0.02 | 9.26064 | 83.264 | 0.6 | 0
1.5 | 0.03 | 9.2214 | 82.91119
2 | 0.04 | 9.24102 | 83.08759
2.5 | 0.05 | 9.24102 | 83.08759
3 | 0.06 | 9.26064 | 83.264
3.5 | 0.07 | 9.24102 | 83.08759
4 | 0.08 | 9.20178 | 82.73478
4.5 | 0.09 | 9.20178 | 82.73478
5 | 0.1 | 9.24102 | 83.08759
5.5 | 0.11 | 9.20178 | 82.73478
6 | 0.12 | 9.24102 | 83.08759
6.5 | 0.13 | 9.26064 | 83.264
7 | 0.14 | 9.24102 | 83.08759
7.5 | 0.15 | 9.26064 | 83.264
8 | 0.16 | 9.26064 | 83.264
8.5 | 0.17 | 9.2214 | 82.91119 | 0.6 | 105.1825
9 | 0.18 | 9.26064 | 83.264 | 0.6 | 0
9.5 | 0.19 | 9.26064 | 83.264
10 | 0.2 | 9.20178 | 82.73478
10.5 | 0.21 | 9.24102 | 83.08759
11 | 0.22 | 9.2214 | 82.91119
11.5 | 0.23 | 9.24102 | 83.08759
12 | 0.24 | 9.24102 | 83.08759
12.5 | 0.25 | 9.24102 | 83.08759
13 | 0.26 | 9.24102 | 83.08759
13.5 | 0.27 | 9.26064 | 83.264
14 | 0.28 | 9.24102 | 83.08759
14.5 | 0.29 | 9.26064 | 83.264
15 | 0.3 | 9.2214 | 82.91119
15.5 | 0.31 | 9.24102 | 83.08759
16 | 0.32 | 9.24102 | 83.08759
16.5 | 0.33 | 9.2214 | 82.91119
17 | 0.34 | 9.29988 | 83.61681
17.5 | 0.35 | 9.24102 | 83.08759
18 | 0.36 | 9.26064 | 83.264
18.5 | 0.37 | 9.24102 | 83.08759
19 | 0.38 | 9.26064 | 83.264
19.5 | 0.39 | 9.2214 | 82.91119
20 | 0.4 | 9.2214 | 82.91119
20.5 | 0.41 | 9.26064 | 83.264
21 | 0.42 | 9.26064 | 83.264
21.5 | 0.43 | 9.26064 | 83.264
22 | 0.44 | 9.26064 | 83.264
22.5 | 0.45 | 9.20178 | 82.73478
23 | 0.46 | 9.24102 | 83.08759
23.5 | 0.47 | 9.26064 | 83.264
24 | 0.48 | 9.2214 | 82.91119
24.5 | 0.49 | 9.20178 | 82.73478
25 | 0.5 | 9.26064 | 83.264
25.5 | 0.51 | 9.24102 | 83.08759
26 | 0.52 | 9.24102 | 83.08759
26.5 | 0.53 | 9.20178 | 82.73478
27 | 0.54 | 9.26064 | 83.264
27.5 | 0.55 | 9.28026 | 83.44041
28 | 0.56 | 9.26064 | 83.264
28.5 | 0.57 | 9.24102 | 83.08759
29 | 0.58 | 9.24102 | 83.08759
29.5 | 0.59 | 9.20178 | 82.73478
30 | 0.6 | 9.26064 | 83.264
30.5 | 0.61 | 9.24102 | 83.08759
31 | 0.62 | 9.24102 | 83.08759
31.5 | 0.63 | 9.26064 | 83.264
32 | 0.64 | 9.24102 | 83.08759
32.5 | 0.65 | 9.24102 | 83.08759
33 | 0.66 | 9.24102 | 83.08759
33.5 | 0.67 | 9.24102 | 83.08759
34 | 0.68 | 9.2214 | 82.91119
34.5 | 0.69 | 9.2214 | 82.91119
35 | 0.7 | 9.20178 | 82.73478
35.5 | 0.71 | 9.20178 | 82.73478
36 | 0.72 | 9.20178 | 82.73478
36.5 | 0.73 | 9.18216 | 82.55838
37 | 0.74 | 9.16254 | 82.38197
37.5 | 0.75 | 9.16254 | 82.38197
38 | 0.76 | 9.14292 | 82.20556
38.5 | 0.77 | 9.1233 | 82.02915
39 | 0.78 | 9.1233 | 82.02915
39.5 | 0.79 | 9.10368 | 81.85275
40 | 0.8 | 9.10368 | 81.85275
40.5 | 0.81 | 9.0252 | 81.14712
41 | 0.82 | 9.04482 | 81.32352
41.5 | 0.83 | 9.04482 | 81.32352
42 | 0.84 | 9.00558 | 80.97071
42.5 | 0.85 | 8.98596 | 80.7943
43 | 0.86 | 8.96634 | 80.6179
43.5 | 0.87 | 9.00558 | 80.97071
44 | 0.88 | 9.00558 | 80.97071
44.5 | 0.89 | 9.00558 | 80.97071
45 | 0.9 | 8.9271 | 80.26508
45.5 | 0.91 | 8.9271 | 80.26508
46 | 0.92 | 9.00558 | 80.97071
46.5 | 0.93 | 8.98596 | 80.7943
47 | 0.94 | 8.94672 | 80.44149
47.5 | 0.95 | 8.98596 | 80.7943
48 | 0.96 | 8.94672 | 80.44149
48.5 | 0.97 | 8.98596 | 80.7943
49 | 0.98 | 8.94672 | 80.44149
49.5 | 0.99 | 8.94672 | 80.44149
50 | 1 | 8.94672 | 80.44149
50.5 | 1.01 | 9.00558 | 80.97071
51 | 1.02 | 8.94672 | 80.44149
51.5 | 1.03 | 8.96634 | 80.6179
52 | 1.04 | 8.98596 | 80.7943
52.5 | 1.05 | 8.98596 | 80.7943
53 | 1.06 | 8.96634 | 80.6179
53.5 | 1.07 | 8.98596 | 80.7943
54 | 1.08 | 8.98596 | 80.7943
54.5 | 1.09 | 9.04482 | 81.32352
55 | 1.1 | 8.98596 | 80.7943
55.5 | 1.11 | 9.00558 | 80.97071
56 | 1.12 | 9.00558 | 80.97071
56.5 | 1.13 | 9.0252 | 81.14712
57 | 1.14 | 9.04482 | 81.32352
57.5 | 1.15 | 9.04482 | 81.32352
58 | 1.16 | 9.0252 | 81.14712
58.5 | 1.17 | 9.04482 | 81.32352
59 | 1.18 | 9.06444 | 81.49993
59.5 | 1.19 | 9.08406 | 81.67634
60 | 1.2 | 9.04482 | 81.32352
60.5 | 1.21 | 9.08406 | 81.67634
61 | 1.22 | 9.08406 | 81.67634
61.5 | 1.23 | 9.06444 | 81.49993
62 | 1.24 | 9.08406 | 81.67634
62.5 | 1.25 | 9.08406 | 81.67634
63 | 1.26 | 9.1233 | 82.02915
63.5 | 1.27 | 9.1233 | 82.02915
64 | 1.28 | 9.14292 | 82.20556
64.5 | 1.29 | 9.1233 | 82.02915
65 | 1.3 | 9.14292 | 82.20556
65.5 | 1.31 | 9.1233 | 82.02915
66 | 1.32 | 9.14292 | 82.20556
66.5 | 1.33 | 9.18216 | 82.55838
67 | 1.34 | 9.16254 | 82.38197
67.5 | 1.35 | 9.16254 | 82.38197
68 | 1.36 | 9.18216 | 82.55838
68.5 | 1.37 | 9.18216 | 82.55838
69 | 1.38 | 9.18216 | 82.55838
69.5 | 1.39 | 9.24102 | 83.08759
70 | 1.4 | 9.20178 | 82.73478
70.5 | 1.41 | 9.18216 | 82.55838
71 | 1.42 | 9.24102 | 83.08759
71.5 | 1.43 | 9.2214 | 82.91119
72 | 1.44 | 9.18216 | 82.55838
72.5 | 1.45 | 9.26064 | 83.264
73 | 1.46 | 9.26064 | 83.264
73.5 | 1.47 | 9.2214 | 82.91119
74 | 1.48 | 9.2214 | 82.91119
74.5 | 1.49 | 9.2214 | 82.91119
75 | 1.5 | 9.2214 | 82.91119
75.5 | 1.51 | 9.24102 | 83.08759
76 | 1.52 | 9.2214 | 82.91119
76.5 | 1.53 | 9.20178 | 82.73478
77 | 1.54 | 9.24102 | 83.08759
77.5 | 1.55 | 9.26064 | 83.264
78 | 1.56 | 9.24102 | 83.08759
78.5 | 1.57 | 9.24102 | 83.08759
79 | 1.58 | 9.24102 | 83.08759
79.5 | 1.59 | 9.28026 | 83.44041
80 | 1.6 | 9.2214 | 82.91119
80.5 | 1.61 | 9.24102 | 83.08759
81 | 1.62 | 9.2214 | 82.91119
81.5 | 1.63 | 9.24102 | 83.08759
82 | 1.64 | 9.2214 | 82.91119
82.5 | 1.65 | 9.2214 | 82.91119
83 | 1.66 | 9.24102 | 83.08759
83.5 | 1.67 | 9.20178 | 82.73478
84 | 1.68 | 9.26064 | 83.264
84.5 | 1.69 | 9.24102 | 83.08759
85 | 1.7 | 9.26064 | 83.264
85.5 | 1.71 | 9.26064 | 83.264
86 | 1.72 | 9.2214 | 82.91119
86.5 | 1.73 | 9.28026 | 83.44041
87 | 1.74 | 9.26064 | 83.264
87.5 | 1.75 | 9.26064 | 83.264
88 | 1.76 | 9.26064 | 83.264
88.5 | 1.77 | 9.29988 | 83.61681
89 | 1.78 | 9.28026 | 83.44041
89.5 | 1.79 | 9.24102 | 83.08759
90 | 1.8 | 9.29988 | 83.61681
90.5 | 1.81 | 9.33912 | 83.96963
91 | 1.82 | 9.29988 | 83.61681
91.5 | 1.83 | 9.29988 | 83.61681
92 | 1.84 | 9.29988 | 83.61681
92.5 | 1.85 | 9.3195 | 83.79322
93 | 1.86 | 9.28026 | 83.44041
93.5 | 1.87 | 9.3195 | 83.79322
94 | 1.88 | 9.28026 | 83.44041
94.5 | 1.89 | 9.33912 | 83.96963
95 | 1.9 | 9.3195 | 83.79322
95.5 | 1.91 | 9.29988 | 83.61681
96 | 1.92 | 9.33912 | 83.96963
96.5 | 1.93 | 9.33912 | 83.96963
97 | 1.94 | 9.35874 | 84.14603
97.5 | 1.95 | 9.33912 | 83.96963
98 | 1.96 | 9.35874 | 84.14603
98.5 | 1.97 | 9.35874 | 84.14603
99 | 1.98 | 9.33912 | 83.96963
99.5 | 1.99 | 9.33912 | 83.96963
100 | 2 | 9.33912 | 83.96963
100.5 | 2.01
101 | 2.02
101.5 | 2.03
102 | 2.04
102.5 | 2.05
103 | 2.06
103.5 | 2.07
104 | 2.08
104.5 | 2.09
105 | 2.1
105.5 | 2.11
106 | 2.12
106.5 | 2.13
107 | 2.14
107.5 | 2.15
108 | 2.16
108.5 | 2.17
109 | 2.18
109.5 | 2.19
110 | 2.2
110.5 | 2.21
111 | 2.22
111.5 | 2.23
112 | 2.24
112.5 | 2.25
113 | 2.26
113.5 | 2.27
114 | 2.28
114.5 | 2.29
115 | 2.3
115.5 | 2.31
116 | 2.32
116.5 | 2.33
117 | 2.34
117.5 | 2.35
118 | 2.36
118.5 | 2.37
119 | 2.38
119.5 | 2.39
120 | 2.4
120.5 | 2.41
121 | 2.42
121.5 | 2.43
122 | 2.44
122.5 | 2.45
123 | 2.46
123.5 | 2.47
124 | 2.48
124.5 | 2.49
125 | 2.5

## Resistencia
ciclos | seg | Intensidad | Tensión | Resistencia | Potencia | Energía
0.5 | 0.01 | 0 | 0.5540678 |  |  |  | 0.6 | 14.18625
1 | 0.02 | 0 | -0.0359322 |  |  |  | 0.6 | 0 | La línea vertical roja señala el fin del precalentamiento
1.5 | 0.03 | 0 | -0.0259322 |  |  |  | 0.7 | 14.18625
2 | 0.04 | 0 | -0.0259322 |  |  |  | 0.7 | 0
2.5 | 0.05 | 0 | 0.0140678
3 | 0.06 | 0 | 0.0140678
3.5 | 0.07 | 0 | 0.0140678
4 | 0.08 | 0 | -0.0359322
4.5 | 0.09 | 0 | -0.005932197
5 | 0.1 | 0 | 0.0140678
5.5 | 0.11 | 0 | -0.0259322
6 | 0.12 | 0 | -0.0259322
6.5 | 0.13 | 0 | -0.0359322
7 | 0.14 | 0 | -0.005932197
7.5 | 0.15 | 0 | 0.0140678
8 | 0.16 | 0 | 0.0140678
8.5 | 0.17 | 0 | -0.005932197
9 | 0.18 | 0 | 0.0140678 |  |  |  | 0.6 | 2.054739
9.5 | 0.19 | 0 | -0.005932197 |  |  |  | 0.6 | 0
10 | 0.2 | 0 | 0.0340678
10.5 | 0.21 | 0 | -0.005932197
11 | 0.22 | 0 | -0.0259322
11.5 | 0.23 | 0 | 0.0140678
12 | 0.24 | 0 | 0.0140678
12.5 | 0.25 | 0 | -0.005932197
13 | 0.26 | 0 | 0.0340678
13.5 | 0.27 | 0 | 0.0340678
14 | 0.28 | 0 | -0.0259322
14.5 | 0.29 | 0 | 0.0140678
15 | 0.3 | 0 | 0.0140678
15.5 | 0.31 | 0 | -0.0259322
16 | 0.32 | 0 | -0.0259322
16.5 | 0.33 | 0 | 0.0140678 |  |  |  | 0.6 | 0.480403
17 | 0.34 | 0 | -0.0359322 |  |  |  | 0.6 | 0
17.5 | 0.35 | 0 | 0.0140678
18 | 0.36 | 0 | 0.0340678
18.5 | 0.37 | 0 | -0.0359322
19 | 0.38 | 0 | -0.0259322
19.5 | 0.39 | 0 | 0.0340678
20 | 0.4 | 0 | 0.0140678
20.5 | 0.41 | 0 | 0.0140678
21 | 0.42 | 0 | -0.0559322
21.5 | 0.43 | 0 | -0.0259322
22 | 0.44 | 0 | -0.0259322
22.5 | 0.45 | 0 | -0.005932197
23 | 0.46 | 0 | -0.005932197
23.5 | 0.47 | 0 | 0.0340678
24 | 0.48 | 0 | -0.0259322
24.5 | 0.49 | 0 | -0.0259322 |  |  |  | 0.6 | 23.31923
25 | 0.5 | 0 | 0.0540678 |  |  |  | 0.6 | 0
25.5 | 0.51 | 0 | -0.0259322
26 | 0.52 | 0 | -0.005932197
26.5 | 0.53 | 0 | -0.0259322
27 | 0.54 | 0 | 0.0140678
27.5 | 0.55 | 0 | 0.0340678
28 | 0.56 | 0 | -0.005932197
28.5 | 0.57 | 0 | -0.005932197
29 | 0.58 | 0 | -0.005932197
29.5 | 0.59 | 0 | 0.0540678
30 | 0.6 | 0 | 0.0540678
30.5 | 0.61 | 0 | 0.0340678
31 | 0.62 | 3.568 | 0.03398083 | 0.009523774 | 0.1212436 | 0.001212436
31.5 | 0.63 | 3.471 | 1.333983 | 0.3843224 | 4.630256 | 0.04751499
32 | 0.64 | 3.861 | 1.373974 | 0.3558595 | 5.304913 | 0.1005641
32.5 | 0.65 | 4.153 | 1.413967 | 0.3404687 | 5.872203 | 0.1592862
33 | 0.66 | 4.465 | 1.353959 | 0.3032383 | 6.045427 | 0.2197404
33.5 | 0.67 | 4.68 | 1.253954 | 0.2679388 | 5.868503 | 0.2784255
34 | 0.68 | 4.933 | 1.253947 | 0.2541957 | 6.185723 | 0.3402827
34.5 | 0.69 | 5.07 | 1.253944 | 0.2473263 | 6.357497 | 0.4038576
35 | 0.7 | 5.226 | 1.12394 | 0.215067 | 5.873712 | 0.4625948
35.5 | 0.71 | 5.304 | 1.043939 | 0.196821 | 5.53705 | 0.5179653
36 | 0.72 | 5.304 | 1.293939 | 0.2439552 | 6.86305 | 0.5865958
36.5 | 0.73 | 7.293 | 1.62389 | 0.2226642 | 11.84303 | 0.7050261
37 | 0.74 | 7.8 | 1.483878 | 0.1902407 | 11.57425 | 0.8207685
37.5 | 0.75 | 8.151 | 1.483869 | 0.1820475 | 12.09502 | 0.9417187
38 | 0.76 | 10.432 | 1.523813 | 0.1460711 | 15.89642 | 1.100683
38.5 | 0.77 | 11.349 | 1.643791 | 0.1448402 | 18.65538 | 1.287237
39 | 0.78 | 10.705 | 1.173807 | 0.1096503 | 12.5656 | 1.412893
39.5 | 0.79 | 10.803 | 1.273804 | 0.1179121 | 13.76091 | 1.550502
40 | 0.8 | 10.218 | 1.213819 | 0.1187922 | 12.4028 | 1.67453
40.5 | 0.81 | 10.237 | 1.213818 | 0.1185717 | 12.42586 | 1.798789
41 | 0.82 | 10.237 | 1.083818 | 0.1058726 | 11.09505 | 1.909739
41.5 | 0.83 | 9.984 | 1.293824 | 0.1295898 | 12.91754 | 2.038914
42 | 0.84 | 10.042 | 1.003823 | 0.09996247 | 10.08039 | 2.139718
42.5 | 0.85 | 10.101 | 1.173822 | 0.1162085 | 11.85677 | 2.258286
43 | 0.86 | 9.984 | 1.213824 | 0.121577 | 12.11882 | 2.379474
43.5 | 0.87 | 10.023 | 1.313823 | 0.1310809 | 13.16845 | 2.511159
44 | 0.88 | 10.12 | 1.023821 | 0.1011681 | 10.36107 | 2.614769
44.5 | 0.89 | 10.081 | 0.983822 | 0.09759171 | 9.917911 | 2.713948
45 | 0.9 | 10.003 | 1.253824 | 0.1253448 | 12.542 | 2.839369
45.5 | 0.91 | 10.062 | 1.173823 | 0.116659 | 11.811 | 2.957479
46 | 0.92 | 10.081 | 1.103822 | 0.1094953 | 11.12763 | 3.068755
46.5 | 0.93 | 9.906 | 1.173826 | 0.1184965 | 11.62792 | 3.185034
47 | 0.94 | 9.984 | 1.153824 | 0.1155673 | 11.51978 | 3.300232
47.5 | 0.95 | 10.023 | 1.193823 | 0.1191084 | 11.96569 | 3.419889
48 | 0.96 | 10.023 | 1.293823 | 0.1290855 | 12.96799 | 3.549569
48.5 | 0.97 | 10.062 | 1.023823 | 0.1017514 | 10.3017 | 3.652586
49 | 0.98 | 10.081 | 1.023822 | 0.1015596 | 10.32115 | 3.755797
49.5 | 0.99 | 10.081 | 1.173822 | 0.1164391 | 11.8333 | 3.87413
50 | 1 | 9.964 | 1.143825 | 0.1147958 | 11.39707 | 3.988101
50.5 | 1.01 | 10.062 | 1.143823 | 0.1136774 | 11.50914 | 4.103193
51 | 1.02 | 10.023 | 1.043823 | 0.1041428 | 10.46224 | 4.207815
51.5 | 1.03 | 10.042 | 1.143823 | 0.1139039 | 11.48627 | 4.322678
52 | 1.04 | 10.042 | 1.143823 | 0.1139039 | 11.48627 | 4.437541
52.5 | 1.05 | 10.062 | 0.9838225 | 0.09777604 | 9.899222 | 4.536533
53 | 1.06 | 10.003 | 1.153824 | 0.1153478 | 11.5417 | 4.65195
53.5 | 1.07 | 10.062 | 1.153823 | 0.1146713 | 11.60976 | 4.768048
54 | 1.08 | 10.062 | 1.313823 | 0.1305727 | 13.21968 | 4.900245
54.5 | 1.09 | 9.984 | 1.153824 | 0.1155673 | 11.51978 | 5.015442
55 | 1.1 | 10.023 | 0.9238235 | 0.09217036 | 9.259482 | 5.108037
55.5 | 1.11 | 10.003 | 1.043824 | 0.1043511 | 10.44137 | 5.212451
56 | 1.12 | 9.925 | 0.9638259 | 0.09711092 | 9.565972 | 5.30811
56.5 | 1.13 | 10.062 | 1.023823 | 0.1017514 | 10.3017 | 5.411127
57 | 1.14 | 10.003 | 1.143824 | 0.1143481 | 11.44167 | 5.525544
57.5 | 1.15 | 9.925 | 0.9238259 | 0.09308069 | 9.168972 | 5.617233
58 | 1.16 | 10.042 | 1.003823 | 0.09996247 | 10.08039 | 5.718037
58.5 | 1.17 | 10.023 | 0.9638235 | 0.09616118 | 9.660402 | 5.814641
59 | 1.18 | 9.984 | 1.023824 | 0.1025465 | 10.22186 | 5.91686
59.5 | 1.19 | 10.003 | 1.153824 | 0.1153478 | 11.5417 | 6.032277
60 | 1.2 | 10.023 | 1.063823 | 0.1061382 | 10.6627 | 6.138904
60.5 | 1.21 | 9.964 | 1.193825 | 0.1198138 | 11.89527 | 6.257856
61 | 1.22 | 9.945 | 0.9038254 | 0.0908824 | 8.988544 | 6.347742
61.5 | 1.23 | 10.023 | 0.9638235 | 0.09616118 | 9.660402 | 6.444345
62 | 1.24 | 10.101 | 0.9838216 | 0.09739844 | 9.937581 | 6.543721
62.5 | 1.25 | 9.945 | 1.143825 | 0.1150151 | 11.37534 | 6.657475
63 | 1.26 | 9.906 | 0.9238263 | 0.09325927 | 9.151423 | 6.748989
63.5 | 1.27 | 10.042 | 0.943823 | 0.09398755 | 9.47787 | 6.843767
64 | 1.28 | 9.906 | 0.9838263 | 0.0993162 | 9.745784 | 6.941225
64.5 | 1.29 | 9.964 | 1.043825 | 0.1047596 | 10.40067 | 7.045232
65 | 1.3 | 10.003 | 1.003824 | 0.1003523 | 10.04125 | 7.145644
65.5 | 1.31 | 10.003 | 0.903824 | 0.09035529 | 9.040952 | 7.236054
66 | 1.32 | 9.984 | 1.063824 | 0.1065529 | 10.62122 | 7.342266
66.5 | 1.33 | 9.984 | 1.083824 | 0.1085561 | 10.8209 | 7.450475
67 | 1.34 | 9.925 | 0.9638259 | 0.09711092 | 9.565972 | 7.546135
67.5 | 1.35 | 9.964 | 0.9438249 | 0.09472349 | 9.404271 | 7.640178
68 | 1.36 | 9.906 | 0.9238263 | 0.09325927 | 9.151423 | 7.731692
68.5 | 1.37 | 9.945 | 0.9638254 | 0.09691558 | 9.585243 | 7.827544
69 | 1.38 | 10.003 | 0.8838239 | 0.08835588 | 8.840891 | 7.915953
69.5 | 1.39 | 10.003 | 0.8838239 | 0.08835588 | 8.840891 | 8.004362
70 | 1.4 | 10.003 | 1.023824 | 0.1023517 | 10.24131 | 8.106775
70.5 | 1.41 | 9.925 | 1.043826 | 0.1051714 | 10.35997 | 8.210375
71 | 1.42 | 9.945 | 0.8838254 | 0.08887133 | 8.789643 | 8.298271
71.5 | 1.43 | 9.984 | 0.9038244 | 0.09052729 | 9.023784 | 8.388509
72 | 1.44 | 9.925 | 1.173826 | 0.1182696 | 11.65022 | 8.505011
72.5 | 1.45 | 9.945 | 1.003825 | 0.1009377 | 9.983043 | 8.604841
73 | 1.46 | 9.984 | 1.103824 | 0.1105593 | 11.02058 | 8.715047
73.5 | 1.47 | 10.003 | 0.833824 | 0.08335739 | 8.340741 | 8.798454
74 | 1.48 | 9.964 | 0.9838249 | 0.09873795 | 9.802831 | 8.896482
74.5 | 1.49 | 9.906 | 0.9438263 | 0.09527825 | 9.349544 | 8.989978
75 | 1.5 | 9.886 | 1.083827 | 0.1096325 | 10.71471 | 9.097125
75.5 | 1.51 | 9.906 | 0.9238263 | 0.09325927 | 9.151423 | 9.18864
76 | 1.52 | 9.945 | 1.083825 | 0.1089819 | 10.77864 | 9.296426
76.5 | 1.53 | 9.964 | 1.103825 | 0.1107813 | 10.99851 | 9.406411
77 | 1.54 | 9.964 | 1.123825 | 0.1127885 | 11.19779 | 9.518389
77.5 | 1.55 | 9.945 | 0.9038254 | 0.0908824 | 8.988544 | 9.608274
78 | 1.56 | 9.945 | 1.043825 | 0.1049598 | 10.38084 | 9.712083
78.5 | 1.57 | 9.964 | 0.9238249 | 0.09271627 | 9.204991 | 9.804132
79 | 1.58 | 9.945 | 1.023825 | 0.1029487 | 10.18194 | 9.905951
79.5 | 1.59 | 9.886 | 0.9638268 | 0.09749412 | 9.528392 | 10.00124
80 | 1.6 | 9.945 | 0.9038254 | 0.0908824 | 8.988544 | 10.09112
80.5 | 1.61 | 9.984 | 1.193824 | 0.1195738 | 11.91914 | 10.21031
81 | 1.62 | 9.886 | 0.9838268 | 0.09951718 | 9.726111 | 10.30757
81.5 | 1.63 | 9.964 | 1.143825 | 0.1147958 | 11.39707 | 10.42154
82 | 1.64 | 10.023 | 0.9438235 | 0.09416576 | 9.459942 | 10.51614
82.5 | 1.65 | 10.023 | 1.043823 | 0.1041428 | 10.46224 | 10.62077
83 | 1.66 | 10.023 | 1.003823 | 0.100152 | 10.06132 | 10.72138
83.5 | 1.67 | 10.003 | 0.923824 | 0.09235469 | 9.241012 | 10.81379
84 | 1.68 | 10.042 | 0.943823 | 0.09398755 | 9.47787 | 10.90857
84.5 | 1.69 | 10.042 | 0.833823 | 0.08303356 | 8.373251 | 10.9923
85 | 1.7 | 9.945 | 1.103825 | 0.110993 | 10.97754 | 11.10208
85.5 | 1.71 | 9.808 | 0.8838287 | 0.09011304 | 8.668591 | 11.18876
86 | 1.72 | 9.925 | 1.023826 | 0.1031563 | 10.16147 | 11.29038
86.5 | 1.73 | 10.101 | 0.9638216 | 0.09541843 | 9.735561 | 11.38773
87 | 1.74 | 9.925 | 1.063826 | 0.1071865 | 10.55847 | 11.49332
87.5 | 1.75 | 9.828 | 1.103828 | 0.1123146 | 10.84842 | 11.6018
88 | 1.76 | 9.964 | 0.8338249 | 0.08368376 | 8.308231 | 11.68489
88.5 | 1.77 | 9.945 | 0.9238254 | 0.09289345 | 9.187443 | 11.77676
89 | 1.78 | 9.964 | 0.7338249 | 0.07364763 | 7.311831 | 11.84988
89.5 | 1.79 | 9.984 | 0.8638244 | 0.08652087 | 8.624423 | 11.93612
90 | 1.8 | 9.984 | 1.023824 | 0.1025465 | 10.22186 | 12.03834
90.5 | 1.81 | 9.906 | 1.103826 | 0.1114301 | 10.9345 | 12.14769
91 | 1.82 | 9.964 | 0.8338249 | 0.08368376 | 8.308231 | 12.23077
91.5 | 1.83 | 9.984 | 0.8338245 | 0.08351607 | 8.324903 | 12.31402
92 | 1.84 | 9.945 | 0.8438254 | 0.08484922 | 8.391844 | 12.39794
92.5 | 1.85 | 9.906 | 0.8338264 | 0.08417387 | 8.259884 | 12.48054
93 | 1.86 | 9.984 | 0.8838244 | 0.08852408 | 8.824103 | 12.56878
93.5 | 1.87 | 9.847 | 0.8138278 | 0.08264728 | 8.013762 | 12.64891
94 | 1.88 | 9.886 | 0.8138268 | 0.08232114 | 8.045491 | 12.72937
94.5 | 1.89 | 10.101 | 1.023822 | 0.1013584 | 10.34162 | 12.83278
95 | 1.9 | 9.984 | 1.083824 | 0.1085561 | 10.8209 | 12.94099
95.5 | 1.91 | 9.886 | 0.8438268 | 0.08535574 | 8.342072 | 13.02441
96 | 1.92 | 9.847 | 0.8438278 | 0.0856939 | 8.309173 | 13.10751
96.5 | 1.93 | 9.847 | 0.8438278 | 0.0856939 | 8.309173 | 13.1906
97 | 1.94 | 9.984 | 0.9238244 | 0.09253049 | 9.223463 | 13.28283
97.5 | 1.95 | 9.984 | 0.8838244 | 0.08852408 | 8.824103 | 13.37107
98 | 1.96 | 9.847 | 1.103828 | 0.1120979 | 10.86939 | 13.47977
98.5 | 1.97 | 9.964 | 0.8438249 | 0.08468737 | 8.407871 | 13.56385
99 | 1.98 | 10.062 | 0.9838225 | 0.09777604 | 9.899222 | 13.66284
99.5 | 1.99 | 9.867 | 0.8638273 | 0.08754711 | 8.523383 | 13.74807
100 | 2 | 9.808 | 1.003829 | 0.1023479 | 9.845551 | 13.84653
100.5 | 2.01
101 | 2.02
101.5 | 2.03
102 | 2.04
102.5 | 2.05
103 | 2.06
103.5 | 2.07
104 | 2.08
104.5 | 2.09
105 | 2.1
105.5 | 2.11
106 | 2.12
106.5 | 2.13
107 | 2.14
107.5 | 2.15
108 | 2.16
108.5 | 2.17
109 | 2.18
109.5 | 2.19
110 | 2.2
110.5 | 2.21
111 | 2.22
111.5 | 2.23
112 | 2.24
112.5 | 2.25
113 | 2.26
113.5 | 2.27
114 | 2.28
114.5 | 2.29
115 | 2.3
115.5 | 2.31
116 | 2.32
116.5 | 2.33
117 | 2.34
117.5 | 2.35
118 | 2.36
118.5 | 2.37
119 | 2.38
119.5 | 2.39
120 | 2.4
120.5 | 2.41
121 | 2.42
121.5 | 2.43
122 | 2.44
122.5 | 2.45
123 | 2.46
123.5 | 2.47
124 | 2.48
124.5 | 2.49
125 | 2.5

## Resultados
Inicio paso corriente
30 | 0
30 | 0.5 | Eje Izquierdo |  | Eje Derecho
Fin de Subida |  | Máx = | 0.5 | Máx = | 0.6
37.5416 | 0 | Mín = | 0 | Mín = | 0
37.5416 | 0.5
¿Suavizar?
Inicio paso corriente |  | Eje Izquierdo |  | Eje Derecho
30 | 0 | Máx = | 100 | Máx = | 9
30 | 100 | Mín = | 0 | Mín = | 0
Fin de Subida
37.5416 | 0
37.5416 | 100
¿Suavizar?
|  | Eje Izquierdo |  | Eje Derecho
Inicio paso corriente |  | Máx = | 10 | Máx = | 6
30 | 0 | Mín = | 0 | Mín = | 0
30 | 10
Fin de Subida
37.5416 | 0
37.5416 | 10
|  | Eje Izquierdo |  | Eje Derecho
Inicio paso corriente |  | Máx = | 14 | Máx = | 9
30 | 0 | Mín = | 0 | Mín = | 0
30 | 14
Fin de Subida
37.5416 | 0
37.5416 | 14