## Parámetros
Ensayo |  |  |  |  | Fecha:
Características polvo |  | Material | Referencia polvo | Densidad de golpeo g/cm3 | Densidad aparente g/cm3 | Densidad absoluta g/cm3
|  | Al-NH3 |  | 1.19 | 0.84 | 2.725 |  | Sí
No
Activación externa |  | PRECOMPRESIÓN | No | # MPa
|  | ACTIVACIÓN ELÉC. | No | # V | # A
Características de corriente | Duraciones
|  | Aproximación | Apriete | PreCalentamiento | Calentamiento | Enfriamiento
|  | 99 | 30 | 5 | 75 | 60 | ciclos
|  | 1.98 | 0.6 | 0.1 | 1.5 | 1.2 | segundos
Intensidades
|  | I máx | So1i (grados) | I So1i (kA) | ISo2i (kA) | Energía (kJ) | EDE (kJ/g)
|  | 12.611 | 15 | 1 | 10 | 14.81158 | 9.672555
Características de Presión |  | Presión Trabajo | Presión Sinterizado
|  | 923 |  | kgf
|  | 3.812474 | 0 | bares
Características Sinterizados |  | Diámetro (mm) | Altura (mm) | Masa (g) |  | Secc (cm2)
| 1 | 12.02 | 5 | 1.5313 |  | 1.128618
| 2 | 11.93 | 5.08 |  |  | Volumen (cm3)
| 3 | 11.99 | 5.28 |  |  | 0.5971802
| 4 | 11.99 | 5.44
| 5 | 12.02 | 5.52 |  |  | Densid (g/cm3)
| 6 | 11.98 | 5.54 |  |  | 2.564218
| 7 | 11.96 | 5.31 |  |  | Porosidad (%)
| 8 | 12.01 | 5.16 |  |  | 5.900263
|  | 11.9875 | 5.29125
Otros Datos |  | Tª Inicial (ºC) | Lubricante | Diám Punzón (mm) | h punzones (mm) | h obleas (mm) | tS (ciclos)
|  | 22.5 |  | 11.9 | 97.31 | 9.3 | 13.34402
Observaciones
[9 empty] | 4 | 5 | 8
[9 empty] | 3 | 9 | 2

## Adquisición
350 | 481 | 0 | 66
351 | 481 | 0 | 12 | IP:x,x,x,x:
350 | 481 | 0 | 16 | 172,16,1,14
350 | 484 | 0 | 10
349 | 482 | 0 | 12 | Abrir canal. (IP: 172,16,1,14)(Return:1)
350 | 483 | 0 | 16
350 | 482 | 0 | 16
350 | 482 | 0 | 23 | Recibidos de 3510 registros (Soldadura:1767)
352 | 480 | 0 | 16
350 | 484 | 0 | 19
348 | 483 | 0 | 17 | Representar gráficas
348 | 482 | 0 | 14
352 | 480 | 0 | 19
351 | 483 | 0 | 23
349 | 483 | 0 | 21
351 | 483 | 0 | 23
351 | 483 | 0 | 16
352 | 481 | 0 | 14
350 | 483 | 0 | 23
351 | 483 | 0 | 21
350 | 483 | 0 | 21
350 | 483 | 0 | 14
351 | 483 | 0 | 17
350 | 483 | 0 | 19
350 | 483 | 0 | 21
351 | 483 | 0 | 19
350 | 486 | 0 | 16
349 | 483 | 0 | 23
353 | 482 | 0 | 19
349 | 484 | 0 | 21
351 | 484 | 0 | 16
352 | 484 | 0 | 14
353 | 482 | 0 | 16
351 | 482 | 0 | 17
349 | 484 | 0 | 19
352 | 482 | 0 | 19
351 | 484 | 0 | 25
349 | 485 | 0 | 19
351 | 483 | 0 | 14
351 | 483 | 0 | 21
351 | 484 | 0 | 14
351 | 484 | 0 | 17
351 | 484 | 0 | 16
350 | 484 | 0 | 16
351 | 484 | 0 | 17
351 | 484 | 0 | 17
353 | 481 | 0 | 19
351 | 484 | 0 | 12
350 | 485 | 0 | 21
353 | 484 | 0 | 17
352 | 483 | 0 | 14
351 | 485 | 0 | 16
351 | 485 | 0 | 19
351 | 486 | 0 | 16
350 | 484 | 0 | 16
352 | 482 | 0 | 21
349 | 484 | 0 | 21
350 | 486 | 0 | 23
349 | 486 | 0 | 12
351 | 485 | 0 | 16
353 | 482 | 0 | 19
351 | 483 | 2145 | 19
350 | 483 | 2047 | 134
349 | 484 | 2086 | 190
350 | 484 | 2106 | 194
354 | 484 | 2262 | 168
355 | 485 | 2476 | 176
358 | 484 | 2788 | 184
361 | 484 | 3003 | 172
362 | 485 | 3217 | 178
361 | 482 | 3451 | 147
366 | 482 | 2496 | 147
363 | 482 | 2554 | 114
367 | 480 | 4797 | 103
369 | 480 | 7663 | 186
397 | 481 | 7663 | 296
410 | 478 | 12611 | 296
422 | 477 | 11812 | 244
414 | 477 | 10840 | 143
421 | 475 | 9672 | 126
417 | 477 | 9594 | 126
424 | 472 | 9867 | 118
418 | 472 | 9691 | 114
421 | 470 | 9847 | 112
416 | 469 | 9828 | 128
423 | 469 | 9847 | 126
416 | 468 | 9808 | 124
424 | 467 | 9789 | 120
418 | 466 | 9808 | 120
423 | 468 | 9789 | 126
417 | 465 | 9808 | 132
425 | 464 | 9789 | 120
418 | 467 | 9672 | 110
424 | 464 | 9789 | 110
418 | 465 | 9886 | 106
424 | 467 | 9750 | 122
417 | 465 | 9808 | 122
424 | 464 | 9808 | 130
419 | 466 | 9789 | 116
426 | 465 | 9750 | 116
419 | 466 | 9828 | 132
424 | 466 | 9769 | 112
419 | 466 | 9769 | 124
427 | 465 | 9789 | 126
419 | 467 | 9769 | 112
423 | 467 | 9769 | 124
420 | 467 | 9769 | 114
427 | 468 | 9769 | 128
418 | 469 | 9808 | 130
428 | 469 | 9808 | 120
420 | 469 | 9789 | 128
426 | 470 | 9828 | 122
421 | 470 | 9808 | 122
426 | 470 | 9789 | 120
418 | 471 | 9808 | 106
428 | 471 | 9808 | 108
421 | 472 | 9808 | 108
426 | 472 | 9808 | 122
421 | 472 | 9828 | 110
426 | 473 | 9808 | 110
421 | 476 | 9808 | 110
425 | 473 | 9808 | 120
421 | 474 | 9828 | 139
427 | 474 | 9789 | 118
422 | 475 | 9808 | 116
426 | 474 | 9828 | 112
421 | 475 | 9711 | 112
427 | 475 | 9769 | 114
421 | 477 | 9828 | 122
426 | 476 | 9769 | 112
419 | 476 | 9769 | 118
426 | 477 | 9789 | 116
421 | 477 | 9808 | 106
426 | 477 | 9789 | 104
421 | 478 | 9769 | 114
426 | 479 | 9750 | 104
422 | 477 | 9750 | 132
425 | 480 | 9730 | 122
420 | 482 | 9769 | 126
424 | 479 | 9808 | 124
419 | 481 | 9769 | 122
426 | 481 | 9750 | 116
421 | 481 | 9769 | 126
428 | 479 | 9808 | 118
419 | 483 | 9750 | 122
426 | 482 | 9789 | 126
422 | 483 | 9789 | 106
427 | 484 | 9750 | 120
421 | 484 | 9789 | 124
427 | 483 | 9789 | 118
422 | 485 | 9769 | 120
429 | 482 | 9808 | 110
423 | 485 | 9808 | 124
429 | 484 | 9789 | 118
426 | 483 | 9828 | 110
431 | 483 | 9984 | 120
427 | 482 | 9984 | 99
431 | 481 | 9789 | 118
427 | 481 | 9847 | 118
433 | 479 | 9847 | 112
427 | 481 | 9828 | 101
432 | 481 | 9867 | 112
427 | 480 | 9828 | 104
433 | 480 | 9808 | 124
425 | 480 | 9808 | 110
433 | 479 | 9828 | 110
429 | 479 | 9886 | 116
433 | 479 | 9886 | 108
429 | 480 | 9808 | 108
433 | 480 | 9828 | 112
429 | 479 | 9808 | 103
434 | 481 | 9808 | 103
430 | 480 | 9808 | 114
434 | 479 | 9769 | 116
428 | 479 | 9847 | 106
433 | 479 | 9808 | 104
431 | 477 | 9828 | 112
436 | 480 | 9828 | 103
431 | 478 | 9750 | 103
436 | 478 | 9789 | 103
432 | 480 | 9769 | 103
436 | 479 | 9808 | 104
429 | 478 | 9808 | 108
436 | 478 | 9828 | 110
431 | 480 | 9828 | 106
436 | 480 | 9769 | 103
430 | 478 | 9789 | 108
436 | 478 | 9789 | 99
432 | 478 | 9769 | 126
437 | 478 | 9789 | 106
432 | 477 | 9789 | 110
437 | 478 | 9769 | 106
432 | 480 | 9769 | 116
437 | 478 | 9769 | 108
432 | 478 | 9769 | 114
437 | 480 | 9769 | 108
434 | 476 | 9750 | 95
438 | 478 | 9769 | 97
433 | 480 | 9769 | 106
438 | 479 | 9769 | 114
433 | 478 | 9750 | 97
438 | 477 | 9730 | 103
432 | 479 | 9789 | 97
438 | 481 | 9750 | 126
434 | 478 | 9789 | 101
439 | 480 | 9808 | 103
433 | 479 | 9730 | 108
439 | 478 | 9711 | 114
434 | 478 | 9789 | 108
441 | 478 | 9769 | 106
435 | 478 | 9750 | 97
441 | 479 | 9789 | 106
435 | 479 | 9769 | 114
440 | 480 | 9750 | 93
436 | 477 | 9769 | 110
441 | 477 | 9769 | 108
435 | 478 | 9730 | 108
441 | 479 | 9789 | 106
436 | 480 | 9789 | 110
441 | 478 | 9769 | 126

## Desplazamiento
ciclos | seg | x(t) | h(t) | θ(t) |  |  | θ(t) | H(t)
0.5 | 0.01 | -0.03050842 | 9.719821 | 0.4556227 |  |  | 0.3750702 | 7.841402
1 | 0.02 | 0.01949158 | 9.669822 | 0.4528079 | 0.6 | 5.649365 | 0.3751417 | 7.842302
1.5 | 0.03 | -0.03050842 | 9.719821 | 0.4556227 | 0.6 | 0 | 0.3752058 | 7.843109
2 | 0.04 | -0.03050842 | 9.719821 | 0.4556227 |  |  | 0.3752927 | 7.844202
2.5 | 0.05 | -0.08050843 | 9.769821 | 0.4584087 |  |  | 0.375362 | 7.845078
3 | 0.06 | -0.03050842 | 9.719821 | 0.4556227 |  |  | 0.3754207 | 7.845825
3.5 | 0.07 | -0.03050842 | 9.719821 | 0.4556227 |  |  | 0.3755129 | 7.846983
4 | 0.08 | -0.03050842 | 9.719821 | 0.4556227 |  |  | 0.3754949 | 7.846785
4.5 | 0.09 | 0.06949158 | 9.619822 | 0.4499638 |  |  | 0.375441 | 7.846127
5 | 0.1 | -0.03050842 | 9.719821 | 0.4556227 |  |  | 0.3753342 | 7.844794
5.5 | 0.11 | -0.1305084 | 9.819821 | 0.4611664 |  |  | 0.3751218 | 7.842126
6 | 0.12 | -0.1305084 | 9.819821 | 0.4611664 |  |  | 0.3747863 | 7.837904
6.5 | 0.13 | 0.06949158 | 9.619822 | 0.4499638 |  |  | 0.3744717 | 7.833904
7 | 0.14 | 0.01949158 | 9.669822 | 0.4528079 |  |  | 0.3741395 | 7.829682
7.5 | 0.15 | -0.08050843 | 9.769821 | 0.4584087 |  |  | 0.3738248 | 7.825682
8 | 0.16 | 0.01949158 | 9.669822 | 0.4528079 |  |  | 0.3735437 | 7.822127
8.5 | 0.17 | 0.01949158 | 9.669822 | 0.4528079 |  |  | 0.3732584 | 7.818571
9 | 0.18 | 0.06949158 | 9.619822 | 0.4499638 |  |  | 0.372825 | 7.813238
9.5 | 0.19 | -0.03050842 | 9.719821 | 0.4556227 |  |  | 0.3723171 | 7.807015
10 | 0.2 | 0.01949158 | 9.669822 | 0.4528079 |  |  | 0.3717346 | 7.799905
10.5 | 0.21 | -0.03050842 | 9.719821 | 0.4556227 |  |  | 0.3711689 | 7.793016
11 | 0.22 | -0.03050842 | 9.719821 | 0.4556227 |  |  | 0.3707125 | 7.78746
11.5 | 0.23 | 0.01949158 | 9.669822 | 0.4528079 | 0.6 | 12.27478 | 0.3704918 | 7.784793
12 | 0.24 | -0.03050842 | 9.719821 | 0.4556227 | 0.6 | 0 | 0.3704702 | 7.784571
12.5 | 0.25 | -0.03050842 | 9.719821 | 0.4556227 |  |  | 0.3706844 | 7.787238
13 | 0.26 | 0.01949158 | 9.669822 | 0.4528079 |  |  | 0.3711176 | 7.792571
13.5 | 0.27 | -0.03050842 | 9.719821 | 0.4556227 |  |  | 0.371803 | 7.801015
14 | 0.28 | -0.08050843 | 9.769821 | 0.4584087 |  |  | 0.372667 | 7.811682
14.5 | 0.29 | 0.1194916 | 9.569821 | 0.44709 |  |  | 0.3736567 | 7.823905
15 | 0.3 | -0.08050843 | 9.769821 | 0.4584087 |  |  | 0.3746632 | 7.836349
15.5 | 0.31 | 0.01949158 | 9.669822 | 0.4528079 |  |  | 0.3755583 | 7.84746
16 | 0.32 | 0.06949158 | 9.619822 | 0.4499638 |  |  | 0.3762361 | 7.855905
16.5 | 0.33 | 0.1194916 | 9.569821 | 0.44709 |  |  | 0.3766634 | 7.861238
17 | 0.34 | 0.01949158 | 9.669822 | 0.4528079 |  |  | 0.376893 | 7.864127
17.5 | 0.35 | -0.08050843 | 9.769821 | 0.4584087 |  |  | 0.3769621 | 7.865016
18 | 0.36 | 0.06949158 | 9.619822 | 0.4499638 |  |  | 0.3769085 | 7.864348
18.5 | 0.37 | 0.01949158 | 9.669822 | 0.4528079 |  |  | 0.3767322 | 7.862127
19 | 0.38 | -0.08050843 | 9.769821 | 0.4584087 |  |  | 0.3765035 | 7.859238
19.5 | 0.39 | 0.01949158 | 9.669822 | 0.4528079 |  |  | 0.3761875 | 7.855238
20 | 0.4 | 0.01949158 | 9.669822 | 0.4528079 |  |  | 0.3758546 | 7.851016
20.5 | 0.41 | 0.01949158 | 9.669822 | 0.4528079 |  |  | 0.3755747 | 7.84746
21 | 0.42 | 0.01949158 | 9.669822 | 0.4528079 |  |  | 0.3754183 | 7.84546
21.5 | 0.43 | 0.01949158 | 9.669822 | 0.4528079 |  |  | 0.3753499 | 7.844571
22 | 0.44 | -0.03050842 | 9.719821 | 0.4556227 | 0.6 | 0.5764579 | 0.3754045 | 7.845238
22.5 | 0.45 | 0.01949158 | 9.669822 | 0.4528079 | 0.6 | 0 | 0.3754217 | 7.84546
23 | 0.46 | 0.01949158 | 9.669822 | 0.4528079 |  |  | 0.3753664 | 7.844793
23.5 | 0.47 | 0.1194916 | 9.569821 | 0.44709 |  |  | 0.3751857 | 7.84257
24 | 0.48 | 0.01949158 | 9.669822 | 0.4528079 |  |  | 0.3748973 | 7.839015
24.5 | 0.49 | -0.03050842 | 9.719821 | 0.4556227 |  |  | 0.3744486 | 7.833459
25 | 0.5 | 0.1194916 | 9.569821 | 0.44709 |  |  | 0.3740013 | 7.827905
25.5 | 0.51 | 0.06949158 | 9.619822 | 0.4499638 |  |  | 0.3735552 | 7.822349
26 | 0.52 | 0.01949158 | 9.669822 | 0.4528079 |  |  | 0.3731464 | 7.817238
26.5 | 0.53 | 0.01949158 | 9.669822 | 0.4528079 |  |  | 0.3727195 | 7.811904
27 | 0.54 | 0.01949158 | 9.669822 | 0.4528079 |  |  | 0.372434 | 7.808349
27.5 | 0.55 | -0.03050842 | 9.719821 | 0.4556227 |  |  | 0.3721627 | 7.805016
28 | 0.56 | 0.06949158 | 9.619822 | 0.4499638 |  |  | 0.3719411 | 7.802349
28.5 | 0.57 | -0.08050843 | 9.769821 | 0.4584087 |  |  | 0.3716404 | 7.798794
29 | 0.58 | -0.03050842 | 9.719821 | 0.4556227 |  |  | 0.3713712 | 7.795682
29.5 | 0.59 | -0.08050843 | 9.769821 | 0.4584087 |  |  | 0.3707694 | 7.788571
30 | 0.6 | 0.01949158 | 9.669822 | 0.4528079 |  |  | 0.3699269 | 7.778571
30.5 | 0.61 | 0.1194916 | 9.569821 | 0.44709 |  |  | 0.3685414 | 7.762127
31 | 0.62 | 0.01949158 | 9.669822 | 0.4528079 |  |  | 0.3667579 | 7.741015
31.5 | 0.63 | -0.03050842 | 9.719821 | 0.4556227 |  |  | 0.3641653 | 7.710571
32 | 0.64 | -0.08050843 | 9.769821 | 0.4584087 |  |  | 0.3609946 | 7.673682
32.5 | 0.65 | -0.03050842 | 9.719821 | 0.4556227 |  |  | 0.3568092 | 7.625682
33 | 0.66 | 0.1694916 | 9.519821 | 0.444186 |  |  | 0.351833 | 7.56946
33.5 | 0.67 | 0.2194916 | 9.469821 | 0.4412513 |  |  | 0.3455728 | 7.499905
34 | 0.68 | 0.3694916 | 9.319821 | 0.4322584 |  |  | 0.3384776 | 7.422349
34.5 | 0.69 | 0.5194916 | 9.169822 | 0.4229713 |  |  | 0.3301619 | 7.333015
35 | 0.7 | 0.5694916 | 9.119822 | 0.4198077 |  |  | 0.3211932 | 7.238348
35.5 | 0.71 | 0.5194916 | 9.169822 | 0.4229713 |  |  | 0.3112944 | 7.135904
36 | 0.72 | 0.7694916 | 8.919822 | 0.4067987 |  |  | 0.3011935 | 7.03346
36.5 | 0.73 | 0.6194916 | 9.069821 | 0.4166092 |  |  | 0.290509 | 6.927461
37 | 0.74 | 0.8194916 | 8.869822 | 0.4034547 |  |  | 0.2800082 | 6.825682
37.5 | 0.75 | 0.9194916 | 8.769821 | 0.3966525 |  |  | 0.2694481 | 6.725683
38 | 0.76 | 2.319492 | 7.369822 | 0.2820382 |  |  | 0.2595809 | 6.634349
38.5 | 0.77 | 2.969491 | 6.719821 | 0.2125907 |  |  | 0.2499438 | 6.547237
39 | 0.78 | 3.569492 | 6.119822 | 0.1353914 |  |  | 0.2412587 | 6.470571
39.5 | 0.79 | 3.169492 | 6.519821 | 0.1884363 |  |  | 0.2329286 | 6.398793
40 | 0.8 | 3.519492 | 6.169821 | 0.1423981 |  |  | 0.2254058 | 6.335459
40.5 | 0.81 | 3.319492 | 6.369822 | 0.1693252 |  |  | 0.21807 | 6.275015
41 | 0.82 | 3.669492 | 6.019821 | 0.1210287 |  |  | 0.2115753 | 6.222571
41.5 | 0.83 | 3.369492 | 6.319821 | 0.1627532 |  |  | 0.2052385 | 6.172349
42 | 0.84 | 3.519492 | 6.169821 | 0.1423981 |  |  | 0.1996535 | 6.128793
42.5 | 0.85 | 3.269492 | 6.419821 | 0.1757948 |  |  | 0.1942145 | 6.087015
43 | 0.86 | 3.619492 | 6.069821 | 0.1282692 |  |  | 0.1894583 | 6.051016
43.5 | 0.87 | 3.269492 | 6.419821 | 0.1757948 |  |  | 0.1846137 | 6.014793
44 | 0.88 | 3.669492 | 6.019821 | 0.1210287 |  |  | 0.1803505 | 5.983237
44.5 | 0.89 | 3.369492 | 6.319821 | 0.1627532 |  |  | 0.176075 | 5.951904
45 | 0.9 | 3.619492 | 6.069821 | 0.1282692 |  |  | 0.1723395 | 5.924793
45.5 | 0.91 | 3.319492 | 6.369822 | 0.1693252 |  |  | 0.168439 | 5.896793
46 | 0.92 | 3.719491 | 5.969821 | 0.1136669 |  |  | 0.1650594 | 5.872793
46.5 | 0.93 | 3.369492 | 6.319821 | 0.1627532 |  |  | 0.1614582 | 5.84746
47 | 0.94 | 3.669492 | 6.019821 | 0.1210287 |  |  | 0.1581105 | 5.824126
47.5 | 0.95 | 3.369492 | 6.319821 | 0.1627532 |  |  | 0.1544455 | 5.798793
48 | 0.96 | 3.669492 | 6.019821 | 0.1210287 |  |  | 0.1511758 | 5.776349
48.5 | 0.97 | 3.319492 | 6.369822 | 0.1693252 |  |  | 0.1475903 | 5.751904
49 | 0.98 | 3.669492 | 6.019821 | 0.1210287 |  |  | 0.1443035 | 5.729682
49.5 | 0.99 | 3.419492 | 6.269821 | 0.1560764 |  |  | 0.1407504 | 5.705905
50 | 1 | 3.769492 | 5.919821 | 0.1061808 |  |  | 0.1374979 | 5.684349
50.5 | 1.01 | 3.419492 | 6.269821 | 0.1560764 |  |  | 0.133877 | 5.660571
51 | 1.02 | 3.669492 | 6.019821 | 0.1210287 |  |  | 0.1303859 | 5.637904
51.5 | 1.03 | 3.419492 | 6.269821 | 0.1560764 |  |  | 0.1263698 | 5.612127
52 | 1.04 | 3.819492 | 5.869822 | 0.09856712 |  |  | 0.1224539 | 5.587237
52.5 | 1.05 | 3.419492 | 6.269821 | 0.1560764 |  |  | 0.1179314 | 5.558793
53 | 1.06 | 3.619492 | 6.069821 | 0.1282692 |  |  | 0.1134276 | 5.530793
53.5 | 1.07 | 3.469491 | 6.219821 | 0.1492923 |  |  | 0.1085174 | 5.500571
54 | 1.08 | 3.819492 | 5.869822 | 0.09856712 |  |  | 0.1039653 | 5.472794
54.5 | 1.09 | 3.369492 | 6.319821 | 0.1627532 |  |  | 0.09911616 | 5.44346
55 | 1.1 | 3.869492 | 5.819821 | 0.09082258 |  |  | 0.09474574 | 5.417237
55.5 | 1.11 | 3.469491 | 6.219821 | 0.1492923 |  |  | 0.09030683 | 5.390793
56 | 1.12 | 3.769492 | 5.919821 | 0.1061808 |  |  | 0.08651028 | 5.368349
56.5 | 1.13 | 3.519492 | 6.169821 | 0.1423981 |  |  | 0.08265173 | 5.345682
57 | 1.14 | 3.769492 | 5.919821 | 0.1061808 |  |  | 0.07945649 | 5.327015
57.5 | 1.15 | 3.369492 | 6.319821 | 0.1627532 |  |  | 0.07619852 | 5.308126
58 | 1.16 | 3.869492 | 5.819821 | 0.09082258 |  |  | 0.07342684 | 5.292127
58.5 | 1.17 | 3.519492 | 6.169821 | 0.1423981 |  |  | 0.07025222 | 5.273904
59 | 1.18 | 3.769492 | 5.919821 | 0.1061808 |  |  | 0.06736511 | 5.25746
59.5 | 1.19 | 3.519492 | 6.169821 | 0.1423981 |  |  | 0.06397282 | 5.238348
60 | 1.2 | 3.769492 | 5.919821 | 0.1061808 |  |  | 0.06094619 | 5.22146
60.5 | 1.21 | 3.519492 | 6.169821 | 0.1423981 |  |  | 0.0576039 | 5.203015
61 | 1.22 | 3.719491 | 5.969821 | 0.1136669 |  |  | 0.05474932 | 5.18746
61.5 | 1.23 | 3.519492 | 6.169821 | 0.1423981 |  |  | 0.05152985 | 5.170127
62 | 1.24 | 3.819492 | 5.869822 | 0.09856712 |  |  | 0.04889075 | 5.156126
62.5 | 1.25 | 3.569492 | 6.119822 | 0.1353914 |  |  | 0.04586454 | 5.140127
63 | 1.26 | 3.769492 | 5.919821 | 0.1061808 |  |  | 0.04331469 | 5.126793
63.5 | 1.27 | 3.519492 | 6.169821 | 0.1423981 |  |  | 0.04062997 | 5.112793
64 | 1.28 | 3.819492 | 5.869822 | 0.09856712 |  |  | 0.03883446 | 5.10346
64.5 | 1.29 | 3.519492 | 6.169821 | 0.1423981 |  |  | 0.03675676 | 5.092571
65 | 1.3 | 3.769492 | 5.919821 | 0.1061808 |  |  | 0.03531114 | 5.085015
65.5 | 1.31 | 3.419492 | 6.269821 | 0.1560764 |  |  | 0.03339178 | 5.075016
66 | 1.32 | 3.769492 | 5.919821 | 0.1061808 |  |  | 0.0317597 | 5.066571
66.5 | 1.33 | 3.519492 | 6.169821 | 0.1423981 |  |  | 0.02929821 | 5.053904
67 | 1.34 | 3.769492 | 5.919821 | 0.1061808 |  |  | 0.02715813 | 5.043015
67.5 | 1.35 | 3.519492 | 6.169821 | 0.1423981 |  |  | 0.02436356 | 5.028793
68 | 1.36 | 3.769492 | 5.919821 | 0.1061808 |  |  | 0.02205201 | 5.017016
68.5 | 1.37 | 3.569492 | 6.119822 | 0.1353914 |  |  | 0.0191424 | 5.002126
69 | 1.38 | 3.719491 | 5.969821 | 0.1136669 |  |  | 0.01676469 | 4.989904
69.5 | 1.39 | 3.469491 | 6.219821 | 0.1492923 |  |  | 0.01395953 | 4.97546
70 | 1.4 | 3.669492 | 6.019821 | 0.1210287 |  |  | 0.0118607 | 4.964571
70.5 | 1.41 | 3.419492 | 6.269821 | 0.1560764 |  |  | 0.009501089 | 4.952348
71 | 1.42 | 3.769492 | 5.919821 | 0.1061808 |  |  | 0.00793357 | 4.944127
71.5 | 1.43 | 3.519492 | 6.169821 | 0.1423981 |  |  | 0.00622406 | 4.935237
72 | 1.44 | 3.869492 | 5.819821 | 0.09082258 |  |  | 0.005396735 | 4.930793
72.5 | 1.45 | 3.419492 | 6.269821 | 0.1560764 |  |  | 0.004197815 | 4.924571
73 | 1.46 | 3.769492 | 5.919821 | 0.1061808 |  |  | 0.0035993 | 4.92146
73.5 | 1.47 | 3.569492 | 6.119822 | 0.1353914 |  |  | 0.002758215 | 4.917238
74 | 1.48 | 3.819492 | 5.869822 | 0.09856712 |  |  | 0.002359803 | 4.915238
74.5 | 1.49 | 3.519492 | 6.169821 | 0.1423981 |  |  | 0.001370327 | 4.910349
75 | 1.5 | 3.819492 | 5.869822 | 0.09856712 |  |  | 0.000966048 | 4.908349
75.5 | 1.51 | 3.569492 | 6.119822 | 0.1353914 |  |  | 0.0002782706 | 4.9
76 | 1.52 | 3.919492 | 5.769821 | 0.08294383 |  |  | 0 | 4.9
76.5 | 1.53 | 3.619492 | 6.069821 | 0.1282692 |  |  | 0 | 4.9
77 | 1.54 | 3.919492 | 5.769821 | 0.08294383 |  |  | 0 | 4.9
77.5 | 1.55 | 3.769492 | 5.919821 | 0.1061808 |  |  | 0 | 4.9
78 | 1.56 | 4.019492 | 5.669821 | 0.0667695 |  |  | 0 | 4.9
78.5 | 1.57 | 3.819492 | 5.869822 | 0.09856712 |  |  | 0 | 4.9
79 | 1.58 | 4.019492 | 5.669821 | 0.0667695 |  |  | 0 | 4.9
79.5 | 1.59 | 3.819492 | 5.869822 | 0.09856712 |  |  | 0 | 4.9
80 | 1.6 | 4.119492 | 5.569821 | 0.05001439 |  |  | 0 | 4.9
80.5 | 1.61 | 3.819492 | 5.869822 | 0.09856712
81 | 1.62 | 4.069491 | 5.619822 | 0.05846652
81.5 | 1.63 | 3.819492 | 5.869822 | 0.09856712
82 | 1.64 | 4.119492 | 5.569821 | 0.05001439
82.5 | 1.65 | 3.719491 | 5.969821 | 0.1136669
83 | 1.66 | 4.119492 | 5.569821 | 0.05001439
83.5 | 1.67 | 3.919492 | 5.769821 | 0.08294383
84 | 1.68 | 4.119492 | 5.569821 | 0.05001439
84.5 | 1.69 | 3.919492 | 5.769821 | 0.08294383
85 | 1.7 | 4.119492 | 5.569821 | 0.05001439
85.5 | 1.71 | 3.919492 | 5.769821 | 0.08294383
86 | 1.72 | 4.169492 | 5.519821 | 0.04140914
86.5 | 1.73 | 3.969491 | 5.719821 | 0.0749274
87 | 1.74 | 4.169492 | 5.519821 | 0.04140914
87.5 | 1.75 | 3.869492 | 5.819821 | 0.09082258
88 | 1.76 | 4.119492 | 5.569821 | 0.05001439
88.5 | 1.77 | 4.019492 | 5.669821 | 0.0667695
89 | 1.78 | 4.269492 | 5.419821 | 0.0237224
89.5 | 1.79 | 4.019492 | 5.669821 | 0.0667695
90 | 1.8 | 4.269492 | 5.419821 | 0.0237224
90.5 | 1.81 | 4.069491 | 5.619822 | 0.05846652
91 | 1.82 | 4.269492 | 5.419821 | 0.0237224
91.5 | 1.83 | 3.919492 | 5.769821 | 0.08294383
92 | 1.84 | 4.269492 | 5.419821 | 0.0237224
92.5 | 1.85 | 4.019492 | 5.669821 | 0.0667695
93 | 1.86 | 4.269492 | 5.419821 | 0.0237224
93.5 | 1.87 | 3.969491 | 5.719821 | 0.0749274
94 | 1.88 | 4.269492 | 5.419821 | 0.0237224
94.5 | 1.89 | 4.069491 | 5.619822 | 0.05846652
95 | 1.9 | 4.319491 | 5.369822 | 0.01463204
95.5 | 1.91 | 4.069491 | 5.619822 | 0.05846652
96 | 1.92 | 4.319491 | 5.369822 | 0.01463204
96.5 | 1.93 | 4.069491 | 5.619822 | 0.05846652
97 | 1.94 | 4.319491 | 5.369822 | 0.01463204
97.5 | 1.95 | 4.069491 | 5.619822 | 0.05846652
98 | 1.96 | 4.319491 | 5.369822 | 0.01463204
98.5 | 1.97 | 4.169492 | 5.519821 | 0.04140914
99 | 1.98 | 4.369492 | 5.319821 | 0.005370713
99.5 | 1.99 | 4.119492 | 5.569821 | 0.05001439
100 | 2 | 4.369492 | 5.319821 | 0.005370713
100.5 | 2.01 | 4.119492 | 5.569821 | 0.05001439
101 | 2.02 | 4.369492 | 5.319821 | 0.005370713
101.5 | 2.03 | 4.069491 | 5.619822 | 0.05846652
102 | 2.04 | 4.369492 | 5.319821 | 0.005370713
102.5 | 2.05 | 4.169492 | 5.519821 | 0.04140914
103 | 2.06 | 4.419492 | 5.269821 | -0.004066353
103.5 | 2.07 | 4.119492 | 5.569821 | 0.05001439
104 | 2.08 | 4.419492 | 5.269821 | -0.004066353
104.5 | 2.09 | 4.169492 | 5.519821 | 0.04140914
105 | 2.1 | 4.519492 | 5.169821 | -0.02348802
105.5 | 2.11 | 4.219491 | 5.469821 | 0.03264665
106 | 2.12 | 4.519492 | 5.169821 | -0.02348802
106.5 | 2.13 | 4.219491 | 5.469821 | 0.03264665
107 | 2.14 | 4.469491 | 5.219821 | -0.01368412
107.5 | 2.15 | 4.269492 | 5.419821 | 0.0237224
108 | 2.16 | 4.519492 | 5.169821 | -0.02348802
108.5 | 2.17 | 4.219491 | 5.469821 | 0.03264665
109 | 2.18 | 4.519492 | 5.169821 | -0.02348802
109.5 | 2.19 | 4.269492 | 5.419821 | 0.0237224
110 | 2.2 | 4.519492 | 5.169821 | -0.02348802
110.5 | 2.21
111 | 2.22
111.5 | 2.23
112 | 2.24
112.5 | 2.25
113 | 2.26
113.5 | 2.27
114 | 2.28
114.5 | 2.29
115 | 2.3
115.5 | 2.31
116 | 2.32
116.5 | 2.33
117 | 2.34
117.5 | 2.35
118 | 2.36
118.5 | 2.37
119 | 2.38
119.5 | 2.39
120 | 2.4
120.5 | 2.41
121 | 2.42
121.5 | 2.43
122 | 2.44
122.5 | 2.45
123 | 2.46
123.5 | 2.47
124 | 2.48
124.5 | 2.49
125 | 2.5

## Fuerza
ciclos | seg | Fuerza | Presión
0.5 | 0.01 | 9.43722 | 84.85166 | 0.6 | 11.91915
1 | 0.02 | 9.43722 | 84.85166 | 0.6 | 0
1.5 | 0.03 | 9.43722 | 84.85166
2 | 0.04 | 9.49608 | 85.38088
2.5 | 0.05 | 9.45684 | 85.02806
3 | 0.06 | 9.47646 | 85.20448
3.5 | 0.07 | 9.45684 | 85.02806
4 | 0.08 | 9.45684 | 85.02806
4.5 | 0.09 | 9.4176 | 84.67525
5 | 0.1 | 9.49608 | 85.38088
5.5 | 0.11 | 9.47646 | 85.20448
6 | 0.12 | 9.45684 | 85.02806
6.5 | 0.13 | 9.4176 | 84.67525
7 | 0.14 | 9.47646 | 85.20448
7.5 | 0.15 | 9.47646 | 85.20448
8 | 0.16 | 9.47646 | 85.20448
8.5 | 0.17 | 9.47646 | 85.20448 | 0.6 | 107.1671
9 | 0.18 | 9.43722 | 84.85166 | 0.6 | 0
9.5 | 0.19 | 9.47646 | 85.20448
10 | 0.2 | 9.47646 | 85.20448
10.5 | 0.21 | 9.47646 | 85.20448
11 | 0.22 | 9.47646 | 85.20448
11.5 | 0.23 | 9.47646 | 85.20448
12 | 0.24 | 9.47646 | 85.20448
12.5 | 0.25 | 9.47646 | 85.20448
13 | 0.26 | 9.47646 | 85.20448
13.5 | 0.27 | 9.53532 | 85.7337
14 | 0.28 | 9.47646 | 85.20448
14.5 | 0.29 | 9.45684 | 85.02806
15 | 0.3 | 9.49608 | 85.38088
15.5 | 0.31 | 9.49608 | 85.38088
16 | 0.32 | 9.49608 | 85.38088
16.5 | 0.33 | 9.45684 | 85.02806
17 | 0.34 | 9.45684 | 85.02806
17.5 | 0.35 | 9.49608 | 85.38088
18 | 0.36 | 9.45684 | 85.02806
18.5 | 0.37 | 9.49608 | 85.38088
19 | 0.38 | 9.5157 | 85.55729
19.5 | 0.39 | 9.47646 | 85.20448
20 | 0.4 | 9.47646 | 85.20448
20.5 | 0.41 | 9.49608 | 85.38088
21 | 0.42 | 9.49608 | 85.38088
21.5 | 0.43 | 9.49608 | 85.38088
22 | 0.44 | 9.49608 | 85.38088
22.5 | 0.45 | 9.49608 | 85.38088
23 | 0.46 | 9.49608 | 85.38088
23.5 | 0.47 | 9.43722 | 84.85166
24 | 0.48 | 9.49608 | 85.38088
24.5 | 0.49 | 9.5157 | 85.55729
25 | 0.5 | 9.49608 | 85.38088
25.5 | 0.51 | 9.47646 | 85.20448
26 | 0.52 | 9.5157 | 85.55729
26.5 | 0.53 | 9.5157 | 85.55729
27 | 0.54 | 9.53532 | 85.7337
27.5 | 0.55 | 9.49608 | 85.38088
28 | 0.56 | 9.45684 | 85.02806
28.5 | 0.57 | 9.49608 | 85.38088
29 | 0.58 | 9.53532 | 85.7337
29.5 | 0.59 | 9.53532 | 85.7337
30 | 0.6 | 9.5157 | 85.55729
30.5 | 0.61 | 9.45684 | 85.02806
31 | 0.62 | 9.47646 | 85.20448
31.5 | 0.63 | 9.47646 | 85.20448
32 | 0.64 | 9.49608 | 85.38088
32.5 | 0.65 | 9.49608 | 85.38088
33 | 0.66 | 9.49608 | 85.38088
33.5 | 0.67 | 9.5157 | 85.55729
34 | 0.68 | 9.49608 | 85.38088
34.5 | 0.69 | 9.49608 | 85.38088
35 | 0.7 | 9.5157 | 85.55729
35.5 | 0.71 | 9.45684 | 85.02806
36 | 0.72 | 9.45684 | 85.02806
36.5 | 0.73 | 9.45684 | 85.02806
37 | 0.74 | 9.4176 | 84.67525
37.5 | 0.75 | 9.4176 | 84.67525
38 | 0.76 | 9.43722 | 84.85166
38.5 | 0.77 | 9.37836 | 84.32244
39 | 0.78 | 9.35874 | 84.14603
39.5 | 0.79 | 9.35874 | 84.14603
40 | 0.8 | 9.3195 | 83.79322
40.5 | 0.81 | 9.35874 | 84.14603
41 | 0.82 | 9.26064 | 83.264
41.5 | 0.83 | 9.26064 | 83.264
42 | 0.84 | 9.2214 | 82.91119
42.5 | 0.85 | 9.20178 | 82.73478
43 | 0.86 | 9.20178 | 82.73478
43.5 | 0.87 | 9.18216 | 82.55838
44 | 0.88 | 9.16254 | 82.38197
44.5 | 0.89 | 9.14292 | 82.20556
45 | 0.9 | 9.18216 | 82.55838
45.5 | 0.91 | 9.1233 | 82.02915
46 | 0.92 | 9.10368 | 81.85275
46.5 | 0.93 | 9.16254 | 82.38197
47 | 0.94 | 9.10368 | 81.85275
47.5 | 0.95 | 9.1233 | 82.02915
48 | 0.96 | 9.16254 | 82.38197
48.5 | 0.97 | 9.1233 | 82.02915
49 | 0.98 | 9.10368 | 81.85275
49.5 | 0.99 | 9.14292 | 82.20556
50 | 1 | 9.1233 | 82.02915
50.5 | 1.01 | 9.14292 | 82.20556
51 | 1.02 | 9.14292 | 82.20556
51.5 | 1.03 | 9.14292 | 82.20556
52 | 1.04 | 9.1233 | 82.02915
52.5 | 1.05 | 9.16254 | 82.38197
53 | 1.06 | 9.16254 | 82.38197
53.5 | 1.07 | 9.16254 | 82.38197
54 | 1.08 | 9.18216 | 82.55838
54.5 | 1.09 | 9.20178 | 82.73478
55 | 1.1 | 9.20178 | 82.73478
55.5 | 1.11 | 9.20178 | 82.73478
56 | 1.12 | 9.2214 | 82.91119
56.5 | 1.13 | 9.2214 | 82.91119
57 | 1.14 | 9.2214 | 82.91119
57.5 | 1.15 | 9.24102 | 83.08759
58 | 1.16 | 9.24102 | 83.08759
58.5 | 1.17 | 9.26064 | 83.264
59 | 1.18 | 9.26064 | 83.264
59.5 | 1.19 | 9.26064 | 83.264
60 | 1.2 | 9.28026 | 83.44041
60.5 | 1.21 | 9.33912 | 83.96963
61 | 1.22 | 9.28026 | 83.44041
61.5 | 1.23 | 9.29988 | 83.61681
62 | 1.24 | 9.29988 | 83.61681
62.5 | 1.25 | 9.3195 | 83.79322
63 | 1.26 | 9.29988 | 83.61681
63.5 | 1.27 | 9.3195 | 83.79322
64 | 1.28 | 9.3195 | 83.79322
64.5 | 1.29 | 9.35874 | 84.14603
65 | 1.3 | 9.33912 | 83.96963
65.5 | 1.31 | 9.33912 | 83.96963
66 | 1.32 | 9.35874 | 84.14603
66.5 | 1.33 | 9.35874 | 84.14603
67 | 1.34 | 9.35874 | 84.14603
67.5 | 1.35 | 9.37836 | 84.32244
68 | 1.36 | 9.39798 | 84.49885
68.5 | 1.37 | 9.35874 | 84.14603
69 | 1.38 | 9.4176 | 84.67525
69.5 | 1.39 | 9.45684 | 85.02806
70 | 1.4 | 9.39798 | 84.49885
70.5 | 1.41 | 9.43722 | 84.85166
71 | 1.42 | 9.43722 | 84.85166
71.5 | 1.43 | 9.43722 | 84.85166
72 | 1.44 | 9.39798 | 84.49885
72.5 | 1.45 | 9.47646 | 85.20448
73 | 1.46 | 9.45684 | 85.02806
73.5 | 1.47 | 9.47646 | 85.20448
74 | 1.48 | 9.49608 | 85.38088
74.5 | 1.49 | 9.49608 | 85.38088
75 | 1.5 | 9.47646 | 85.20448
75.5 | 1.51 | 9.5157 | 85.55729
76 | 1.52 | 9.45684 | 85.02806
76.5 | 1.53 | 9.5157 | 85.55729
77 | 1.54 | 9.49608 | 85.38088
77.5 | 1.55 | 9.47646 | 85.20448
78 | 1.56 | 9.47646 | 85.20448
78.5 | 1.57 | 9.45684 | 85.02806
79 | 1.58 | 9.43722 | 84.85166
79.5 | 1.59 | 9.43722 | 84.85166
80 | 1.6 | 9.39798 | 84.49885
80.5 | 1.61 | 9.43722 | 84.85166
81 | 1.62 | 9.43722 | 84.85166
81.5 | 1.63 | 9.4176 | 84.67525
82 | 1.64 | 9.4176 | 84.67525
82.5 | 1.65 | 9.4176 | 84.67525
83 | 1.66 | 9.39798 | 84.49885
83.5 | 1.67 | 9.39798 | 84.49885
84 | 1.68 | 9.39798 | 84.49885
84.5 | 1.69 | 9.4176 | 84.67525
85 | 1.7 | 9.4176 | 84.67525
85.5 | 1.71 | 9.39798 | 84.49885
86 | 1.72 | 9.43722 | 84.85166
86.5 | 1.73 | 9.4176 | 84.67525
87 | 1.74 | 9.39798 | 84.49885
87.5 | 1.75 | 9.39798 | 84.49885
88 | 1.76 | 9.39798 | 84.49885
88.5 | 1.77 | 9.35874 | 84.14603
89 | 1.78 | 9.4176 | 84.67525
89.5 | 1.79 | 9.37836 | 84.32244
90 | 1.8 | 9.37836 | 84.32244
90.5 | 1.81 | 9.4176 | 84.67525
91 | 1.82 | 9.39798 | 84.49885
91.5 | 1.83 | 9.37836 | 84.32244
92 | 1.84 | 9.37836 | 84.32244
92.5 | 1.85 | 9.4176 | 84.67525
93 | 1.86 | 9.4176 | 84.67525
93.5 | 1.87 | 9.37836 | 84.32244
94 | 1.88 | 9.37836 | 84.32244
94.5 | 1.89 | 9.37836 | 84.32244
95 | 1.9 | 9.37836 | 84.32244
95.5 | 1.91 | 9.35874 | 84.14603
96 | 1.92 | 9.37836 | 84.32244
96.5 | 1.93 | 9.4176 | 84.67525
97 | 1.94 | 9.37836 | 84.32244
97.5 | 1.95 | 9.37836 | 84.32244
98 | 1.96 | 9.4176 | 84.67525
98.5 | 1.97 | 9.33912 | 83.96963
99 | 1.98 | 9.37836 | 84.32244
99.5 | 1.99 | 9.4176 | 84.67525
100 | 2 | 9.39798 | 84.49885
100.5 | 2.01 | 9.37836 | 84.32244
101 | 2.02 | 9.35874 | 84.14603
101.5 | 2.03 | 9.39798 | 84.49885
102 | 2.04 | 9.43722 | 84.85166
102.5 | 2.05 | 9.37836 | 84.32244
103 | 2.06 | 9.4176 | 84.67525
103.5 | 2.07 | 9.39798 | 84.49885
104 | 2.08 | 9.37836 | 84.32244
104.5 | 2.09 | 9.37836 | 84.32244
105 | 2.1 | 9.37836 | 84.32244
105.5 | 2.11 | 9.37836 | 84.32244
106 | 2.12 | 9.39798 | 84.49885
106.5 | 2.13 | 9.39798 | 84.49885
107 | 2.14 | 9.4176 | 84.67525
107.5 | 2.15 | 9.35874 | 84.14603
108 | 2.16 | 9.35874 | 84.14603
108.5 | 2.17 | 9.37836 | 84.32244
109 | 2.18 | 9.39798 | 84.49885
109.5 | 2.19 | 9.4176 | 84.67525
110 | 2.2 | 9.37836 | 84.32244
110.5 | 2.21
111 | 2.22
111.5 | 2.23
112 | 2.24
112.5 | 2.25
113 | 2.26
113.5 | 2.27
114 | 2.28
114.5 | 2.29
115 | 2.3
115.5 | 2.31
116 | 2.32
116.5 | 2.33
117 | 2.34
117.5 | 2.35
118 | 2.36
118.5 | 2.37
119 | 2.38
119.5 | 2.39
120 | 2.4
120.5 | 2.41
121 | 2.42
121.5 | 2.43
122 | 2.44
122.5 | 2.45
123 | 2.46
123.5 | 2.47
124 | 2.48
124.5 | 2.49
125 | 2.5

## Resistencia
ciclos | seg | Intensidad | Tensión | Resistencia | Potencia | Energía
0.5 | 0.01 | 0 | 0.4823729 |  |  |  | 0.6 | 15.76375
1 | 0.02 | 0 | -0.05762713 |  |  |  | 0.6 | 0 | La línea vertical roja señala el fin del precalentamiento
1.5 | 0.03 | 0 | -0.01762713 |  |  |  | 0.7 | 15.76375
2 | 0.04 | 0 | -0.07762712 |  |  |  | 0.7 | 0
2.5 | 0.05 | 0 | -0.05762713
3 | 0.06 | 0 | -0.01762713
3.5 | 0.07 | 0 | -0.01762713
4 | 0.08 | 0 | 0.05237288
4.5 | 0.09 | 0 | -0.01762713
5 | 0.1 | 0 | 0.01237288
5.5 | 0.11 | 0 | -0.007627125
6 | 0.12 | 0 | -0.03762712
6.5 | 0.13 | 0 | 0.01237288
7 | 0.14 | 0 | 0.05237288
7.5 | 0.15 | 0 | 0.03237288
8 | 0.16 | 0 | 0.05237288
8.5 | 0.17 | 0 | -0.01762713
9 | 0.18 | 0 | -0.03762712 |  |  |  | 0.6 | 3.477733
9.5 | 0.19 | 0 | 0.05237288 |  |  |  | 0.6 | 0
10 | 0.2 | 0 | 0.03237288
10.5 | 0.21 | 0 | 0.03237288
11 | 0.22 | 0 | -0.03762712
11.5 | 0.23 | 0 | -0.007627125
12 | 0.24 | 0 | 0.01237288
12.5 | 0.25 | 0 | 0.03237288
13 | 0.26 | 0 | 0.01237288
13.5 | 0.27 | 0 | -0.01762713
14 | 0.28 | 0 | 0.05237288
14.5 | 0.29 | 0 | 0.01237288
15 | 0.3 | 0 | 0.03237288
15.5 | 0.31 | 0 | -0.01762713
16 | 0.32 | 0 | -0.03762712
16.5 | 0.33 | 0 | -0.01762713 |  |  |  | 0.6 | 1.046012
17 | 0.34 | 0 | -0.007627125 |  |  |  | 0.6 | 0
17.5 | 0.35 | 0 | 0.01237288
18 | 0.36 | 0 | 0.01237288
18.5 | 0.37 | 0 | 0.07237288
19 | 0.38 | 0 | 0.01237288
19.5 | 0.39 | 0 | -0.03762712
20 | 0.4 | 0 | 0.03237288
20.5 | 0.41 | 0 | -0.03762712
21 | 0.42 | 0 | -0.007627125
21.5 | 0.43 | 0 | -0.01762713
22 | 0.44 | 0 | -0.01762713
22.5 | 0.45 | 0 | -0.007627125
23 | 0.46 | 0 | -0.007627125
23.5 | 0.47 | 0 | 0.01237288
24 | 0.48 | 0 | -0.05762713
24.5 | 0.49 | 0 | 0.03237288 |  |  |  | 0.6 | 43.85579
25 | 0.5 | 0 | -0.007627125 |  |  |  | 0.6 | 0
25.5 | 0.51 | 0 | -0.03762712
26 | 0.52 | 0 | -0.01762713
26.5 | 0.53 | 0 | 0.01237288
27 | 0.54 | 0 | -0.01762713
27.5 | 0.55 | 0 | -0.01762713
28 | 0.56 | 0 | 0.03237288
28.5 | 0.57 | 0 | 0.03237288
29 | 0.58 | 0 | 0.05237288
29.5 | 0.59 | 0 | -0.05762713
30 | 0.6 | 0 | -0.01762713
30.5 | 0.61 | 0 | 0.01237288
31 | 0.62 | 2.145 | 0.01232059 | 0.005743864 | 0.02642766 | 0.0002642766
31.5 | 0.63 | 2.047 | 1.162323 | 0.5678177 | 2.379275 | 0.02405703
32 | 0.64 | 2.086 | 1.722322 | 0.8256577 | 3.592764 | 0.05998466
32.5 | 0.65 | 2.106 | 1.762321 | 0.8368098 | 3.711449 | 0.09709915
33 | 0.66 | 2.262 | 1.502318 | 0.6641545 | 3.398243 | 0.1310816
33.5 | 0.67 | 2.476 | 1.582313 | 0.63906 | 3.917806 | 0.1702596
34 | 0.68 | 2.788 | 1.662305 | 0.5962356 | 4.634506 | 0.2166047
34.5 | 0.69 | 3.003 | 1.5423 | 0.5135863 | 4.631526 | 0.26292
35 | 0.7 | 3.217 | 1.602294 | 0.498071 | 5.154581 | 0.3144658
35.5 | 0.71 | 3.451 | 1.292289 | 0.3744679 | 4.459688 | 0.3590626
36 | 0.72 | 2.496 | 1.292312 | 0.5177532 | 3.225611 | 0.3913187
36.5 | 0.73 | 2.554 | 0.9623107 | 0.3767857 | 2.457741 | 0.4158961
37 | 0.74 | 4.797 | 0.8522559 | 0.1776644 | 4.088272 | 0.4567789
37.5 | 0.75 | 7.663 | 1.682186 | 0.2195206 | 12.89059 | 0.5856848
38 | 0.76 | 7.663 | 2.782186 | 0.3630675 | 21.31989 | 0.7988837
38.5 | 0.77 | 12.611 | 2.782066 | 0.2206063 | 35.08463 | 1.14973
39 | 0.78 | 11.812 | 2.262085 | 0.1915074 | 26.71975 | 1.416927
39.5 | 0.79 | 10.84 | 1.252109 | 0.1155082 | 13.57286 | 1.552656
40 | 0.8 | 9.672 | 1.082137 | 0.1118835 | 10.46643 | 1.65732
40.5 | 0.81 | 9.594 | 1.082139 | 0.1127933 | 10.38204 | 1.761141
41 | 0.82 | 9.867 | 1.002132 | 0.101564 | 9.888039 | 1.860021
41.5 | 0.83 | 9.691 | 0.9621367 | 0.09928147 | 9.324066 | 1.953262
42 | 0.84 | 9.847 | 0.9421328 | 0.09567714 | 9.277182 | 2.046034
42.5 | 0.85 | 9.828 | 1.102133 | 0.1121422 | 10.83177 | 2.154351
43 | 0.86 | 9.847 | 1.082133 | 0.1098947 | 10.65576 | 2.260909
43.5 | 0.87 | 9.808 | 1.062134 | 0.1082926 | 10.41741 | 2.365083
44 | 0.88 | 9.789 | 1.022134 | 0.1044166 | 10.00567 | 2.46514
44.5 | 0.89 | 9.808 | 1.022134 | 0.1042143 | 10.02509 | 2.565391
45 | 0.9 | 9.789 | 1.082134 | 0.1105459 | 10.59301 | 2.671321
45.5 | 0.91 | 9.808 | 1.142134 | 0.1164492 | 11.20205 | 2.783341
46 | 0.92 | 9.789 | 1.022134 | 0.1044166 | 10.00567 | 2.883398
46.5 | 0.93 | 9.672 | 0.9221371 | 0.09534089 | 8.91891 | 2.972587
47 | 0.94 | 9.789 | 0.9221343 | 0.09420107 | 9.026772 | 3.062855
47.5 | 0.95 | 9.886 | 0.8821319 | 0.08923042 | 8.720756 | 3.150062
48 | 0.96 | 9.75 | 1.042135 | 0.1068857 | 10.16082 | 3.25167
48.5 | 0.97 | 9.808 | 1.042134 | 0.1062534 | 10.22125 | 3.353883
49 | 0.98 | 9.808 | 1.122134 | 0.1144101 | 11.00589 | 3.463942
49.5 | 0.99 | 9.789 | 0.9821343 | 0.1003304 | 9.614112 | 3.560083
50 | 1 | 9.75 | 0.9821352 | 0.1007318 | 9.575819 | 3.655841
50.5 | 1.01 | 9.828 | 1.142133 | 0.1162122 | 11.22489 | 3.76809
51 | 1.02 | 9.769 | 0.9421347 | 0.09644127 | 9.203714 | 3.860127
51.5 | 1.03 | 9.769 | 1.062135 | 0.108725 | 10.37599 | 3.963887
52 | 1.04 | 9.789 | 1.082134 | 0.1105459 | 10.59301 | 4.069817
52.5 | 1.05 | 9.769 | 0.9421347 | 0.09644127 | 9.203714 | 4.161854
53 | 1.06 | 9.769 | 1.062135 | 0.108725 | 10.37599 | 4.265614
53.5 | 1.07 | 9.769 | 0.9621348 | 0.09848856 | 9.399095 | 4.359605
54 | 1.08 | 9.769 | 1.102135 | 0.1128196 | 10.76675 | 4.467272
54.5 | 1.09 | 9.808 | 1.122134 | 0.1144101 | 11.00589 | 4.577331
55 | 1.1 | 9.808 | 1.022134 | 0.1042143 | 10.02509 | 4.677582
55.5 | 1.11 | 9.789 | 1.102134 | 0.1125891 | 10.78879 | 4.78547
56 | 1.12 | 9.828 | 1.042133 | 0.1060372 | 10.24209 | 4.88789
56.5 | 1.13 | 9.808 | 1.042134 | 0.1062534 | 10.22125 | 4.990103
57 | 1.14 | 9.789 | 1.022134 | 0.1044166 | 10.00567 | 5.090159
57.5 | 1.15 | 9.808 | 0.8821338 | 0.08994024 | 8.651968 | 5.176679
58 | 1.16 | 9.808 | 0.9021338 | 0.09197939 | 8.848128 | 5.265161
58.5 | 1.17 | 9.808 | 0.9021338 | 0.09197939 | 8.848128 | 5.353642
59 | 1.18 | 9.808 | 1.042134 | 0.1062534 | 10.22125 | 5.455854
59.5 | 1.19 | 9.828 | 0.9221333 | 0.09382716 | 9.062726 | 5.546482
60 | 1.2 | 9.808 | 0.9221338 | 0.09401854 | 9.044288 | 5.636924
60.5 | 1.21 | 9.808 | 0.9221338 | 0.09401854 | 9.044288 | 5.727367
61 | 1.22 | 9.808 | 1.022134 | 0.1042143 | 10.02509 | 5.827618
61.5 | 1.23 | 9.828 | 1.212133 | 0.1233347 | 11.91285 | 5.946746
62 | 1.24 | 9.789 | 1.002134 | 0.1023735 | 9.809892 | 6.044845
62.5 | 1.25 | 9.808 | 0.9821338 | 0.100136 | 9.632768 | 6.141172
63 | 1.26 | 9.828 | 0.9421333 | 0.09586216 | 9.259286 | 6.233765
63.5 | 1.27 | 9.711 | 0.9421362 | 0.09701741 | 9.149085 | 6.325256
64 | 1.28 | 9.769 | 0.9621348 | 0.09848856 | 9.399095 | 6.419247
64.5 | 1.29 | 9.828 | 1.042133 | 0.1060372 | 10.24209 | 6.521667
65 | 1.3 | 9.769 | 0.9421347 | 0.09644127 | 9.203714 | 6.613705
65.5 | 1.31 | 9.769 | 1.002135 | 0.1025831 | 9.789854 | 6.711603
66 | 1.32 | 9.789 | 0.9821343 | 0.1003304 | 9.614112 | 6.807745
66.5 | 1.33 | 9.808 | 0.8821338 | 0.08994024 | 8.651968 | 6.894264
67 | 1.34 | 9.789 | 0.8621343 | 0.08807175 | 8.439432 | 6.978659
67.5 | 1.35 | 9.769 | 0.9621348 | 0.09848856 | 9.399095 | 7.072649
68 | 1.36 | 9.75 | 0.8621352 | 0.08842412 | 8.405819 | 7.156708
68.5 | 1.37 | 9.75 | 1.142135 | 0.1171421 | 11.13582 | 7.268066
69 | 1.38 | 9.73 | 1.042136 | 0.1071054 | 10.13998 | 7.369466
69.5 | 1.39 | 9.769 | 1.082135 | 0.1107723 | 10.57137 | 7.47518
70 | 1.4 | 9.808 | 1.062134 | 0.1082926 | 10.41741 | 7.579354
70.5 | 1.41 | 9.769 | 1.042135 | 0.1066777 | 10.18061 | 7.68116
71 | 1.42 | 9.75 | 0.9821352 | 0.1007318 | 9.575819 | 7.776918
71.5 | 1.43 | 9.769 | 1.082135 | 0.1107723 | 10.57137 | 7.882632
72 | 1.44 | 9.808 | 1.002134 | 0.1021751 | 9.828927 | 7.980921
72.5 | 1.45 | 9.75 | 1.042135 | 0.1068857 | 10.16082 | 8.082529
73 | 1.46 | 9.789 | 1.082134 | 0.1105459 | 10.59301 | 8.188459
73.5 | 1.47 | 9.789 | 0.8821343 | 0.09011485 | 8.635212 | 8.274812
74 | 1.48 | 9.75 | 1.022135 | 0.1048344 | 9.965817 | 8.37447
74.5 | 1.49 | 9.789 | 1.062134 | 0.1085028 | 10.39723 | 8.478442
75 | 1.5 | 9.789 | 1.002134 | 0.1023735 | 9.809892 | 8.576541
75.5 | 1.51 | 9.769 | 1.022135 | 0.1046304 | 9.985233 | 8.676394
76 | 1.52 | 9.808 | 0.9221338 | 0.09401854 | 9.044288 | 8.766836
76.5 | 1.53 | 9.808 | 1.062134 | 0.1082926 | 10.41741 | 8.87101
77 | 1.54 | 9.789 | 1.002134 | 0.1023735 | 9.809892 | 8.969109
77.5 | 1.55 | 9.828 | 0.9221333 | 0.09382716 | 9.062726 | 9.059736
78 | 1.56 | 9.984 | 1.022129 | 0.1023767 | 10.20494 | 9.161786
78.5 | 1.57 | 9.984 | 0.8121295 | 0.0813431 | 8.108301 | 9.242869
79 | 1.58 | 9.789 | 1.002134 | 0.1023735 | 9.809892 | 9.340968
79.5 | 1.59 | 9.847 | 1.002133 | 0.1017704 | 9.868002 | 9.439649
80 | 1.6 | 9.847 | 0.9421328 | 0.09567714 | 9.277182 | 9.53242
80.5 | 1.61 | 9.828 | 0.8321334 | 0.08466965 | 8.178206 | 9.614202
81 | 1.62 | 9.867 | 0.9421324 | 0.09548316 | 9.29602 | 9.707163
81.5 | 1.63 | 9.828 | 0.8621333 | 0.08772215 | 8.473046 | 9.791893
82 | 1.64 | 9.808 | 1.062134 | 0.1082926 | 10.41741 | 9.896067
82.5 | 1.65 | 9.808 | 0.9221338 | 0.09401854 | 9.044288 | 9.986509
83 | 1.66 | 9.828 | 0.9221333 | 0.09382716 | 9.062726 | 10.07714
83.5 | 1.67 | 9.886 | 0.9821319 | 0.09934574 | 9.709355 | 10.17423
84 | 1.68 | 9.886 | 0.9021319 | 0.09125348 | 8.918476 | 10.26342
84.5 | 1.69 | 9.808 | 0.9021338 | 0.09197939 | 8.848128 | 10.3519
85 | 1.7 | 9.828 | 0.9421333 | 0.09586216 | 9.259286 | 10.44449
85.5 | 1.71 | 9.808 | 0.8521338 | 0.08688151 | 8.357728 | 10.52807
86 | 1.72 | 9.808 | 0.8521338 | 0.08688151 | 8.357728 | 10.61164
86.5 | 1.73 | 9.808 | 0.9621338 | 0.09809685 | 9.436608 | 10.70601
87 | 1.74 | 9.769 | 0.9821348 | 0.1005359 | 9.594475 | 10.80195
87.5 | 1.75 | 9.847 | 0.8821328 | 0.08958392 | 8.686362 | 10.88882
88 | 1.76 | 9.808 | 0.8621338 | 0.08790109 | 8.455808 | 10.97338
88.5 | 1.77 | 9.828 | 0.9421333 | 0.09586216 | 9.259286 | 11.06597
89 | 1.78 | 9.828 | 0.8521333 | 0.08670466 | 8.374766 | 11.14972
89.5 | 1.79 | 9.75 | 0.8521352 | 0.08739848 | 8.308318 | 11.2328
90 | 1.8 | 9.789 | 0.8521343 | 0.08705019 | 8.341542 | 11.31622
90.5 | 1.81 | 9.769 | 0.8521348 | 0.08722845 | 8.324505 | 11.39946
91 | 1.82 | 9.808 | 0.8621338 | 0.08790109 | 8.455808 | 11.48402
91.5 | 1.83 | 9.808 | 0.9021338 | 0.09197939 | 8.848128 | 11.5725
92 | 1.84 | 9.828 | 0.9221333 | 0.09382716 | 9.062726 | 11.66313
92.5 | 1.85 | 9.828 | 0.8821333 | 0.08975715 | 8.669606 | 11.74982
93 | 1.86 | 9.769 | 0.8521348 | 0.08722845 | 8.324505 | 11.83307
93.5 | 1.87 | 9.789 | 0.9021343 | 0.09215797 | 8.830993 | 11.92138
94 | 1.88 | 9.789 | 0.8121343 | 0.08296397 | 7.949982 | 12.00088
94.5 | 1.89 | 9.769 | 1.082135 | 0.1107723 | 10.57137 | 12.10659
95 | 1.9 | 9.789 | 0.8821343 | 0.09011485 | 8.635212 | 12.19295
95.5 | 1.91 | 9.789 | 0.9221343 | 0.09420107 | 9.026772 | 12.28321
96 | 1.92 | 9.769 | 0.8821347 | 0.09029939 | 8.617575 | 12.36939
96.5 | 1.93 | 9.769 | 0.9821348 | 0.1005359 | 9.594475 | 12.46533
97 | 1.94 | 9.769 | 0.9021348 | 0.09234668 | 8.812955 | 12.55346
97.5 | 1.95 | 9.769 | 0.9621348 | 0.09848856 | 9.399095 | 12.64746
98 | 1.96 | 9.769 | 0.9021348 | 0.09234668 | 8.812955 | 12.73559
98.5 | 1.97 | 9.75 | 0.7721353 | 0.07919336 | 7.528319 | 12.81087
99 | 1.98 | 9.769 | 0.7921348 | 0.08108658 | 7.738365 | 12.88825
99.5 | 1.99 | 9.769 | 0.8821347 | 0.09029939 | 8.617575 | 12.97443
100 | 2 | 9.769 | 0.9621348 | 0.09848856 | 9.399095 | 13.06842
100.5 | 2.01 | 9.75 | 0.7921352 | 0.08124464 | 7.723319 | 13.14565
101 | 2.02 | 9.73 | 0.8521357 | 0.08757818 | 8.29128 | 13.22857
101.5 | 2.03 | 9.789 | 0.7921343 | 0.08092086 | 7.754202 | 13.30611
102 | 2.04 | 9.75 | 1.082135 | 0.1109882 | 10.55082 | 13.41162
102.5 | 2.05 | 9.789 | 0.8321343 | 0.08500709 | 8.145762 | 13.49307
103 | 2.06 | 9.808 | 0.8521338 | 0.08688151 | 8.357728 | 13.57665
103.5 | 2.07 | 9.73 | 0.9021357 | 0.09271693 | 8.777781 | 13.66443
104 | 2.08 | 9.711 | 0.9621362 | 0.09907694 | 9.343306 | 13.75786
104.5 | 2.09 | 9.789 | 0.9021343 | 0.09215797 | 8.830993 | 13.84617
105 | 2.1 | 9.769 | 0.8821347 | 0.09029939 | 8.617575 | 13.93235
105.5 | 2.11 | 9.75 | 0.7921352 | 0.08124464 | 7.723319 | 14.00958
106 | 2.12 | 9.789 | 0.8821343 | 0.09011485 | 8.635212 | 14.09593
106.5 | 2.13 | 9.769 | 0.9621348 | 0.09848856 | 9.399095 | 14.18993
107 | 2.14 | 9.75 | 0.7521352 | 0.07714207 | 7.333318 | 14.26326
107.5 | 2.15 | 9.769 | 0.9221348 | 0.09439398 | 9.008334 | 14.35334
108 | 2.16 | 9.769 | 0.9021348 | 0.09234668 | 8.812955 | 14.44147
108.5 | 2.17 | 9.73 | 0.9021357 | 0.09271693 | 8.777781 | 14.52925
109 | 2.18 | 9.789 | 0.8821343 | 0.09011485 | 8.635212 | 14.6156
109.5 | 2.19 | 9.789 | 0.9221343 | 0.09420107 | 9.026772 | 14.70587
110 | 2.2 | 9.769 | 1.082135 | 0.1107723 | 10.57137 | 14.81158
110.5 | 2.21
111 | 2.22
111.5 | 2.23
112 | 2.24
112.5 | 2.25
113 | 2.26
113.5 | 2.27
114 | 2.28
114.5 | 2.29
115 | 2.3
115.5 | 2.31
116 | 2.32
116.5 | 2.33
117 | 2.34
117.5 | 2.35
118 | 2.36
118.5 | 2.37
119 | 2.38
119.5 | 2.39
120 | 2.4
120.5 | 2.41
121 | 2.42
121.5 | 2.43
122 | 2.44
122.5 | 2.45
123 | 2.46
123.5 | 2.47
124 | 2.48
124.5 | 2.49
125 | 2.5

## Resultados
Inicio paso corriente
30 | 0
30 | 0.5 | Eje Izquierdo |  | Eje Derecho
Fin de Subida |  | Máx = | 0.5 | Máx = | 0.6
43.34402 | 0 | Mín = | 0 | Mín = | 0
43.34402 | 0.5
¿Suavizar?
Inicio paso corriente |  | Eje Izquierdo |  | Eje Derecho
30 | 0 | Máx = | 100 | Máx = | 9
30 | 100 | Mín = | 0 | Mín = | 0
Fin de Subida
43.34402 | 0
43.34402 | 100
¿Suavizar?
|  | Eje Izquierdo |  | Eje Derecho
Inicio paso corriente |  | Máx = | 10 | Máx = | 6
30 | 0 | Mín = | 0 | Mín = | 0
30 | 10
Fin de Subida
43.34402 | 0
43.34402 | 10
|  | Eje Izquierdo |  | Eje Derecho
Inicio paso corriente |  | Máx = | 14 | Máx = | 9
30 | 0 | Mín = | 0 | Mín = | 0
30 | 14
Fin de Subida
43.34402 | 0
43.34402 | 14