## Parámetros
Ensayo |  |  |  |  | Fecha:
Características polvo |  | Material | Referencia polvo | Densidad de golpeo g/cm3 | Densidad aparente g/cm3 | Densidad absoluta g/cm3
|  | Al-NH3 |  | 1.19 | 0.84 | 2.725 |  | Sí
No
Activación externa |  | PRECOMPRESIÓN | No | # MPa
|  | ACTIVACIÓN ELÉC. | No | # V | # A
Características de corriente | Duraciones
|  | Aproximación | Apriete | PreCalentamiento | Calentamiento | Enfriamiento
|  | 99 | 30 | 5 | 75 | 60 | ciclos
|  | 1.98 | 0.6 | 0.1 | 1.5 | 1.2 | segundos
Intensidades
|  | I máx | So1i (grados) | I So1i (kA) | ISo2i (kA) | Energía (kJ) | EDE (kJ/g)
|  | 10.978 | 15 | 1 | 10 | 15.77617 | 12.72374
Características de Presión |  | Presión Trabajo | Presión Sinterizado
|  | 923 |  | kgf
|  | 3.812474 | 0 | bares
Características Sinterizados |  | Diámetro (mm) | Altura (mm) | Masa (g) |  | Secc (cm2)
| 1 | 12.04 | 4.15 | 1.2399 |  | 1.138053
| 2 | 12.06 | 4.47 |  |  | Volumen (cm3)
| 3 | 11.99 | 4.25 |  |  | 0.4941995
| 4 | 12.1 | 4.37
| 5 | 12.13 | 4.25 |  |  | Densid (g/cm3)
| 6 | 12.05 | 4.28 |  |  | 2.508906
| 7 | 11.88 | 4.5 |  |  | Porosidad (%)
| 8 | 12.05 | 4.47 |  |  | 7.930056
|  | 12.0375 | 4.3425
Otros Datos |  | Tª Inicial (ºC) | Lubricante | Diám Punzón (mm) | h punzones (mm) | h obleas (mm) | tS (ciclos)
|  | 24.1 |  | 11.9 | 97.31 | 9.3 | 8.00918
Observaciones
[9 empty] | 4 | 5 | 8
[9 empty] | 3 | 9 | 2

## Adquisición
399 | 475 | 0 | 72
399 | 475 | 0 | 21 | IP:x,x,x,x:
399 | 475 | 0 | 19 | 172,16,1,14
398 | 474 | 0 | 16
399 | 475 | 0 | 19 | Abrir canal. (IP: 172,16,1,14)(Return:1)
397 | 475 | 0 | 23
400 | 475 | 0 | 19
399 | 474 | 0 | 17 | Recibidos de 3509 registros (Soldadura:1768)
399 | 476 | 0 | 21
399 | 475 | 0 | 17
396 | 478 | 0 | 23 | Representar gráficas
399 | 476 | 0 | 19
400 | 478 | 0 | 21
401 | 475 | 0 | 17
399 | 476 | 0 | 16
398 | 476 | 0 | 16
399 | 475 | 0 | 21
397 | 476 | 0 | 17
399 | 475 | 0 | 12
400 | 475 | 0 | 21
398 | 478 | 0 | 21
397 | 474 | 0 | 16
398 | 476 | 0 | 19
400 | 475 | 0 | 14
398 | 476 | 0 | 21
399 | 476 | 0 | 27
398 | 477 | 0 | 21
398 | 476 | 0 | 21
397 | 479 | 0 | 21
398 | 474 | 0 | 21
398 | 475 | 0 | 16
399 | 475 | 0 | 14
401 | 477 | 0 | 14
399 | 474 | 0 | 12
399 | 474 | 0 | 19
397 | 477 | 0 | 14
399 | 474 | 0 | 21
401 | 476 | 0 | 16
399 | 477 | 0 | 21
402 | 476 | 0 | 19
399 | 476 | 0 | 21
399 | 475 | 0 | 17
401 | 476 | 0 | 21
399 | 475 | 0 | 19
399 | 476 | 0 | 27
399 | 475 | 0 | 21
397 | 476 | 0 | 12
399 | 474 | 0 | 21
398 | 475 | 0 | 19
399 | 476 | 0 | 12
399 | 476 | 0 | 19
398 | 476 | 0 | 19
399 | 476 | 0 | 17
398 | 477 | 0 | 17
399 | 476 | 0 | 19
399 | 476 | 0 | 17
398 | 477 | 0 | 16
398 | 474 | 0 | 21
399 | 476 | 0 | 14
399 | 476 | 0 | 14
399 | 476 | 0 | 10
400 | 476 | 2944 | 10
399 | 475 | 2866 | 176
399 | 475 | 3022 | 159
403 | 475 | 3120 | 178
406 | 476 | 3451 | 141
403 | 475 | 3705 | 141
408 | 476 | 4036 | 130
407 | 474 | 4270 | 130
411 | 472 | 4543 | 155
410 | 474 | 4719 | 155
414 | 473 | 6084 | 149
416 | 473 | 6493 | 147
423 | 473 | 6922 | 145
422 | 472 | 9106 | 192
431 | 471 | 9886 | 190
431 | 471 | 10978 | 186
440 | 468 | 10861 | 195
441 | 469 | 10861 | 163
446 | 468 | 10920 | 184
442 | 466 | 10491 | 151
447 | 467 | 10491 | 157
444 | 464 | 10179 | 145
450 | 464 | 10140 | 137
446 | 466 | 10140 | 139
453 | 463 | 10101 | 134
448 | 463 | 10081 | 145
451 | 460 | 10081 | 130
449 | 462 | 10120 | 132
456 | 462 | 10062 | 130
451 | 463 | 10062 | 130
455 | 462 | 10081 | 120
451 | 460 | 10101 | 122
454 | 462 | 10101 | 135
450 | 461 | 10062 | 126
458 | 462 | 10120 | 145
450 | 461 | 10120 | 128
456 | 460 | 10062 | 130
451 | 459 | 10062 | 132
453 | 462 | 10062 | 151
453 | 462 | 10101 | 130
454 | 463 | 10101 | 114
450 | 462 | 10023 | 132
455 | 463 | 10003 | 114
451 | 463 | 10003 | 135
456 | 464 | 10003 | 143
451 | 464 | 10003 | 118
457 | 464 | 10023 | 128
450 | 467 | 10023 | 122
458 | 466 | 10023 | 118
451 | 466 | 10023 | 118
456 | 467 | 10023 | 108
453 | 467 | 10023 | 135
456 | 468 | 10023 | 139
451 | 466 | 10003 | 135
457 | 468 | 10023 | 143
450 | 471 | 10023 | 124
456 | 470 | 10023 | 114
452 | 470 | 10003 | 141
455 | 469 | 10003 | 104
451 | 470 | 10003 | 118
456 | 470 | 9984 | 114
453 | 471 | 9984 | 118
457 | 472 | 10003 | 118
452 | 471 | 10003 | 120
456 | 470 | 10003 | 126
452 | 472 | 9984 | 137
457 | 472 | 10003 | 137
453 | 472 | 10003 | 132
457 | 472 | 10003 | 137
453 | 473 | 10023 | 120
458 | 473 | 10023 | 122
454 | 473 | 10023 | 110
459 | 473 | 10023 | 108
453 | 472 | 10023 | 122
457 | 474 | 10023 | 145
456 | 473 | 10023 | 118
458 | 472 | 10023 | 116
453 | 476 | 10003 | 134
459 | 474 | 10003 | 110
454 | 474 | 9984 | 116
459 | 473 | 9984 | 103
454 | 474 | 9984 | 122
459 | 474 | 10003 | 114
452 | 474 | 10003 | 124
458 | 474 | 10003 | 112
454 | 475 | 9984 | 134
459 | 476 | 9984 | 128
452 | 474 | 9984 | 116
460 | 476 | 10003 | 110
456 | 475 | 10003 | 124
459 | 476 | 10003 | 106
454 | 476 | 9984 | 122
459 | 476 | 9984 | 104
456 | 475 | 9984 | 104
461 | 477 | 9964 | 118
454 | 476 | 9964 | 120
458 | 476 | 9964 | 101
454 | 477 | 10003 | 128
458 | 478 | 10023 | 118
454 | 479 | 10023 | 120
459 | 475 | 9984 | 122
454 | 476 | 10023 | 110
460 | 476 | 10023 | 120
457 | 477 | 10003 | 104
461 | 477 | 10042 | 110
454 | 477 | 10042 | 128
461 | 476 | 10042 | 108
456 | 477 | 10042 | 135
463 | 476 | 9867 | 101
458 | 476 | 10003 | 114
461 | 477 | 10003 | 103
458 | 476 | 9906 | 106
462 | 477 | 10003 | 112
455 | 475 | 10062 | 99
461 | 476 | 9906 | 101
454 | 478 | 9984 | 103
461 | 478 | 9984 | 101
455 | 479 | 9886 | 97
462 | 477 | 9886 | 101
456 | 478 | 9945 | 101
461 | 477 | 10042 | 106
456 | 479 | 10003 | 103
463 | 479 | 10003 | 104
458 | 478 | 9984 | 120
463 | 476 | 10023 | 97
458 | 478 | 10023 | 108
461 | 477 | 10023 | 101
458 | 478 | 10062 | 116
463 | 478 | 10062 | 106
460 | 477 | 9964 | 106
463 | 476 | 9964 | 122
460 | 478 | 9964 | 99
463 | 477 | 9964 | 104
459 | 477 | 9964 | 124
463 | 475 | 9964 | 110
459 | 477 | 9964 | 104
462 | 480 | 9964 | 130
459 | 479 | 9964 | 126
462 | 477 | 9945 | 110
459 | 477 | 9925 | 128
465 | 475 | 9925 | 103
459 | 477 | 9945 | 122
466 | 476 | 9925 | 95
459 | 477 | 9925 | 114
462 | 477 | 9925 | 99
459 | 475 | 9925 | 112
465 | 479 | 9925 | 93
460 | 478 | 9925 | 112
464 | 476 | 9925 | 101
458 | 478 | 9945 | 120
466 | 478 | 9945 | 118
461 | 477 | 9945 | 104
466 | 477 | 9945 | 122
461 | 477 | 9906 | 97
467 | 477 | 9906 | 93
461 | 477 | 9906 | 104
466 | 477 | 9906 | 95
462 | 475 | 9906 | 126
466 | 477 | 9886 | 104

## Desplazamiento
ciclos | seg | x(t) | h(t) | θ(t) |  |  | θ(t) | H(t)
0.5 | 0.01 | 0.01186371 | 7.599643 | 0.4285916 |  |  | 0.3750702 | 7.841402
1 | 0.02 | 0.01186371 | 7.599643 | 0.4285916 | 0.6 | 4.26483 | 0.3751417 | 7.842302
1.5 | 0.03 | 0.01186371 | 7.599643 | 0.4285916 | 0.6 | 0 | 0.3752058 | 7.843109
2 | 0.04 | -0.03813629 | 7.649643 | 0.4323265 |  |  | 0.3752927 | 7.844202
2.5 | 0.05 | 0.01186371 | 7.599643 | 0.4285916 |  |  | 0.375362 | 7.845078
3 | 0.06 | -0.08813629 | 7.699643 | 0.4360128 |  |  | 0.3754207 | 7.845825
3.5 | 0.07 | 0.06186371 | 7.549643 | 0.4248073 |  |  | 0.3755129 | 7.846983
4 | 0.08 | 0.01186371 | 7.599643 | 0.4285916 |  |  | 0.3754949 | 7.846785
4.5 | 0.09 | 0.01186371 | 7.599643 | 0.4285916 |  |  | 0.375441 | 7.846127
5 | 0.1 | 0.01186371 | 7.599643 | 0.4285916 |  |  | 0.3753342 | 7.844794
5.5 | 0.11 | -0.1381363 | 7.749643 | 0.4396516 |  |  | 0.3751218 | 7.842126
6 | 0.12 | 0.01186371 | 7.599643 | 0.4285916 |  |  | 0.3747863 | 7.837904
6.5 | 0.13 | 0.06186371 | 7.549643 | 0.4248073 |  |  | 0.3744717 | 7.833904
7 | 0.14 | 0.1118637 | 7.499643 | 0.4209725 |  |  | 0.3741395 | 7.829682
7.5 | 0.15 | 0.01186371 | 7.599643 | 0.4285916 |  |  | 0.3738248 | 7.825682
8 | 0.16 | -0.03813629 | 7.649643 | 0.4323265 |  |  | 0.3735437 | 7.822127
8.5 | 0.17 | 0.01186371 | 7.599643 | 0.4285916 |  |  | 0.3732584 | 7.818571
9 | 0.18 | -0.08813629 | 7.699643 | 0.4360128 |  |  | 0.372825 | 7.813238
9.5 | 0.19 | 0.01186371 | 7.599643 | 0.4285916 |  |  | 0.3723171 | 7.807015
10 | 0.2 | 0.06186371 | 7.549643 | 0.4248073 |  |  | 0.3717346 | 7.799905
10.5 | 0.21 | -0.03813629 | 7.649643 | 0.4323265 |  |  | 0.3711689 | 7.793016
11 | 0.22 | -0.08813629 | 7.699643 | 0.4360128 |  |  | 0.3707125 | 7.78746
11.5 | 0.23 | -0.03813629 | 7.649643 | 0.4323265 | 0.6 | 9.687054 | 0.3704918 | 7.784793
12 | 0.24 | 0.06186371 | 7.549643 | 0.4248073 | 0.6 | 0 | 0.3704702 | 7.784571
12.5 | 0.25 | -0.03813629 | 7.649643 | 0.4323265 |  |  | 0.3706844 | 7.787238
13 | 0.26 | 0.01186371 | 7.599643 | 0.4285916 |  |  | 0.3711176 | 7.792571
13.5 | 0.27 | -0.03813629 | 7.649643 | 0.4323265 |  |  | 0.371803 | 7.801015
14 | 0.28 | -0.03813629 | 7.649643 | 0.4323265 |  |  | 0.372667 | 7.811682
14.5 | 0.29 | -0.08813629 | 7.699643 | 0.4360128 |  |  | 0.3736567 | 7.823905
15 | 0.3 | -0.03813629 | 7.649643 | 0.4323265 |  |  | 0.3746632 | 7.836349
15.5 | 0.31 | -0.03813629 | 7.649643 | 0.4323265 |  |  | 0.3755583 | 7.84746
16 | 0.32 | 0.01186371 | 7.599643 | 0.4285916 |  |  | 0.3762361 | 7.855905
16.5 | 0.33 | 0.1118637 | 7.499643 | 0.4209725 |  |  | 0.3766634 | 7.861238
17 | 0.34 | 0.01186371 | 7.599643 | 0.4285916 |  |  | 0.376893 | 7.864127
17.5 | 0.35 | 0.01186371 | 7.599643 | 0.4285916 |  |  | 0.3769621 | 7.865016
18 | 0.36 | -0.08813629 | 7.699643 | 0.4360128 |  |  | 0.3769085 | 7.864348
18.5 | 0.37 | 0.01186371 | 7.599643 | 0.4285916 |  |  | 0.3767322 | 7.862127
19 | 0.38 | 0.1118637 | 7.499643 | 0.4209725 |  |  | 0.3765035 | 7.859238
19.5 | 0.39 | 0.01186371 | 7.599643 | 0.4285916 |  |  | 0.3761875 | 7.855238
20 | 0.4 | 0.1618637 | 7.449643 | 0.4170862 |  |  | 0.3758546 | 7.851016
20.5 | 0.41 | 0.01186371 | 7.599643 | 0.4285916 |  |  | 0.3755747 | 7.84746
21 | 0.42 | 0.01186371 | 7.599643 | 0.4285916 |  |  | 0.3754183 | 7.84546
21.5 | 0.43 | 0.1118637 | 7.499643 | 0.4209725 |  |  | 0.3753499 | 7.844571
22 | 0.44 | 0.01186371 | 7.599643 | 0.4285916 | 0.6 | 0.5495645 | 0.3754045 | 7.845238
22.5 | 0.45 | 0.01186371 | 7.599643 | 0.4285916 | 0.6 | 0 | 0.3754217 | 7.84546
23 | 0.46 | 0.01186371 | 7.599643 | 0.4285916 |  |  | 0.3753664 | 7.844793
23.5 | 0.47 | -0.08813629 | 7.699643 | 0.4360128 |  |  | 0.3751857 | 7.84257
24 | 0.48 | 0.01186371 | 7.599643 | 0.4285916 |  |  | 0.3748973 | 7.839015
24.5 | 0.49 | -0.03813629 | 7.649643 | 0.4323265 |  |  | 0.3744486 | 7.833459
25 | 0.5 | 0.01186371 | 7.599643 | 0.4285916 |  |  | 0.3740013 | 7.827905
25.5 | 0.51 | 0.01186371 | 7.599643 | 0.4285916 |  |  | 0.3735552 | 7.822349
26 | 0.52 | -0.03813629 | 7.649643 | 0.4323265 |  |  | 0.3731464 | 7.817238
26.5 | 0.53 | 0.01186371 | 7.599643 | 0.4285916 |  |  | 0.3727195 | 7.811904
27 | 0.54 | -0.03813629 | 7.649643 | 0.4323265 |  |  | 0.372434 | 7.808349
27.5 | 0.55 | 0.01186371 | 7.599643 | 0.4285916 |  |  | 0.3721627 | 7.805016
28 | 0.56 | 0.01186371 | 7.599643 | 0.4285916 |  |  | 0.3719411 | 7.802349
28.5 | 0.57 | -0.03813629 | 7.649643 | 0.4323265 |  |  | 0.3716404 | 7.798794
29 | 0.58 | -0.03813629 | 7.649643 | 0.4323265 |  |  | 0.3713712 | 7.795682
29.5 | 0.59 | 0.01186371 | 7.599643 | 0.4285916 |  |  | 0.3707694 | 7.788571
30 | 0.6 | 0.01186371 | 7.599643 | 0.4285916 |  |  | 0.3699269 | 7.778571
30.5 | 0.61 | 0.01186371 | 7.599643 | 0.4285916 |  |  | 0.3685414 | 7.762127
31 | 0.62 | 0.06186371 | 7.549643 | 0.4248073 |  |  | 0.3667579 | 7.741015
31.5 | 0.63 | 0.01186371 | 7.599643 | 0.4285916 |  |  | 0.3641653 | 7.710571
32 | 0.64 | 0.01186371 | 7.599643 | 0.4285916 |  |  | 0.3609946 | 7.673682
32.5 | 0.65 | 0.2118637 | 7.399643 | 0.4131474 |  |  | 0.3568092 | 7.625682
33 | 0.66 | 0.3618637 | 7.249643 | 0.401005 |  |  | 0.351833 | 7.56946
33.5 | 0.67 | 0.2118637 | 7.399643 | 0.4131474 |  |  | 0.3455728 | 7.499905
34 | 0.68 | 0.4618637 | 7.149643 | 0.3926271 |  |  | 0.3384776 | 7.422349
34.5 | 0.69 | 0.4118637 | 7.199643 | 0.3968451 |  |  | 0.3301619 | 7.333015
35 | 0.7 | 0.6118637 | 6.999643 | 0.3796113 |  |  | 0.3211932 | 7.238348
35.5 | 0.71 | 0.5618637 | 7.049643 | 0.3840114 |  |  | 0.3112944 | 7.135904
36 | 0.72 | 0.7618637 | 6.849643 | 0.3660254 |  |  | 0.3011935 | 7.03346
36.5 | 0.73 | 0.8618637 | 6.749643 | 0.3566327 |  |  | 0.290509 | 6.927461
37 | 0.74 | 1.211864 | 6.399643 | 0.3214465 |  |  | 0.2800082 | 6.825682
37.5 | 0.75 | 1.161864 | 6.449643 | 0.3267069 |  |  | 0.2694481 | 6.725683
38 | 0.76 | 1.611864 | 5.999643 | 0.276207 |  |  | 0.2595809 | 6.634349
38.5 | 0.77 | 1.611864 | 5.999643 | 0.276207 |  |  | 0.2499438 | 6.547237
39 | 0.78 | 2.061864 | 5.549644 | 0.2175173 |  |  | 0.2412587 | 6.470571
39.5 | 0.79 | 2.111864 | 5.499643 | 0.2104034 |  |  | 0.2329286 | 6.398793
40 | 0.8 | 2.361864 | 5.249643 | 0.172801 |  |  | 0.2254058 | 6.335459
40.5 | 0.81 | 2.161864 | 5.449643 | 0.2031588 |  |  | 0.21807 | 6.275015
41 | 0.82 | 2.411864 | 5.199643 | 0.1648465 |  |  | 0.2115753 | 6.222571
41.5 | 0.83 | 2.261864 | 5.349643 | 0.1882636 |  |  | 0.2052385 | 6.172349
42 | 0.84 | 2.561864 | 5.049644 | 0.1400383 |  |  | 0.1996535 | 6.128793
42.5 | 0.85 | 2.361864 | 5.249643 | 0.172801 |  |  | 0.1942145 | 6.087015
43 | 0.86 | 2.711864 | 4.899643 | 0.1137109 |  |  | 0.1894583 | 6.051016
43.5 | 0.87 | 2.461864 | 5.149643 | 0.1567377 |  |  | 0.1846137 | 6.014793
44 | 0.88 | 2.611864 | 4.999643 | 0.131438 |  |  | 0.1803505 | 5.983237
44.5 | 0.89 | 2.511864 | 5.099643 | 0.1484699 |  |  | 0.176075 | 5.951904
45 | 0.9 | 2.861864 | 4.749643 | 0.08572083 |  |  | 0.1723395 | 5.924793
45.5 | 0.91 | 2.611864 | 4.999643 | 0.131438 |  |  | 0.168439 | 5.896793
46 | 0.92 | 2.811864 | 4.799644 | 0.09524532 |  |  | 0.1650594 | 5.872793
46.5 | 0.93 | 2.611864 | 4.999643 | 0.131438 |  |  | 0.1614582 | 5.84746
47 | 0.94 | 2.761864 | 4.849643 | 0.1045733 |  |  | 0.1581105 | 5.824126
47.5 | 0.95 | 2.561864 | 5.049644 | 0.1400383 |  |  | 0.1544455 | 5.798793
48 | 0.96 | 2.961864 | 4.649643 | 0.06605733 |  |  | 0.1511758 | 5.776349
48.5 | 0.97 | 2.561864 | 5.049644 | 0.1400383 |  |  | 0.1475903 | 5.751904
49 | 0.98 | 2.861864 | 4.749643 | 0.08572083 |  |  | 0.1443035 | 5.729682
49.5 | 0.99 | 2.611864 | 4.999643 | 0.131438 |  |  | 0.1407504 | 5.705905
50 | 1 | 2.711864 | 4.899643 | 0.1137109 |  |  | 0.1374979 | 5.684349
50.5 | 1.01 | 2.711864 | 4.899643 | 0.1137109 |  |  | 0.133877 | 5.660571
51 | 1.02 | 2.761864 | 4.849643 | 0.1045733 |  |  | 0.1303859 | 5.637904
51.5 | 1.03 | 2.561864 | 5.049644 | 0.1400383 |  |  | 0.1263698 | 5.612127
52 | 1.04 | 2.811864 | 4.799644 | 0.09524532 |  |  | 0.1224539 | 5.587237
52.5 | 1.05 | 2.611864 | 4.999643 | 0.131438 |  |  | 0.1179314 | 5.558793
53 | 1.06 | 2.861864 | 4.749643 | 0.08572083 |  |  | 0.1134276 | 5.530793
53.5 | 1.07 | 2.611864 | 4.999643 | 0.131438 |  |  | 0.1085174 | 5.500571
54 | 1.08 | 2.911864 | 4.699643 | 0.07599368 |  |  | 0.1039653 | 5.472794
54.5 | 1.09 | 2.561864 | 5.049644 | 0.1400383 |  |  | 0.09911616 | 5.44346
55 | 1.1 | 2.961864 | 4.649643 | 0.06605733 |  |  | 0.09474574 | 5.417237
55.5 | 1.11 | 2.611864 | 4.999643 | 0.131438 |  |  | 0.09030683 | 5.390793
56 | 1.12 | 2.861864 | 4.749643 | 0.08572083 |  |  | 0.08651028 | 5.368349
56.5 | 1.13 | 2.711864 | 4.899643 | 0.1137109 |  |  | 0.08265173 | 5.345682
57 | 1.14 | 2.861864 | 4.749643 | 0.08572083 |  |  | 0.07945649 | 5.327015
57.5 | 1.15 | 2.611864 | 4.999643 | 0.131438 |  |  | 0.07619852 | 5.308126
58 | 1.16 | 2.911864 | 4.699643 | 0.07599368 |  |  | 0.07342684 | 5.292127
58.5 | 1.17 | 2.561864 | 5.049644 | 0.1400383 |  |  | 0.07025222 | 5.273904
59 | 1.18 | 2.861864 | 4.749643 | 0.08572083 |  |  | 0.06736511 | 5.25746
59.5 | 1.19 | 2.661864 | 4.949643 | 0.122664 |  |  | 0.06397282 | 5.238348
60 | 1.2 | 2.811864 | 4.799644 | 0.09524532 |  |  | 0.06094619 | 5.22146
60.5 | 1.21 | 2.611864 | 4.999643 | 0.131438 |  |  | 0.0576039 | 5.203015
61 | 1.22 | 2.861864 | 4.749643 | 0.08572083 |  |  | 0.05474932 | 5.18746
61.5 | 1.23 | 2.711864 | 4.899643 | 0.1137109 |  |  | 0.05152985 | 5.170127
62 | 1.24 | 2.911864 | 4.699643 | 0.07599368 |  |  | 0.04889075 | 5.156126
62.5 | 1.25 | 2.661864 | 4.949643 | 0.122664 |  |  | 0.04586454 | 5.140127
63 | 1.26 | 2.861864 | 4.749643 | 0.08572083 |  |  | 0.04331469 | 5.126793
63.5 | 1.27 | 2.661864 | 4.949643 | 0.122664 |  |  | 0.04062997 | 5.112793
64 | 1.28 | 2.911864 | 4.699643 | 0.07599368 |  |  | 0.03883446 | 5.10346
64.5 | 1.29 | 2.711864 | 4.899643 | 0.1137109 |  |  | 0.03675676 | 5.092571
65 | 1.3 | 2.911864 | 4.699643 | 0.07599368 |  |  | 0.03531114 | 5.085015
65.5 | 1.31 | 2.711864 | 4.899643 | 0.1137109 |  |  | 0.03339178 | 5.075016
66 | 1.32 | 2.961864 | 4.649643 | 0.06605733 |  |  | 0.0317597 | 5.066571
66.5 | 1.33 | 2.761864 | 4.849643 | 0.1045733 |  |  | 0.02929821 | 5.053904
67 | 1.34 | 3.011864 | 4.599643 | 0.05590505 |  |  | 0.02715813 | 5.043015
67.5 | 1.35 | 2.711864 | 4.899643 | 0.1137109 |  |  | 0.02436356 | 5.028793
68 | 1.36 | 2.911864 | 4.699643 | 0.07599368 |  |  | 0.02205201 | 5.017016
68.5 | 1.37 | 2.861864 | 4.749643 | 0.08572083 |  |  | 0.0191424 | 5.002126
69 | 1.38 | 2.961864 | 4.649643 | 0.06605733 |  |  | 0.01676469 | 4.989904
69.5 | 1.39 | 2.711864 | 4.899643 | 0.1137109 |  |  | 0.01395953 | 4.97546
70 | 1.4 | 3.011864 | 4.599643 | 0.05590505 |  |  | 0.0118607 | 4.964571
70.5 | 1.41 | 2.761864 | 4.849643 | 0.1045733 |  |  | 0.009501089 | 4.952348
71 | 1.42 | 3.011864 | 4.599643 | 0.05590505 |  |  | 0.00793357 | 4.944127
71.5 | 1.43 | 2.761864 | 4.849643 | 0.1045733 |  |  | 0.00622406 | 4.935237
72 | 1.44 | 3.011864 | 4.599643 | 0.05590505 |  |  | 0.005396735 | 4.930793
72.5 | 1.45 | 2.661864 | 4.949643 | 0.122664 |  |  | 0.004197815 | 4.924571
73 | 1.46 | 2.961864 | 4.649643 | 0.06605733 |  |  | 0.0035993 | 4.92146
73.5 | 1.47 | 2.761864 | 4.849643 | 0.1045733 |  |  | 0.002758215 | 4.917238
74 | 1.48 | 3.011864 | 4.599643 | 0.05590505 |  |  | 0.002359803 | 4.915238
74.5 | 1.49 | 2.661864 | 4.949643 | 0.122664 |  |  | 0.001370327 | 4.910349
75 | 1.5 | 3.061864 | 4.549644 | 0.04552963 |  |  | 0.000966048 | 4.908349
75.5 | 1.51 | 2.861864 | 4.749643 | 0.08572083 |  |  | 0.0002782706 | 4.9
76 | 1.52 | 3.011864 | 4.599643 | 0.05590505 |  |  | 0 | 4.9
76.5 | 1.53 | 2.761864 | 4.849643 | 0.1045733 |  |  | 0 | 4.9
77 | 1.54 | 3.011864 | 4.599643 | 0.05590505 |  |  | 0 | 4.9
77.5 | 1.55 | 2.861864 | 4.749643 | 0.08572083 |  |  | 0 | 4.9
78 | 1.56 | 3.111864 | 4.499643 | 0.03492352 |  |  | 0 | 4.9
78.5 | 1.57 | 2.761864 | 4.849643 | 0.1045733 |  |  | 0 | 4.9
79 | 1.58 | 2.961864 | 4.649643 | 0.06605733 |  |  | 0 | 4.9
79.5 | 1.59 | 2.761864 | 4.849643 | 0.1045733 |  |  | 0 | 4.9
80 | 1.6 | 2.961864 | 4.649643 | 0.06605733 |  |  | 0 | 4.9
80.5 | 1.61 | 2.761864 | 4.849643 | 0.1045733
81 | 1.62 | 3.011864 | 4.599643 | 0.05590505
81.5 | 1.63 | 2.761864 | 4.849643 | 0.1045733
82 | 1.64 | 3.061864 | 4.549644 | 0.04552963
82.5 | 1.65 | 2.911864 | 4.699643 | 0.07599368
83 | 1.66 | 3.111864 | 4.499643 | 0.03492352
83.5 | 1.67 | 2.761864 | 4.849643 | 0.1045733
84 | 1.68 | 3.111864 | 4.499643 | 0.03492352
84.5 | 1.69 | 2.861864 | 4.749643 | 0.08572083
85 | 1.7 | 3.211864 | 4.399643 | 0.0129881
85.5 | 1.71 | 2.961864 | 4.649643 | 0.06605733
86 | 1.72 | 3.111864 | 4.499643 | 0.03492352
86.5 | 1.73 | 2.961864 | 4.649643 | 0.06605733
87 | 1.74 | 3.161864 | 4.449643 | 0.02407905
87.5 | 1.75 | 2.811864 | 4.799644 | 0.09524532
88 | 1.76 | 3.111864 | 4.499643 | 0.03492352
88.5 | 1.77 | 2.761864 | 4.849643 | 0.1045733
89 | 1.78 | 3.111864 | 4.499643 | 0.03492352
89.5 | 1.79 | 2.811864 | 4.799644 | 0.09524532
90 | 1.8 | 3.161864 | 4.449643 | 0.02407905
90.5 | 1.81 | 2.861864 | 4.749643 | 0.08572083
91 | 1.82 | 3.111864 | 4.499643 | 0.03492352
91.5 | 1.83 | 2.861864 | 4.749643 | 0.08572083
92 | 1.84 | 3.211864 | 4.399643 | 0.0129881
92.5 | 1.85 | 2.961864 | 4.649643 | 0.06605733
93 | 1.86 | 3.211864 | 4.399643 | 0.0129881
93.5 | 1.87 | 2.961864 | 4.649643 | 0.06605733
94 | 1.88 | 3.111864 | 4.499643 | 0.03492352
94.5 | 1.89 | 2.961864 | 4.649643 | 0.06605733
95 | 1.9 | 3.211864 | 4.399643 | 0.0129881
95.5 | 1.91 | 3.061864 | 4.549644 | 0.04552963
96 | 1.92 | 3.211864 | 4.399643 | 0.0129881
96.5 | 1.93 | 3.061864 | 4.549644 | 0.04552963
97 | 1.94 | 3.211864 | 4.399643 | 0.0129881
97.5 | 1.95 | 3.011864 | 4.599643 | 0.05590505
98 | 1.96 | 3.211864 | 4.399643 | 0.0129881
98.5 | 1.97 | 3.011864 | 4.599643 | 0.05590505
99 | 1.98 | 3.161864 | 4.449643 | 0.02407905
99.5 | 1.99 | 3.011864 | 4.599643 | 0.05590505
100 | 2 | 3.161864 | 4.449643 | 0.02407905
100.5 | 2.01 | 3.011864 | 4.599643 | 0.05590505
101 | 2.02 | 3.311864 | 4.299644 | -0.009967438
101.5 | 2.03 | 3.011864 | 4.599643 | 0.05590505
102 | 2.04 | 3.361864 | 4.249643 | -0.02185045
102.5 | 2.05 | 3.011864 | 4.599643 | 0.05590505
103 | 2.06 | 3.161864 | 4.449643 | 0.02407905
103.5 | 2.07 | 3.011864 | 4.599643 | 0.05590505
104 | 2.08 | 3.311864 | 4.299644 | -0.009967438
104.5 | 2.09 | 3.061864 | 4.549644 | 0.04552963
105 | 2.1 | 3.261864 | 4.349643 | 0.001642269
105.5 | 2.11 | 2.961864 | 4.649643 | 0.06605733
106 | 2.12 | 3.361864 | 4.249643 | -0.02185045
106.5 | 2.13 | 3.111864 | 4.499643 | 0.03492352
107 | 2.14 | 3.361864 | 4.249643 | -0.02185045
107.5 | 2.15 | 3.111864 | 4.499643 | 0.03492352
108 | 2.16 | 3.411864 | 4.199643 | -0.03401642
108.5 | 2.17 | 3.111864 | 4.499643 | 0.03492352
109 | 2.18 | 3.361864 | 4.249643 | -0.02185045
109.5 | 2.19 | 3.161864 | 4.449643 | 0.02407905
110 | 2.2 | 3.361864 | 4.249643 | -0.02185045
110.5 | 2.21
111 | 2.22
111.5 | 2.23
112 | 2.24
112.5 | 2.25
113 | 2.26
113.5 | 2.27
114 | 2.28
114.5 | 2.29
115 | 2.3
115.5 | 2.31
116 | 2.32
116.5 | 2.33
117 | 2.34
117.5 | 2.35
118 | 2.36
118.5 | 2.37
119 | 2.38
119.5 | 2.39
120 | 2.4
120.5 | 2.41
121 | 2.42
121.5 | 2.43
122 | 2.44
122.5 | 2.45
123 | 2.46
123.5 | 2.47
124 | 2.48
124.5 | 2.49
125 | 2.5

## Fuerza
ciclos | seg | Fuerza | Presión
0.5 | 0.01 | 9.3195 | 83.79322 | 0.6 | 11.772
1 | 0.02 | 9.3195 | 83.79322 | 0.6 | 0
1.5 | 0.03 | 9.3195 | 83.79322
2 | 0.04 | 9.29988 | 83.61681
2.5 | 0.05 | 9.3195 | 83.79322
3 | 0.06 | 9.3195 | 83.79322
3.5 | 0.07 | 9.3195 | 83.79322
4 | 0.08 | 9.29988 | 83.61681
4.5 | 0.09 | 9.33912 | 83.96963
5 | 0.1 | 9.3195 | 83.79322
5.5 | 0.11 | 9.37836 | 84.32244
6 | 0.12 | 9.33912 | 83.96963
6.5 | 0.13 | 9.37836 | 84.32244
7 | 0.14 | 9.3195 | 83.79322
7.5 | 0.15 | 9.33912 | 83.96963
8 | 0.16 | 9.33912 | 83.96963
8.5 | 0.17 | 9.3195 | 83.79322 | 0.6 | 105.8441
9 | 0.18 | 9.33912 | 83.96963 | 0.6 | 0
9.5 | 0.19 | 9.3195 | 83.79322
10 | 0.2 | 9.3195 | 83.79322
10.5 | 0.21 | 9.37836 | 84.32244
11 | 0.22 | 9.29988 | 83.61681
11.5 | 0.23 | 9.33912 | 83.96963
12 | 0.24 | 9.3195 | 83.79322
12.5 | 0.25 | 9.33912 | 83.96963
13 | 0.26 | 9.33912 | 83.96963
13.5 | 0.27 | 9.35874 | 84.14603
14 | 0.28 | 9.33912 | 83.96963
14.5 | 0.29 | 9.39798 | 84.49885
15 | 0.3 | 9.29988 | 83.61681
15.5 | 0.31 | 9.3195 | 83.79322
16 | 0.32 | 9.3195 | 83.79322
16.5 | 0.33 | 9.35874 | 84.14603
17 | 0.34 | 9.29988 | 83.61681
17.5 | 0.35 | 9.29988 | 83.61681
18 | 0.36 | 9.35874 | 84.14603
18.5 | 0.37 | 9.29988 | 83.61681
19 | 0.38 | 9.33912 | 83.96963
19.5 | 0.39 | 9.35874 | 84.14603
20 | 0.4 | 9.33912 | 83.96963
20.5 | 0.41 | 9.33912 | 83.96963
21 | 0.42 | 9.3195 | 83.79322
21.5 | 0.43 | 9.33912 | 83.96963
22 | 0.44 | 9.3195 | 83.79322
22.5 | 0.45 | 9.33912 | 83.96963
23 | 0.46 | 9.3195 | 83.79322
23.5 | 0.47 | 9.33912 | 83.96963
24 | 0.48 | 9.29988 | 83.61681
24.5 | 0.49 | 9.3195 | 83.79322
25 | 0.5 | 9.33912 | 83.96963
25.5 | 0.51 | 9.33912 | 83.96963
26 | 0.52 | 9.33912 | 83.96963
26.5 | 0.53 | 9.33912 | 83.96963
27 | 0.54 | 9.35874 | 84.14603
27.5 | 0.55 | 9.33912 | 83.96963
28 | 0.56 | 9.33912 | 83.96963
28.5 | 0.57 | 9.35874 | 84.14603
29 | 0.58 | 9.29988 | 83.61681
29.5 | 0.59 | 9.33912 | 83.96963
30 | 0.6 | 9.33912 | 83.96963
30.5 | 0.61 | 9.33912 | 83.96963
31 | 0.62 | 9.33912 | 83.96963
31.5 | 0.63 | 9.3195 | 83.79322
32 | 0.64 | 9.3195 | 83.79322
32.5 | 0.65 | 9.3195 | 83.79322
33 | 0.66 | 9.33912 | 83.96963
33.5 | 0.67 | 9.3195 | 83.79322
34 | 0.68 | 9.33912 | 83.96963
34.5 | 0.69 | 9.29988 | 83.61681
35 | 0.7 | 9.26064 | 83.264
35.5 | 0.71 | 9.29988 | 83.61681
36 | 0.72 | 9.28026 | 83.44041
36.5 | 0.73 | 9.28026 | 83.44041
37 | 0.74 | 9.28026 | 83.44041
37.5 | 0.75 | 9.26064 | 83.264
38 | 0.76 | 9.24102 | 83.08759
38.5 | 0.77 | 9.24102 | 83.08759
39 | 0.78 | 9.18216 | 82.55838
39.5 | 0.79 | 9.20178 | 82.73478
40 | 0.8 | 9.18216 | 82.55838
40.5 | 0.81 | 9.14292 | 82.20556
41 | 0.82 | 9.16254 | 82.38197
41.5 | 0.83 | 9.10368 | 81.85275
42 | 0.84 | 9.10368 | 81.85275
42.5 | 0.85 | 9.14292 | 82.20556
43 | 0.86 | 9.08406 | 81.67634
43.5 | 0.87 | 9.08406 | 81.67634
44 | 0.88 | 9.0252 | 81.14712
44.5 | 0.89 | 9.06444 | 81.49993
45 | 0.9 | 9.06444 | 81.49993
45.5 | 0.91 | 9.08406 | 81.67634
46 | 0.92 | 9.06444 | 81.49993
46.5 | 0.93 | 9.0252 | 81.14712
47 | 0.94 | 9.06444 | 81.49993
47.5 | 0.95 | 9.04482 | 81.32352
48 | 0.96 | 9.06444 | 81.49993
48.5 | 0.97 | 9.04482 | 81.32352
49 | 0.98 | 9.0252 | 81.14712
49.5 | 0.99 | 9.00558 | 80.97071
50 | 1 | 9.06444 | 81.49993
50.5 | 1.01 | 9.06444 | 81.49993
51 | 1.02 | 9.08406 | 81.67634
51.5 | 1.03 | 9.06444 | 81.49993
52 | 1.04 | 9.08406 | 81.67634
52.5 | 1.05 | 9.08406 | 81.67634
53 | 1.06 | 9.10368 | 81.85275
53.5 | 1.07 | 9.10368 | 81.85275
54 | 1.08 | 9.10368 | 81.85275
54.5 | 1.09 | 9.16254 | 82.38197
55 | 1.1 | 9.14292 | 82.20556
55.5 | 1.11 | 9.14292 | 82.20556
56 | 1.12 | 9.16254 | 82.38197
56.5 | 1.13 | 9.16254 | 82.38197
57 | 1.14 | 9.18216 | 82.55838
57.5 | 1.15 | 9.14292 | 82.20556
58 | 1.16 | 9.18216 | 82.55838
58.5 | 1.17 | 9.24102 | 83.08759
59 | 1.18 | 9.2214 | 82.91119
59.5 | 1.19 | 9.2214 | 82.91119
60 | 1.2 | 9.20178 | 82.73478
60.5 | 1.21 | 9.2214 | 82.91119
61 | 1.22 | 9.2214 | 82.91119
61.5 | 1.23 | 9.24102 | 83.08759
62 | 1.24 | 9.26064 | 83.264
62.5 | 1.25 | 9.24102 | 83.08759
63 | 1.26 | 9.2214 | 82.91119
63.5 | 1.27 | 9.26064 | 83.264
64 | 1.28 | 9.26064 | 83.264
64.5 | 1.29 | 9.26064 | 83.264
65 | 1.3 | 9.26064 | 83.264
65.5 | 1.31 | 9.28026 | 83.44041
66 | 1.32 | 9.28026 | 83.44041
66.5 | 1.33 | 9.28026 | 83.44041
67 | 1.34 | 9.28026 | 83.44041
67.5 | 1.35 | 9.26064 | 83.264
68 | 1.36 | 9.29988 | 83.61681
68.5 | 1.37 | 9.28026 | 83.44041
69 | 1.38 | 9.26064 | 83.264
69.5 | 1.39 | 9.33912 | 83.96963
70 | 1.4 | 9.29988 | 83.61681
70.5 | 1.41 | 9.29988 | 83.61681
71 | 1.42 | 9.28026 | 83.44041
71.5 | 1.43 | 9.29988 | 83.61681
72 | 1.44 | 9.29988 | 83.61681
72.5 | 1.45 | 9.29988 | 83.61681
73 | 1.46 | 9.29988 | 83.61681
73.5 | 1.47 | 9.3195 | 83.79322
74 | 1.48 | 9.33912 | 83.96963
74.5 | 1.49 | 9.29988 | 83.61681
75 | 1.5 | 9.33912 | 83.96963
75.5 | 1.51 | 9.3195 | 83.79322
76 | 1.52 | 9.33912 | 83.96963
76.5 | 1.53 | 9.33912 | 83.96963
77 | 1.54 | 9.33912 | 83.96963
77.5 | 1.55 | 9.3195 | 83.79322
78 | 1.56 | 9.35874 | 84.14603
78.5 | 1.57 | 9.33912 | 83.96963
79 | 1.58 | 9.33912 | 83.96963
79.5 | 1.59 | 9.35874 | 84.14603
80 | 1.6 | 9.37836 | 84.32244
80.5 | 1.61 | 9.39798 | 84.49885
81 | 1.62 | 9.3195 | 83.79322
81.5 | 1.63 | 9.33912 | 83.96963
82 | 1.64 | 9.33912 | 83.96963
82.5 | 1.65 | 9.35874 | 84.14603
83 | 1.66 | 9.35874 | 84.14603
83.5 | 1.67 | 9.35874 | 84.14603
84 | 1.68 | 9.33912 | 83.96963
84.5 | 1.69 | 9.35874 | 84.14603
85 | 1.7 | 9.33912 | 83.96963
85.5 | 1.71 | 9.33912 | 83.96963
86 | 1.72 | 9.35874 | 84.14603
86.5 | 1.73 | 9.33912 | 83.96963
87 | 1.74 | 9.35874 | 84.14603
87.5 | 1.75 | 9.3195 | 83.79322
88 | 1.76 | 9.33912 | 83.96963
88.5 | 1.77 | 9.37836 | 84.32244
89 | 1.78 | 9.37836 | 84.32244
89.5 | 1.79 | 9.39798 | 84.49885
90 | 1.8 | 9.35874 | 84.14603
90.5 | 1.81 | 9.37836 | 84.32244
91 | 1.82 | 9.35874 | 84.14603
91.5 | 1.83 | 9.39798 | 84.49885
92 | 1.84 | 9.39798 | 84.49885
92.5 | 1.85 | 9.37836 | 84.32244
93 | 1.86 | 9.33912 | 83.96963
93.5 | 1.87 | 9.37836 | 84.32244
94 | 1.88 | 9.35874 | 84.14603
94.5 | 1.89 | 9.37836 | 84.32244
95 | 1.9 | 9.37836 | 84.32244
95.5 | 1.91 | 9.35874 | 84.14603
96 | 1.92 | 9.33912 | 83.96963
96.5 | 1.93 | 9.37836 | 84.32244
97 | 1.94 | 9.35874 | 84.14603
97.5 | 1.95 | 9.35874 | 84.14603
98 | 1.96 | 9.3195 | 83.79322
98.5 | 1.97 | 9.35874 | 84.14603
99 | 1.98 | 9.4176 | 84.67525
99.5 | 1.99 | 9.39798 | 84.49885
100 | 2 | 9.35874 | 84.14603
100.5 | 2.01 | 9.35874 | 84.14603
101 | 2.02 | 9.3195 | 83.79322
101.5 | 2.03 | 9.35874 | 84.14603
102 | 2.04 | 9.33912 | 83.96963
102.5 | 2.05 | 9.35874 | 84.14603
103 | 2.06 | 9.35874 | 84.14603
103.5 | 2.07 | 9.3195 | 83.79322
104 | 2.08 | 9.39798 | 84.49885
104.5 | 2.09 | 9.37836 | 84.32244
105 | 2.1 | 9.33912 | 83.96963
105.5 | 2.11 | 9.37836 | 84.32244
106 | 2.12 | 9.37836 | 84.32244
106.5 | 2.13 | 9.35874 | 84.14603
107 | 2.14 | 9.35874 | 84.14603
107.5 | 2.15 | 9.35874 | 84.14603
108 | 2.16 | 9.35874 | 84.14603
108.5 | 2.17 | 9.35874 | 84.14603
109 | 2.18 | 9.35874 | 84.14603
109.5 | 2.19 | 9.3195 | 83.79322
110 | 2.2 | 9.35874 | 84.14603
110.5 | 2.21
111 | 2.22
111.5 | 2.23
112 | 2.24
112.5 | 2.25
113 | 2.26
113.5 | 2.27
114 | 2.28
114.5 | 2.29
115 | 2.3
115.5 | 2.31
116 | 2.32
116.5 | 2.33
117 | 2.34
117.5 | 2.35
118 | 2.36
118.5 | 2.37
119 | 2.38
119.5 | 2.39
120 | 2.4
120.5 | 2.41
121 | 2.42
121.5 | 2.43
122 | 2.44
122.5 | 2.45
123 | 2.46
123.5 | 2.47
124 | 2.48
124.5 | 2.49
125 | 2.5

## Resistencia
ciclos | seg | Intensidad | Tensión | Resistencia | Potencia | Energía
0.5 | 0.01 | 0 | 0.5377966 |  |  |  | 0.6 | 13.7225
1 | 0.02 | 0 | 0.02779661 |  |  |  | 0.6 | 0 | La línea vertical roja señala el fin del precalentamiento
1.5 | 0.03 | 0 | 0.007796612 |  |  |  | 0.7 | 13.7225
2 | 0.04 | 0 | -0.02220339 |  |  |  | 0.7 | 0
2.5 | 0.05 | 0 | 0.007796612
3 | 0.06 | 0 | 0.04779661
3.5 | 0.07 | 0 | 0.007796612
4 | 0.08 | 0 | -0.01220339
4.5 | 0.09 | 0 | 0.02779661
5 | 0.1 | 0 | -0.01220339
5.5 | 0.11 | 0 | 0.04779661
6 | 0.12 | 0 | 0.007796612
6.5 | 0.13 | 0 | 0.02779661
7 | 0.14 | 0 | -0.01220339
7.5 | 0.15 | 0 | -0.02220339
8 | 0.16 | 0 | -0.02220339
8.5 | 0.17 | 0 | 0.02779661
9 | 0.18 | 0 | -0.01220339 |  |  |  | 0.6 | 2.209415
9.5 | 0.19 | 0 | -0.06220339 |  |  |  | 0.6 | 0
10 | 0.2 | 0 | 0.02779661
10.5 | 0.21 | 0 | 0.02779661
11 | 0.22 | 0 | -0.02220339
11.5 | 0.23 | 0 | 0.007796612
12 | 0.24 | 0 | -0.04220339
12.5 | 0.25 | 0 | 0.02779661
13 | 0.26 | 0 | 0.08779661
13.5 | 0.27 | 0 | 0.02779661
14 | 0.28 | 0 | 0.02779661
14.5 | 0.29 | 0 | 0.02779661
15 | 0.3 | 0 | 0.02779661
15.5 | 0.31 | 0 | -0.02220339
16 | 0.32 | 0 | -0.04220339
16.5 | 0.33 | 0 | -0.04220339 |  |  |  | 0.6 | 0.6881223
17 | 0.34 | 0 | -0.06220339 |  |  |  | 0.6 | 0
17.5 | 0.35 | 0 | 0.007796612
18 | 0.36 | 0 | -0.04220339
18.5 | 0.37 | 0 | 0.02779661
19 | 0.38 | 0 | -0.02220339
19.5 | 0.39 | 0 | 0.02779661
20 | 0.4 | 0 | 0.007796612
20.5 | 0.41 | 0 | 0.02779661
21 | 0.42 | 0 | -0.01220339
21.5 | 0.43 | 0 | 0.02779661
22 | 0.44 | 0 | 0.007796612
22.5 | 0.45 | 0 | 0.08779661
23 | 0.46 | 0 | 0.02779661
23.5 | 0.47 | 0 | -0.06220339
24 | 0.48 | 0 | 0.02779661
24.5 | 0.49 | 0 | 0.007796612 |  |  |  | 0.6 | 23.99646
25 | 0.5 | 0 | -0.06220339 |  |  |  | 0.6 | 0
25.5 | 0.51 | 0 | 0.007796612
26 | 0.52 | 0 | 0.007796612
26.5 | 0.53 | 0 | -0.01220339
27 | 0.54 | 0 | -0.01220339
27.5 | 0.55 | 0 | 0.007796612
28 | 0.56 | 0 | -0.01220339
28.5 | 0.57 | 0 | -0.02220339
29 | 0.58 | 0 | 0.02779661
29.5 | 0.59 | 0 | -0.04220339
30 | 0.6 | 0 | -0.04220339
30.5 | 0.61 | 0 | -0.08220339
31 | 0.62 | 2.944 | -0.08227515 | -0.02794672 | -0.242218 | -0.00242218
31.5 | 0.63 | 2.866 | 1.577727 | 0.5504978 | 4.521765 | 0.04279547
32 | 0.64 | 3.022 | 1.407723 | 0.4658249 | 4.254139 | 0.08533686
32.5 | 0.65 | 3.12 | 1.597721 | 0.5120899 | 4.984888 | 0.1351857
33 | 0.66 | 3.451 | 1.227712 | 0.3557555 | 4.236835 | 0.1775541
33.5 | 0.67 | 3.705 | 1.227706 | 0.3313647 | 4.548651 | 0.2230406
34 | 0.68 | 4.036 | 1.117698 | 0.2769322 | 4.51103 | 0.2681509
34.5 | 0.69 | 4.27 | 1.117693 | 0.2617547 | 4.772547 | 0.3158764
35 | 0.7 | 4.543 | 1.367686 | 0.3010535 | 6.213398 | 0.3780103
35.5 | 0.71 | 4.719 | 1.367682 | 0.2898245 | 6.454089 | 0.4425512
36 | 0.72 | 6.084 | 1.307648 | 0.2149323 | 7.955732 | 0.5221086
36.5 | 0.73 | 6.493 | 1.287638 | 0.1983118 | 8.360636 | 0.6057149
37 | 0.74 | 6.922 | 1.267628 | 0.1831303 | 8.774521 | 0.6934601
37.5 | 0.75 | 9.106 | 1.737575 | 0.1908165 | 15.82236 | 0.8516837
38 | 0.76 | 9.886 | 1.717556 | 0.1737362 | 16.97976 | 1.021481
38.5 | 0.77 | 10.978 | 1.677529 | 0.1528082 | 18.41591 | 1.20564
39 | 0.78 | 10.861 | 1.767532 | 0.1627412 | 19.19716 | 1.397612
39.5 | 0.79 | 10.861 | 1.447532 | 0.133278 | 15.72164 | 1.554829
40 | 0.8 | 10.92 | 1.65753 | 0.1517885 | 18.10023 | 1.735831
40.5 | 0.81 | 10.491 | 1.327541 | 0.1265409 | 13.92723 | 1.875103
41 | 0.82 | 10.491 | 1.387541 | 0.1322601 | 14.55669 | 2.02067
41.5 | 0.83 | 10.179 | 1.267549 | 0.1245258 | 12.90238 | 2.149694
42 | 0.84 | 10.14 | 1.187549 | 0.1171153 | 12.04175 | 2.270112
42.5 | 0.85 | 10.14 | 1.207549 | 0.1190877 | 12.24455 | 2.392557
43 | 0.86 | 10.101 | 1.15755 | 0.1145976 | 11.69242 | 2.509481
43.5 | 0.87 | 10.081 | 1.267551 | 0.1257366 | 12.77818 | 2.637263
44 | 0.88 | 10.081 | 1.117551 | 0.1108572 | 11.26603 | 2.749924
44.5 | 0.89 | 10.12 | 1.13755 | 0.1124061 | 11.51201 | 2.865044
45 | 0.9 | 10.062 | 1.117551 | 0.1110665 | 11.2448 | 2.977492
45.5 | 0.91 | 10.062 | 1.117551 | 0.1110665 | 11.2448 | 3.08994
46 | 0.92 | 10.081 | 1.017551 | 0.1009375 | 10.25793 | 3.192519
46.5 | 0.93 | 10.101 | 1.03755 | 0.1027176 | 10.4803 | 3.297322
47 | 0.94 | 10.101 | 1.16755 | 0.1155876 | 11.79343 | 3.415257
47.5 | 0.95 | 10.062 | 1.077551 | 0.1070912 | 10.84232 | 3.52368
48 | 0.96 | 10.12 | 1.26755 | 0.125252 | 12.82761 | 3.651956
48.5 | 0.97 | 10.12 | 1.09755 | 0.1084535 | 11.10721 | 3.763028
49 | 0.98 | 10.062 | 1.117551 | 0.1110665 | 11.2448 | 3.875476
49.5 | 0.99 | 10.062 | 1.137551 | 0.1130542 | 11.44604 | 3.989936
50 | 1 | 10.062 | 1.327551 | 0.1319371 | 13.35782 | 4.123515
50.5 | 1.01 | 10.101 | 1.11755 | 0.1106376 | 11.28838 | 4.236398
51 | 1.02 | 10.101 | 0.9575504 | 0.09479759 | 9.672216 | 4.33312
51.5 | 1.03 | 10.023 | 1.137552 | 0.1134942 | 11.40169 | 4.447137
52 | 1.04 | 10.003 | 0.9575528 | 0.09572656 | 9.578401 | 4.542922
52.5 | 1.05 | 10.003 | 1.167553 | 0.1167203 | 11.67903 | 4.659712
53 | 1.06 | 10.003 | 1.247553 | 0.1247179 | 12.47927 | 4.784504
53.5 | 1.07 | 10.003 | 0.9975528 | 0.09972536 | 9.97852 | 4.88429
54 | 1.08 | 10.023 | 1.097552 | 0.1095034 | 11.00076 | 4.994298
54.5 | 1.09 | 10.023 | 1.037552 | 0.1035171 | 10.39939 | 5.098291
55 | 1.1 | 10.023 | 0.9975523 | 0.09952632 | 9.998466 | 5.198276
55.5 | 1.11 | 10.023 | 0.9975523 | 0.09952632 | 9.998466 | 5.298261
56 | 1.12 | 10.023 | 0.8975523 | 0.08954927 | 8.996166 | 5.388222
56.5 | 1.13 | 10.023 | 1.167552 | 0.1164873 | 11.70238 | 5.505246
57 | 1.14 | 10.023 | 1.207552 | 0.1204781 | 12.1033 | 5.626279
57.5 | 1.15 | 10.003 | 1.167553 | 0.1167203 | 11.67903 | 5.74307
58 | 1.16 | 10.023 | 1.247552 | 0.124469 | 12.50422 | 5.868112
58.5 | 1.17 | 10.023 | 1.057552 | 0.1055125 | 10.59985 | 5.97411
59 | 1.18 | 10.023 | 0.9575523 | 0.0955355 | 9.597547 | 6.070086
59.5 | 1.19 | 10.003 | 1.227553 | 0.1227185 | 12.27921 | 6.192878
60 | 1.2 | 10.003 | 0.8575528 | 0.08572955 | 8.5781 | 6.278659
60.5 | 1.21 | 10.003 | 0.9975528 | 0.09972536 | 9.97852 | 6.378444
61 | 1.22 | 9.984 | 0.9575533 | 0.09590878 | 9.560212 | 6.474046
61.5 | 1.23 | 9.984 | 0.9975532 | 0.09991518 | 9.959572 | 6.573642
62 | 1.24 | 10.003 | 0.9975528 | 0.09972536 | 9.97852 | 6.673427
62.5 | 1.25 | 10.003 | 1.017553 | 0.1017248 | 10.17858 | 6.775213
63 | 1.26 | 10.003 | 1.077553 | 0.107723 | 10.77876 | 6.883
63.5 | 1.27 | 9.984 | 1.187553 | 0.1189456 | 11.85653 | 7.001565
64 | 1.28 | 10.003 | 1.187553 | 0.1187197 | 11.87909 | 7.120357
64.5 | 1.29 | 10.003 | 1.137553 | 0.1137212 | 11.37894 | 7.234146
65 | 1.3 | 10.003 | 1.187553 | 0.1187197 | 11.87909 | 7.352937
65.5 | 1.31 | 10.023 | 1.017552 | 0.1015217 | 10.19893 | 7.454926
66 | 1.32 | 10.023 | 1.037552 | 0.1035171 | 10.39939 | 7.55892
66.5 | 1.33 | 10.023 | 0.9175523 | 0.09154468 | 9.196627 | 7.650887
67 | 1.34 | 10.023 | 0.8975523 | 0.08954927 | 8.996166 | 7.740848
67.5 | 1.35 | 10.023 | 1.037552 | 0.1035171 | 10.39939 | 7.844842
68 | 1.36 | 10.023 | 1.267552 | 0.1264644 | 12.70468 | 7.971889
68.5 | 1.37 | 10.023 | 0.9975523 | 0.09952632 | 9.998466 | 8.071874
69 | 1.38 | 10.023 | 0.9775523 | 0.09753091 | 9.798006 | 8.169854
69.5 | 1.39 | 10.003 | 1.157553 | 0.1157206 | 11.579 | 8.285645
70 | 1.4 | 10.003 | 0.9175528 | 0.09172776 | 9.178281 | 8.377427
70.5 | 1.41 | 9.984 | 0.9775532 | 0.09791198 | 9.759892 | 8.475026
71 | 1.42 | 9.984 | 0.8475533 | 0.08489115 | 8.461972 | 8.559646
71.5 | 1.43 | 9.984 | 1.037553 | 0.1039216 | 10.35893 | 8.663235
72 | 1.44 | 10.003 | 0.9575528 | 0.09572656 | 9.578401 | 8.759019
72.5 | 1.45 | 10.003 | 1.057553 | 0.1057236 | 10.5787 | 8.864806
73 | 1.46 | 10.003 | 0.9375528 | 0.09372716 | 9.378341 | 8.95859
73.5 | 1.47 | 9.984 | 1.157553 | 0.1159408 | 11.55701 | 9.07416
74 | 1.48 | 9.984 | 1.097553 | 0.1099312 | 10.95797 | 9.18374
74.5 | 1.49 | 9.984 | 0.9775532 | 0.09791198 | 9.759892 | 9.281339
75 | 1.5 | 10.003 | 0.9175528 | 0.09172776 | 9.178281 | 9.373121
75.5 | 1.51 | 10.003 | 1.057553 | 0.1057236 | 10.5787 | 9.478909
76 | 1.52 | 10.003 | 0.8775527 | 0.08772895 | 8.77816 | 9.56669
76.5 | 1.53 | 9.984 | 1.037553 | 0.1039216 | 10.35893 | 9.67028
77 | 1.54 | 9.984 | 0.8575532 | 0.08589275 | 8.561811 | 9.755898
77.5 | 1.55 | 9.984 | 0.8575532 | 0.08589275 | 8.561811 | 9.841516
78 | 1.56 | 9.964 | 0.9975537 | 0.1001158 | 9.939625 | 9.940912
78.5 | 1.57 | 9.964 | 1.017554 | 0.102123 | 10.13891 | 10.0423
79 | 1.58 | 9.964 | 0.8275537 | 0.08305437 | 8.245746 | 10.12476
79.5 | 1.59 | 10.003 | 1.097553 | 0.1097224 | 10.97882 | 10.23455
80 | 1.6 | 10.023 | 0.9975523 | 0.09952632 | 9.998466 | 10.33453
80.5 | 1.61 | 10.023 | 1.017552 | 0.1015217 | 10.19893 | 10.43652
81 | 1.62 | 9.984 | 1.037553 | 0.1039216 | 10.35893 | 10.54011
81.5 | 1.63 | 10.023 | 0.9175523 | 0.09154468 | 9.196627 | 10.63208
82 | 1.64 | 10.023 | 1.017552 | 0.1015217 | 10.19893 | 10.73407
82.5 | 1.65 | 10.003 | 0.8575528 | 0.08572955 | 8.5781 | 10.81985
83 | 1.66 | 10.042 | 0.9175518 | 0.09137142 | 9.214055 | 10.91199
83.5 | 1.67 | 10.042 | 1.097552 | 0.1092961 | 11.02162 | 11.0222
84 | 1.68 | 10.042 | 0.8975518 | 0.08937979 | 9.013215 | 11.11233
84.5 | 1.69 | 10.042 | 1.167552 | 0.1162669 | 11.72456 | 11.22958
85 | 1.7 | 9.867 | 0.8275561 | 0.0838711 | 8.165496 | 11.31123
85.5 | 1.71 | 10.003 | 0.9575528 | 0.09572656 | 9.578401 | 11.40702
86 | 1.72 | 10.003 | 0.8475528 | 0.08472986 | 8.47807 | 11.4918
86.5 | 1.73 | 9.906 | 0.8775551 | 0.08858824 | 8.693061 | 11.57873
87 | 1.74 | 10.003 | 0.9375528 | 0.09372716 | 9.378341 | 11.67251
87.5 | 1.75 | 10.062 | 0.8075513 | 0.08025753 | 8.125582 | 11.75377
88 | 1.76 | 9.906 | 0.8275552 | 0.0835408 | 8.197762 | 11.83575
88.5 | 1.77 | 9.984 | 0.8475533 | 0.08489115 | 8.461972 | 11.92037
89 | 1.78 | 9.984 | 0.8275533 | 0.08288795 | 8.262292 | 12.00299
89.5 | 1.79 | 9.886 | 0.7875556 | 0.07966373 | 7.785775 | 12.08085
90 | 1.8 | 9.886 | 0.8275557 | 0.08370986 | 8.181215 | 12.16266
90.5 | 1.81 | 9.945 | 0.8275542 | 0.0832131 | 8.230026 | 12.24496
91 | 1.82 | 10.042 | 0.8775518 | 0.08738815 | 8.812375 | 12.33308
91.5 | 1.83 | 10.003 | 0.8475528 | 0.08472986 | 8.47807 | 12.41786
92 | 1.84 | 10.003 | 0.8575528 | 0.08572955 | 8.5781 | 12.50364
92.5 | 1.85 | 9.984 | 1.017553 | 0.1019184 | 10.15925 | 12.60524
93 | 1.86 | 10.023 | 0.7875523 | 0.07857451 | 7.893637 | 12.68417
93.5 | 1.87 | 10.023 | 0.8975523 | 0.08954927 | 8.996166 | 12.77413
94 | 1.88 | 10.023 | 0.8275523 | 0.08256533 | 8.294557 | 12.85708
94.5 | 1.89 | 10.062 | 0.9775513 | 0.09715278 | 9.836122 | 12.95544
95 | 1.9 | 10.062 | 0.8775513 | 0.0872144 | 8.829922 | 13.04374
95.5 | 1.91 | 9.964 | 0.8775537 | 0.08807243 | 8.743945 | 13.13118
96 | 1.92 | 9.964 | 1.037554 | 0.1041303 | 10.33819 | 13.23456
96.5 | 1.93 | 9.964 | 0.8075537 | 0.08104714 | 8.046465 | 13.31503
97 | 1.94 | 9.964 | 0.8575537 | 0.08606521 | 8.544665 | 13.40047
97.5 | 1.95 | 9.964 | 1.057554 | 0.1061375 | 10.53747 | 13.50585
98 | 1.96 | 9.964 | 0.9175537 | 0.09208689 | 9.142505 | 13.59727
98.5 | 1.97 | 9.964 | 0.8575537 | 0.08606521 | 8.544665 | 13.68272
99 | 1.98 | 9.964 | 1.117554 | 0.1121592 | 11.13531 | 13.79407
99.5 | 1.99 | 9.964 | 1.077554 | 0.1081447 | 10.73674 | 13.90144
100 | 2 | 9.945 | 0.9175542 | 0.09226287 | 9.125076 | 13.99269
100.5 | 2.01 | 9.925 | 1.097555 | 0.1105849 | 10.89323 | 14.10162
101 | 2.02 | 9.925 | 0.8475547 | 0.08539594 | 8.411981 | 14.18574
101.5 | 2.03 | 9.945 | 1.037554 | 0.1043292 | 10.31848 | 14.28893
102 | 2.04 | 9.925 | 0.7675547 | 0.07733548 | 7.61798 | 14.36511
102.5 | 2.05 | 9.925 | 0.9575547 | 0.09647906 | 9.503731 | 14.46014
103 | 2.06 | 9.925 | 0.8075547 | 0.0813657 | 8.01498 | 14.54029
103.5 | 2.07 | 9.925 | 0.9375547 | 0.09446394 | 9.30523 | 14.63334
104 | 2.08 | 9.925 | 0.7475547 | 0.07532037 | 7.41948 | 14.70754
104.5 | 2.09 | 9.925 | 0.9375547 | 0.09446394 | 9.30523 | 14.80059
105 | 2.1 | 9.925 | 0.8275547 | 0.08338083 | 8.213481 | 14.88273
105.5 | 2.11 | 9.945 | 1.017554 | 0.1023182 | 10.11958 | 14.98392
106 | 2.12 | 9.945 | 0.9975542 | 0.1003071 | 9.920676 | 15.08313
106.5 | 2.13 | 9.945 | 0.8575542 | 0.08622968 | 8.528377 | 15.16841
107 | 2.14 | 9.945 | 1.037554 | 0.1043292 | 10.31848 | 15.2716
107.5 | 2.15 | 9.906 | 0.7875552 | 0.07950284 | 7.801521 | 15.34961
108 | 2.16 | 9.906 | 0.7475551 | 0.07546488 | 7.405281 | 15.42367
108.5 | 2.17 | 9.906 | 0.8575552 | 0.08656926 | 8.494942 | 15.50862
109 | 2.18 | 9.906 | 0.7675552 | 0.07748386 | 7.603402 | 15.58465
109.5 | 2.19 | 9.906 | 1.077555 | 0.108778 | 10.67426 | 15.69139
110 | 2.2 | 9.886 | 0.8575556 | 0.08674445 | 8.477795 | 15.77617
110.5 | 2.21
111 | 2.22
111.5 | 2.23
112 | 2.24
112.5 | 2.25
113 | 2.26
113.5 | 2.27
114 | 2.28
114.5 | 2.29
115 | 2.3
115.5 | 2.31
116 | 2.32
116.5 | 2.33
117 | 2.34
117.5 | 2.35
118 | 2.36
118.5 | 2.37
119 | 2.38
119.5 | 2.39
120 | 2.4
120.5 | 2.41
121 | 2.42
121.5 | 2.43
122 | 2.44
122.5 | 2.45
123 | 2.46
123.5 | 2.47
124 | 2.48
124.5 | 2.49
125 | 2.5

## Resultados
Inicio paso corriente
30 | 0
30 | 0.5 | Eje Izquierdo |  | Eje Derecho
Fin de Subida |  | Máx = | 0.5 | Máx = | 0.6
38.00918 | 0 | Mín = | 0 | Mín = | 0
38.00918 | 0.5
¿Suavizar?
Inicio paso corriente |  | Eje Izquierdo |  | Eje Derecho
30 | 0 | Máx = | 100 | Máx = | 9
30 | 100 | Mín = | 0 | Mín = | 0
Fin de Subida
38.00918 | 0
38.00918 | 100
¿Suavizar?
|  | Eje Izquierdo |  | Eje Derecho
Inicio paso corriente |  | Máx = | 10 | Máx = | 6
30 | 0 | Mín = | 0 | Mín = | 0
30 | 10
Fin de Subida
38.00918 | 0
38.00918 | 10
|  | Eje Izquierdo |  | Eje Derecho
Inicio paso corriente |  | Máx = | 14 | Máx = | 9
30 | 0 | Mín = | 0 | Mín = | 0
30 | 14
Fin de Subida
38.00918 | 0
38.00918 | 14