## Parámetros
Ensayo |  |  |  |  | Fecha:
Características polvo |  | Material | Referencia polvo | Densidad de golpeo g/cm3 | Densidad aparente g/cm3 | Densidad absoluta g/cm3
|  | Al-NH3 |  | 1.19 | 0.84 | 2.725 |  | Sí
No
Activación externa |  | PRECOMPRESIÓN | No | # MPa
|  | ACTIVACIÓN ELÉC. | No | # V | # A
Características de corriente | Duraciones
|  | Aproximación | Apriete | PreCalentamiento | Calentamiento | Enfriamiento
|  | 99 | 30 | 5 | 25 | 60 | ciclos
|  | 1.98 | 0.6 | 0.1 | 0.5 | 1.2 | segundos
Intensidades
|  | I máx | So1i (grados) | I So1i (kA) | ISo2i (kA) | Energía (kJ) | EDE (kJ/g)
|  | 12.441 | 15 | 1 | 11 | 6.96443 | 4.196957
Características de Presión |  | Presión Trabajo | Presión Sinterizado
|  | 923 |  | kgf
|  | 3.812474 | 0 | bares
Características Sinterizados |  | Diámetro (mm) | Altura (mm) | Masa (g) |  | Secc (cm2)
| 1 | 12 | 5.73 | 1.6594 |  | 1.130267
| 2 | 11.93 | 5.58 |  |  | Volumen (cm3)
| 3 | 12.08 | 5.3 |  |  | 0.63634
| 4 | 12.03 | 5.37
| 5 | 12.02 | 5.49 |  |  | Densid (g/cm3)
| 6 | 12.01 | 5.72 |  |  | 2.607725
| 7 | 11.93 | 5.93 |  |  | Porosidad (%)
| 8 | 11.97 | 5.92 |  |  | 4.303661
|  | 11.99625 | 5.63
Otros Datos |  | Tª Inicial (ºC) | Lubricante | Diám Punzón (mm) | h punzones (mm) | h obleas (mm) | tS (ciclos)
|  | 20.8 |  | 11.9 | 97.31 | 9.3 | 9.209273
Observaciones
[9 empty] | 4 | 5 | 8
[9 empty] | 3 | 9 | 2

## Adquisición
388 | 471 | 0 | 72
390 | 472 | 0 | 17 | IP:x,x,x,x:
388 | 473 | 0 | 17 | 172,16,1,14
390 | 472 | 0 | 17
391 | 471 | 0 | 23 | Abrir canal. (IP: 172,16,1,14)(Return:1)
389 | 474 | 0 | 21
389 | 472 | 0 | 21
390 | 472 | 0 | 17 | Recibidos de 1906 registros (Soldadura:1707)
389 | 472 | 0 | 17
389 | 473 | 0 | 25
387 | 473 | 0 | 23 | Representar gráficas
387 | 473 | 0 | 17
389 | 470 | 0 | 17
388 | 474 | 0 | 27
389 | 472 | 0 | 17
390 | 472 | 0 | 17
389 | 471 | 0 | 21
389 | 472 | 0 | 17
390 | 471 | 0 | 19
389 | 473 | 0 | 19
390 | 475 | 0 | 17
388 | 472 | 0 | 23
390 | 473 | 0 | 21
390 | 473 | 0 | 19
390 | 471 | 0 | 17
388 | 472 | 0 | 25
389 | 473 | 0 | 23
388 | 473 | 0 | 21
389 | 473 | 0 | 19
389 | 471 | 0 | 21
389 | 472 | 0 | 19
387 | 473 | 0 | 23
388 | 472 | 0 | 17
388 | 473 | 0 | 19
388 | 475 | 0 | 16
389 | 472 | 0 | 21
389 | 473 | 0 | 21
389 | 473 | 0 | 19
390 | 472 | 0 | 16
390 | 473 | 0 | 17
392 | 474 | 0 | 23
390 | 472 | 0 | 17
390 | 473 | 0 | 19
388 | 472 | 0 | 25
390 | 473 | 0 | 25
389 | 473 | 0 | 14
389 | 473 | 0 | 19
389 | 475 | 0 | 17
389 | 474 | 0 | 21
389 | 476 | 0 | 17
390 | 473 | 0 | 17
391 | 473 | 0 | 25
389 | 472 | 0 | 17
389 | 471 | 0 | 19
390 | 473 | 0 | 19
389 | 474 | 0 | 16
389 | 473 | 0 | 21
390 | 473 | 0 | 21
389 | 473 | 0 | 19
390 | 473 | 0 | 16
390 | 474 | 0 | 23
392 | 473 | 3276 | 23
390 | 474 | 3139 | 139
393 | 473 | 3373 | 172
394 | 473 | 3724 | 165
399 | 471 | 4017 | 167
397 | 472 | 4173 | 149
402 | 473 | 4387 | 139
400 | 473 | 4485 | 143
405 | 469 | 4641 | 147
403 | 471 | 4699 | 155
409 | 469 | 4699 | 219
415 | 471 | 8619 | 242
426 | 470 | 10081 | 199
431 | 469 | 10900 | 219
442 | 467 | 12441 | 186
439 | 465 | 12246 | 188
446 | 467 | 11505 | 174
441 | 467 | 10978 | 151
447 | 464 | 11056 | 170
444 | 463 | 11095 | 161
450 | 461 | 11037 | 147
445 | 464 | 10978 | 163
453 | 461 | 11017 | 159
445 | 461 | 11115 | 139
451 | 459 | 11056 | 134
448 | 457 | 10978 | 163
454 | 458 | 10939 | 145
448 | 458 | 11017 | 130
453 | 457 | 10998 | 126
448 | 457 | 10920 | 139
456 | 457 | 10998 | 132
450 | 454 | 10978 | 139
456 | 455 | 10900 | 126
451 | 458 | 10959 | 132
457 | 455 | 10959 | 137
452 | 458 | 10959 | 141
458 | 457 | 10939 | 134
453 | 457 | 10978 | 137
457 | 456 | 10978 | 135
453 | 457 | 10861 | 132
459 | 457 | 10822 | 124
453 | 458 | 10881 | 124
458 | 458 | 10822 | 120
454 | 459 | 10920 | 135
458 | 462 | 10881 | 135
454 | 457 | 10939 | 124
459 | 457 | 10920 | 122
456 | 460 | 10920 | 139
461 | 461 | 10939 | 116
456 | 461 | 10881 | 124
460 | 461 | 10861 | 141
454 | 461 | 10881 | 124
459 | 462 | 10842 | 116
453 | 462 | 10861 | 143
461 | 464 | 10822 | 114
456 | 463 | 10822 | 130
460 | 464 | 10803 | 135
454 | 466 | 10783 | 122

## Desplazamiento
ciclos | seg | x(t) | h(t) | θ(t) |  |  | θ(t) | H(t)
0.5 | 0.01 | -0.05847473 | 9.065714 | 0.3789788 |  |  | 0.3750702 | 7.841402
1 | 0.02 | 0.04152527 | 8.965714 | 0.3720523 | 0.6 | 4.489407 | 0.3751417 | 7.842302
1.5 | 0.03 | -0.05847473 | 9.065714 | 0.3789788 | 0.6 | 0 | 0.3752058 | 7.843109
2 | 0.04 | 0.04152527 | 8.965714 | 0.3720523 |  |  | 0.3752927 | 7.844202
2.5 | 0.05 | 0.09152527 | 8.915714 | 0.3685307 |  |  | 0.375362 | 7.845078
3 | 0.06 | -0.008474732 | 9.015714 | 0.3755347 |  |  | 0.3754207 | 7.845825
3.5 | 0.07 | -0.008474732 | 9.015714 | 0.3755347 |  |  | 0.3755129 | 7.846983
4 | 0.08 | 0.04152527 | 8.965714 | 0.3720523 |  |  | 0.3754949 | 7.846785
4.5 | 0.09 | -0.008474732 | 9.015714 | 0.3755347 |  |  | 0.375441 | 7.846127
5 | 0.1 | -0.008474732 | 9.015714 | 0.3755347 |  |  | 0.3753342 | 7.844794
5.5 | 0.11 | -0.1084747 | 9.115714 | 0.3823852 |  |  | 0.3751218 | 7.842126
6 | 0.12 | -0.1084747 | 9.115714 | 0.3823852 |  |  | 0.3747863 | 7.837904
6.5 | 0.13 | -0.008474732 | 9.015714 | 0.3755347 |  |  | 0.3744717 | 7.833904
7 | 0.14 | -0.05847473 | 9.065714 | 0.3789788 |  |  | 0.3741395 | 7.829682
7.5 | 0.15 | -0.008474732 | 9.015714 | 0.3755347 |  |  | 0.3738248 | 7.825682
8 | 0.16 | 0.04152527 | 8.965714 | 0.3720523 |  |  | 0.3735437 | 7.822127
8.5 | 0.17 | -0.008474732 | 9.015714 | 0.3755347 |  |  | 0.3732584 | 7.818571
9 | 0.18 | -0.008474732 | 9.015714 | 0.3755347 |  |  | 0.372825 | 7.813238
9.5 | 0.19 | 0.04152527 | 8.965714 | 0.3720523 |  |  | 0.3723171 | 7.807015
10 | 0.2 | -0.008474732 | 9.015714 | 0.3755347 |  |  | 0.3717346 | 7.799905
10.5 | 0.21 | 0.04152527 | 8.965714 | 0.3720523 |  |  | 0.3711689 | 7.793016
11 | 0.22 | -0.05847473 | 9.065714 | 0.3789788 |  |  | 0.3707125 | 7.78746
11.5 | 0.23 | 0.04152527 | 8.965714 | 0.3720523 | 0.6 | 11.39464 | 0.3704918 | 7.784793
12 | 0.24 | 0.04152527 | 8.965714 | 0.3720523 | 0.6 | 0 | 0.3704702 | 7.784571
12.5 | 0.25 | 0.04152527 | 8.965714 | 0.3720523 |  |  | 0.3706844 | 7.787238
13 | 0.26 | -0.05847473 | 9.065714 | 0.3789788 |  |  | 0.3711176 | 7.792571
13.5 | 0.27 | -0.008474732 | 9.015714 | 0.3755347 |  |  | 0.371803 | 7.801015
14 | 0.28 | -0.05847473 | 9.065714 | 0.3789788 |  |  | 0.372667 | 7.811682
14.5 | 0.29 | -0.008474732 | 9.015714 | 0.3755347 |  |  | 0.3736567 | 7.823905
15 | 0.3 | -0.008474732 | 9.015714 | 0.3755347 |  |  | 0.3746632 | 7.836349
15.5 | 0.31 | -0.008474732 | 9.015714 | 0.3755347 |  |  | 0.3755583 | 7.84746
16 | 0.32 | -0.1084747 | 9.115714 | 0.3823852 |  |  | 0.3762361 | 7.855905
16.5 | 0.33 | -0.05847473 | 9.065714 | 0.3789788 |  |  | 0.3766634 | 7.861238
17 | 0.34 | -0.05847473 | 9.065714 | 0.3789788 |  |  | 0.376893 | 7.864127
17.5 | 0.35 | -0.05847473 | 9.065714 | 0.3789788 |  |  | 0.3769621 | 7.865016
18 | 0.36 | -0.008474732 | 9.015714 | 0.3755347 |  |  | 0.3769085 | 7.864348
18.5 | 0.37 | -0.008474732 | 9.015714 | 0.3755347 |  |  | 0.3767322 | 7.862127
19 | 0.38 | -0.008474732 | 9.015714 | 0.3755347 |  |  | 0.3765035 | 7.859238
19.5 | 0.39 | 0.04152527 | 8.965714 | 0.3720523 |  |  | 0.3761875 | 7.855238
20 | 0.4 | 0.04152527 | 8.965714 | 0.3720523 |  |  | 0.3758546 | 7.851016
20.5 | 0.41 | 0.1415253 | 8.865714 | 0.3649694 |  |  | 0.3755747 | 7.84746
21 | 0.42 | 0.04152527 | 8.965714 | 0.3720523 |  |  | 0.3754183 | 7.84546
21.5 | 0.43 | 0.04152527 | 8.965714 | 0.3720523 |  |  | 0.3753499 | 7.844571
22 | 0.44 | -0.05847473 | 9.065714 | 0.3789788 | 0.6 | 0.4779815 | 0.3754045 | 7.845238
22.5 | 0.45 | 0.04152527 | 8.965714 | 0.3720523 | 0.6 | 0 | 0.3754217 | 7.84546
23 | 0.46 | -0.008474732 | 9.015714 | 0.3755347 |  |  | 0.3753664 | 7.844793
23.5 | 0.47 | -0.008474732 | 9.015714 | 0.3755347 |  |  | 0.3751857 | 7.84257
24 | 0.48 | -0.008474732 | 9.015714 | 0.3755347 |  |  | 0.3748973 | 7.839015
24.5 | 0.49 | -0.008474732 | 9.015714 | 0.3755347 |  |  | 0.3744486 | 7.833459
25 | 0.5 | -0.008474732 | 9.015714 | 0.3755347 |  |  | 0.3740013 | 7.827905
25.5 | 0.51 | 0.04152527 | 8.965714 | 0.3720523 |  |  | 0.3735552 | 7.822349
26 | 0.52 | 0.09152527 | 8.915714 | 0.3685307 |  |  | 0.3731464 | 7.817238
26.5 | 0.53 | -0.008474732 | 9.015714 | 0.3755347 |  |  | 0.3727195 | 7.811904
27 | 0.54 | -0.008474732 | 9.015714 | 0.3755347 |  |  | 0.372434 | 7.808349
27.5 | 0.55 | 0.04152527 | 8.965714 | 0.3720523 |  |  | 0.3721627 | 7.805016
28 | 0.56 | -0.008474732 | 9.015714 | 0.3755347 |  |  | 0.3719411 | 7.802349
28.5 | 0.57 | -0.008474732 | 9.015714 | 0.3755347 |  |  | 0.3716404 | 7.798794
29 | 0.58 | 0.04152527 | 8.965714 | 0.3720523 |  |  | 0.3713712 | 7.795682
29.5 | 0.59 | -0.008474732 | 9.015714 | 0.3755347 |  |  | 0.3707694 | 7.788571
30 | 0.6 | 0.04152527 | 8.965714 | 0.3720523 |  |  | 0.3699269 | 7.778571
30.5 | 0.61 | 0.04152527 | 8.965714 | 0.3720523 |  |  | 0.3685414 | 7.762127
31 | 0.62 | 0.1415253 | 8.865714 | 0.3649694 |  |  | 0.3667579 | 7.741015
31.5 | 0.63 | 0.04152527 | 8.965714 | 0.3720523 |  |  | 0.3641653 | 7.710571
32 | 0.64 | 0.1915253 | 8.815714 | 0.3613677 |  |  | 0.3609946 | 7.673682
32.5 | 0.65 | 0.2415253 | 8.765714 | 0.3577248 |  |  | 0.3568092 | 7.625682
33 | 0.66 | 0.4915253 | 8.515714 | 0.3388693 |  |  | 0.351833 | 7.56946
33.5 | 0.67 | 0.3915253 | 8.615714 | 0.3465428 |  |  | 0.3455728 | 7.499905
34 | 0.68 | 0.6415253 | 8.365714 | 0.327015 |  |  | 0.3384776 | 7.422349
34.5 | 0.69 | 0.5415252 | 8.465714 | 0.3349646 |  |  | 0.3301619 | 7.333015
35 | 0.7 | 0.7915252 | 8.215714 | 0.3147279 |  |  | 0.3211932 | 7.238348
35.5 | 0.71 | 0.6915253 | 8.315714 | 0.3229685 |  |  | 0.3112944 | 7.135904
36 | 0.72 | 0.9915253 | 8.015714 | 0.2976296 |  |  | 0.3011935 | 7.03346
36.5 | 0.73 | 1.291525 | 7.715714 | 0.2703203 |  |  | 0.290509 | 6.927461
37 | 0.74 | 1.841525 | 7.165714 | 0.2143142 |  |  | 0.2800082 | 6.825682
37.5 | 0.75 | 2.091525 | 6.915714 | 0.185912 |  |  | 0.2694481 | 6.725683
38 | 0.76 | 2.641525 | 6.365714 | 0.1155745 |  |  | 0.2595809 | 6.634349
38.5 | 0.77 | 2.491525 | 6.515714 | 0.1359351 |  |  | 0.2499438 | 6.547237
39 | 0.78 | 2.841525 | 6.165714 | 0.086886 |  |  | 0.2412587 | 6.470571
39.5 | 0.79 | 2.591525 | 6.415714 | 0.1224672 |  |  | 0.2329286 | 6.398793
40 | 0.8 | 2.891525 | 6.115714 | 0.07942066 |  |  | 0.2254058 | 6.335459
40.5 | 0.81 | 2.741525 | 6.265714 | 0.1014592 |  |  | 0.21807 | 6.275015
41 | 0.82 | 3.041525 | 5.965714 | 0.0562739 |  |  | 0.2115753 | 6.222571
41.5 | 0.83 | 2.791525 | 6.215714 | 0.09423117 |  |  | 0.2052385 | 6.172349
42 | 0.84 | 3.191525 | 5.815714 | 0.03193312 |  |  | 0.1996535 | 6.128793
42.5 | 0.85 | 2.791525 | 6.215714 | 0.09423117 |  |  | 0.1942145 | 6.087015
43 | 0.86 | 3.091525 | 5.915714 | 0.04829751 |  |  | 0.1894583 | 6.051016
43.5 | 0.87 | 2.941525 | 6.065714 | 0.07183225 |  |  | 0.1846137 | 6.014793
44 | 0.88 | 3.241525 | 5.765714 | 0.02353814 |  |  | 0.1803505 | 5.983237
44.5 | 0.89 | 2.941525 | 6.065714 | 0.07183225 |  |  | 0.176075 | 5.951904
45 | 0.9 | 3.191525 | 5.815714 | 0.03193312 |  |  | 0.1723395 | 5.924793
45.5 | 0.91 | 2.941525 | 6.065714 | 0.07183225 |  |  | 0.168439 | 5.896793
46 | 0.92 | 3.341525 | 5.665714 | 0.006303579 |  |  | 0.1650594 | 5.872793
46.5 | 0.93 | 3.041525 | 5.965714 | 0.0562739 |  |  | 0.1614582 | 5.84746
47 | 0.94 | 3.341525 | 5.665714 | 0.006303579 |  |  | 0.1581105 | 5.824126
47.5 | 0.95 | 3.091525 | 5.915714 | 0.04829751 |  |  | 0.1544455 | 5.798793
48 | 0.96 | 3.391525 | 5.615714 | -0.002543918 |  |  | 0.1511758 | 5.776349
48.5 | 0.97 | 3.141525 | 5.865714 | 0.04018506 |  |  | 0.1475903 | 5.751904
49 | 0.98 | 3.441525 | 5.565714 | -0.01155038 |  |  | 0.1443035 | 5.729682
49.5 | 0.99 | 3.191525 | 5.815714 | 0.03193312 |  |  | 0.1407504 | 5.705905
50 | 1 | 3.391525 | 5.615714 | -0.002543918 |  |  | 0.1374979 | 5.684349
50.5 | 1.01 | 3.191525 | 5.815714 | 0.03193312 |  |  | 0.133877 | 5.660571
51 | 1.02 | 3.491525 | 5.515714 | -0.02072004 |  |  | 0.1303859 | 5.637904
51.5 | 1.03 | 3.191525 | 5.815714 | 0.03193312 |  |  | 0.1263698 | 5.612127
52 | 1.04 | 3.441525 | 5.565714 | -0.01155038 |  |  | 0.1224539 | 5.587237
52.5 | 1.05 | 3.241525 | 5.765714 | 0.02353814 |  |  | 0.1179314 | 5.558793
53 | 1.06 | 3.441525 | 5.565714 | -0.01155038 |  |  | 0.1134276 | 5.530793
53.5 | 1.07 | 3.241525 | 5.765714 | 0.02353814 |  |  | 0.1085174 | 5.500571
54 | 1.08 | 3.491525 | 5.515714 | -0.02072004 |  |  | 0.1039653 | 5.472794
54.5 | 1.09 | 3.341525 | 5.665714 | 0.006303579 |  |  | 0.09911616 | 5.44346
55 | 1.1 | 3.591525 | 5.415714 | -0.0395674 |  |  | 0.09474574 | 5.417237
55.5 | 1.11 | 3.341525 | 5.665714 | 0.006303579 |  |  | 0.09030683 | 5.390793
56 | 1.12 | 3.541525 | 5.465714 | -0.03005756 |  |  | 0.08651028 | 5.368349
56.5 | 1.13 | 3.241525 | 5.765714 | 0.02353814 |  |  | 0.08265173 | 5.345682
57 | 1.14 | 3.491525 | 5.515714 | -0.02072004 |  |  | 0.07945649 | 5.327015
57.5 | 1.15 | 3.191525 | 5.815714 | 0.03193312 |  |  | 0.07619852 | 5.308126
58 | 1.16 | 3.591525 | 5.415714 | -0.0395674 |  |  | 0.07342684 | 5.292127
58.5 | 1.17 | 3.341525 | 5.665714 | 0.006303579 |  |  | 0.07025222 | 5.273904
59 | 1.18 | 3.541525 | 5.465714 | -0.03005756 |  |  | 0.06736511 | 5.25746
59.5 | 1.19 | 3.241525 | 5.765714 | 0.02353814 |  |  | 0.06397282 | 5.238348
60 | 1.2 | [5 empty] | 0.06094619 | 5.22146
60.5 | 1.21 | [5 empty] | 0.0576039 | 5.203015
61 | 1.22 | [5 empty] | 0.05474932 | 5.18746
61.5 | 1.23 | [5 empty] | 0.05152985 | 5.170127
62 | 1.24 | [5 empty] | 0.04889075 | 5.156126
62.5 | 1.25 | [5 empty] | 0.04586454 | 5.140127
63 | 1.26 | [5 empty] | 0.04331469 | 5.126793
63.5 | 1.27 | [5 empty] | 0.04062997 | 5.112793
64 | 1.28 | [5 empty] | 0.03883446 | 5.10346
64.5 | 1.29 | [5 empty] | 0.03675676 | 5.092571
65 | 1.3 | [5 empty] | 0.03531114 | 5.085015
65.5 | 1.31 | [5 empty] | 0.03339178 | 5.075016
66 | 1.32 | [5 empty] | 0.0317597 | 5.066571
66.5 | 1.33 | [5 empty] | 0.02929821 | 5.053904
67 | 1.34 | [5 empty] | 0.02715813 | 5.043015
67.5 | 1.35 | [5 empty] | 0.02436356 | 5.028793
68 | 1.36 | [5 empty] | 0.02205201 | 5.017016
68.5 | 1.37 | [5 empty] | 0.0191424 | 5.002126
69 | 1.38 | [5 empty] | 0.01676469 | 4.989904
69.5 | 1.39 | [5 empty] | 0.01395953 | 4.97546
70 | 1.4 | [5 empty] | 0.0118607 | 4.964571
70.5 | 1.41 | [5 empty] | 0.009501089 | 4.952348
71 | 1.42 | [5 empty] | 0.00793357 | 4.944127
71.5 | 1.43 | [5 empty] | 0.00622406 | 4.935237
72 | 1.44 | [5 empty] | 0.005396735 | 4.930793
72.5 | 1.45 | [5 empty] | 0.004197815 | 4.924571
73 | 1.46 | [5 empty] | 0.0035993 | 4.92146
73.5 | 1.47 | [5 empty] | 0.002758215 | 4.917238
74 | 1.48 | [5 empty] | 0.002359803 | 4.915238
74.5 | 1.49 | [5 empty] | 0.001370327 | 4.910349
75 | 1.5 | [5 empty] | 0.000966048 | 4.908349
75.5 | 1.51 | [5 empty] | 0.0002782706 | 4.9
76 | 1.52 | [5 empty] | 0 | 4.9
76.5 | 1.53 | [5 empty] | 0 | 4.9
77 | 1.54 | [5 empty] | 0 | 4.9
77.5 | 1.55 | [5 empty] | 0 | 4.9
78 | 1.56 | [5 empty] | 0 | 4.9
78.5 | 1.57 | [5 empty] | 0 | 4.9
79 | 1.58 | [5 empty] | 0 | 4.9
79.5 | 1.59 | [5 empty] | 0 | 4.9
80 | 1.6 | [5 empty] | 0 | 4.9
80.5 | 1.61
81 | 1.62
81.5 | 1.63
82 | 1.64
82.5 | 1.65
83 | 1.66
83.5 | 1.67
84 | 1.68
84.5 | 1.69
85 | 1.7
85.5 | 1.71
86 | 1.72
86.5 | 1.73
87 | 1.74
87.5 | 1.75
88 | 1.76
88.5 | 1.77
89 | 1.78
89.5 | 1.79
90 | 1.8
90.5 | 1.81
91 | 1.82
91.5 | 1.83
92 | 1.84
92.5 | 1.85
93 | 1.86
93.5 | 1.87
94 | 1.88
94.5 | 1.89
95 | 1.9
95.5 | 1.91
96 | 1.92
96.5 | 1.93
97 | 1.94
97.5 | 1.95
98 | 1.96
98.5 | 1.97
99 | 1.98
99.5 | 1.99
100 | 2
100.5 | 2.01
101 | 2.02
101.5 | 2.03
102 | 2.04
102.5 | 2.05
103 | 2.06
103.5 | 2.07
104 | 2.08
104.5 | 2.09
105 | 2.1
105.5 | 2.11
106 | 2.12
106.5 | 2.13
107 | 2.14
107.5 | 2.15
108 | 2.16
108.5 | 2.17
109 | 2.18
109.5 | 2.19
110 | 2.2
110.5 | 2.21
111 | 2.22
111.5 | 2.23
112 | 2.24
112.5 | 2.25
113 | 2.26
113.5 | 2.27
114 | 2.28
114.5 | 2.29
115 | 2.3
115.5 | 2.31
116 | 2.32
116.5 | 2.33
117 | 2.34
117.5 | 2.35
118 | 2.36
118.5 | 2.37
119 | 2.38
119.5 | 2.39
120 | 2.4
120.5 | 2.41
121 | 2.42
121.5 | 2.43
122 | 2.44
122.5 | 2.45
123 | 2.46
123.5 | 2.47
124 | 2.48
124.5 | 2.49
125 | 2.5

## Fuerza
ciclos | seg | Fuerza | Presión
0.5 | 0.01 | 9.24102 | 83.08759 | 0.6 | 11.6739
1 | 0.02 | 9.26064 | 83.264 | 0.6 | 0
1.5 | 0.03 | 9.28026 | 83.44041
2 | 0.04 | 9.26064 | 83.264
2.5 | 0.05 | 9.24102 | 83.08759
3 | 0.06 | 9.29988 | 83.61681
3.5 | 0.07 | 9.26064 | 83.264
4 | 0.08 | 9.26064 | 83.264
4.5 | 0.09 | 9.26064 | 83.264
5 | 0.1 | 9.28026 | 83.44041
5.5 | 0.11 | 9.28026 | 83.44041
6 | 0.12 | 9.28026 | 83.44041
6.5 | 0.13 | 9.2214 | 82.91119
7 | 0.14 | 9.29988 | 83.61681
7.5 | 0.15 | 9.26064 | 83.264
8 | 0.16 | 9.26064 | 83.264
8.5 | 0.17 | 9.24102 | 83.08759 | 0.6 | 104.962
9 | 0.18 | 9.26064 | 83.264 | 0.6 | 0
9.5 | 0.19 | 9.24102 | 83.08759
10 | 0.2 | 9.28026 | 83.44041
10.5 | 0.21 | 9.3195 | 83.79322
11 | 0.22 | 9.26064 | 83.264
11.5 | 0.23 | 9.28026 | 83.44041
12 | 0.24 | 9.28026 | 83.44041
12.5 | 0.25 | 9.24102 | 83.08759
13 | 0.26 | 9.26064 | 83.264
13.5 | 0.27 | 9.28026 | 83.44041
14 | 0.28 | 9.28026 | 83.44041
14.5 | 0.29 | 9.28026 | 83.44041
15 | 0.3 | 9.24102 | 83.08759
15.5 | 0.31 | 9.26064 | 83.264
16 | 0.32 | 9.28026 | 83.44041
16.5 | 0.33 | 9.26064 | 83.264
17 | 0.34 | 9.28026 | 83.44041
17.5 | 0.35 | 9.3195 | 83.79322
18 | 0.36 | 9.26064 | 83.264
18.5 | 0.37 | 9.28026 | 83.44041
19 | 0.38 | 9.28026 | 83.44041
19.5 | 0.39 | 9.26064 | 83.264
20 | 0.4 | 9.28026 | 83.44041
20.5 | 0.41 | 9.29988 | 83.61681
21 | 0.42 | 9.26064 | 83.264
21.5 | 0.43 | 9.28026 | 83.44041
22 | 0.44 | 9.26064 | 83.264
22.5 | 0.45 | 9.28026 | 83.44041
23 | 0.46 | 9.28026 | 83.44041
23.5 | 0.47 | 9.28026 | 83.44041
24 | 0.48 | 9.3195 | 83.79322
24.5 | 0.49 | 9.29988 | 83.61681
25 | 0.5 | 9.33912 | 83.96963
25.5 | 0.51 | 9.28026 | 83.44041
26 | 0.52 | 9.28026 | 83.44041
26.5 | 0.53 | 9.26064 | 83.264
27 | 0.54 | 9.24102 | 83.08759
27.5 | 0.55 | 9.28026 | 83.44041
28 | 0.56 | 9.29988 | 83.61681
28.5 | 0.57 | 9.28026 | 83.44041
29 | 0.58 | 9.28026 | 83.44041
29.5 | 0.59 | 9.28026 | 83.44041
30 | 0.6 | 9.28026 | 83.44041
30.5 | 0.61 | 9.29988 | 83.61681
31 | 0.62 | 9.28026 | 83.44041
31.5 | 0.63 | 9.29988 | 83.61681
32 | 0.64 | 9.28026 | 83.44041
32.5 | 0.65 | 9.28026 | 83.44041
33 | 0.66 | 9.24102 | 83.08759
33.5 | 0.67 | 9.26064 | 83.264
34 | 0.68 | 9.28026 | 83.44041
34.5 | 0.69 | 9.28026 | 83.44041
35 | 0.7 | 9.20178 | 82.73478
35.5 | 0.71 | 9.24102 | 83.08759
36 | 0.72 | 9.20178 | 82.73478
36.5 | 0.73 | 9.24102 | 83.08759
37 | 0.74 | 9.2214 | 82.91119
37.5 | 0.75 | 9.20178 | 82.73478
38 | 0.76 | 9.16254 | 82.38197
38.5 | 0.77 | 9.1233 | 82.02915
39 | 0.78 | 9.16254 | 82.38197
39.5 | 0.79 | 9.16254 | 82.38197
40 | 0.8 | 9.10368 | 81.85275
40.5 | 0.81 | 9.08406 | 81.67634
41 | 0.82 | 9.04482 | 81.32352
41.5 | 0.83 | 9.10368 | 81.85275
42 | 0.84 | 9.04482 | 81.32352
42.5 | 0.85 | 9.04482 | 81.32352
43 | 0.86 | 9.00558 | 80.97071
43.5 | 0.87 | 8.96634 | 80.6179
44 | 0.88 | 8.98596 | 80.7943
44.5 | 0.89 | 8.98596 | 80.7943
45 | 0.9 | 8.96634 | 80.6179
45.5 | 0.91 | 8.96634 | 80.6179
46 | 0.92 | 8.96634 | 80.6179
46.5 | 0.93 | 8.90748 | 80.08868
47 | 0.94 | 8.9271 | 80.26508
47.5 | 0.95 | 8.98596 | 80.7943
48 | 0.96 | 8.9271 | 80.26508
48.5 | 0.97 | 8.98596 | 80.7943
49 | 0.98 | 8.96634 | 80.6179
49.5 | 0.99 | 8.96634 | 80.6179
50 | 1 | 8.94672 | 80.44149
50.5 | 1.01 | 8.96634 | 80.6179
51 | 1.02 | 8.96634 | 80.6179
51.5 | 1.03 | 8.98596 | 80.7943
52 | 1.04 | 8.98596 | 80.7943
52.5 | 1.05 | 9.00558 | 80.97071
53 | 1.06 | 9.06444 | 81.49993
53.5 | 1.07 | 8.96634 | 80.6179
54 | 1.08 | 8.96634 | 80.6179
54.5 | 1.09 | 9.0252 | 81.14712
55 | 1.1 | 9.04482 | 81.32352
55.5 | 1.11 | 9.04482 | 81.32352
56 | 1.12 | 9.04482 | 81.32352
56.5 | 1.13 | 9.04482 | 81.32352
57 | 1.14 | 9.06444 | 81.49993
57.5 | 1.15 | 9.06444 | 81.49993
58 | 1.16 | 9.10368 | 81.85275
58.5 | 1.17 | 9.08406 | 81.67634
59 | 1.18 | 9.10368 | 81.85275
59.5 | 1.19 | 9.14292 | 82.20556
60 | 1.2
60.5 | 1.21
61 | 1.22
61.5 | 1.23
62 | 1.24
62.5 | 1.25
63 | 1.26
63.5 | 1.27
64 | 1.28
64.5 | 1.29
65 | 1.3
65.5 | 1.31
66 | 1.32
66.5 | 1.33
67 | 1.34
67.5 | 1.35
68 | 1.36
68.5 | 1.37
69 | 1.38
69.5 | 1.39
70 | 1.4
70.5 | 1.41
71 | 1.42
71.5 | 1.43
72 | 1.44
72.5 | 1.45
73 | 1.46
73.5 | 1.47
74 | 1.48
74.5 | 1.49
75 | 1.5
75.5 | 1.51
76 | 1.52
76.5 | 1.53
77 | 1.54
77.5 | 1.55
78 | 1.56
78.5 | 1.57
79 | 1.58
79.5 | 1.59
80 | 1.6
80.5 | 1.61
81 | 1.62
81.5 | 1.63
82 | 1.64
82.5 | 1.65
83 | 1.66
83.5 | 1.67
84 | 1.68
84.5 | 1.69
85 | 1.7
85.5 | 1.71
86 | 1.72
86.5 | 1.73
87 | 1.74
87.5 | 1.75
88 | 1.76
88.5 | 1.77
89 | 1.78
89.5 | 1.79
90 | 1.8
90.5 | 1.81
91 | 1.82
91.5 | 1.83
92 | 1.84
92.5 | 1.85
93 | 1.86
93.5 | 1.87
94 | 1.88
94.5 | 1.89
95 | 1.9
95.5 | 1.91
96 | 1.92
96.5 | 1.93
97 | 1.94
97.5 | 1.95
98 | 1.96
98.5 | 1.97
99 | 1.98
99.5 | 1.99
100 | 2
100.5 | 2.01
101 | 2.02
101.5 | 2.03
102 | 2.04
102.5 | 2.05
103 | 2.06
103.5 | 2.07
104 | 2.08
104.5 | 2.09
105 | 2.1
105.5 | 2.11
106 | 2.12
106.5 | 2.13
107 | 2.14
107.5 | 2.15
108 | 2.16
108.5 | 2.17
109 | 2.18
109.5 | 2.19
110 | 2.2
110.5 | 2.21
111 | 2.22
111.5 | 2.23
112 | 2.24
112.5 | 2.25
113 | 2.26
113.5 | 2.27
114 | 2.28
114.5 | 2.29
115 | 2.3
115.5 | 2.31
116 | 2.32
116.5 | 2.33
117 | 2.34
117.5 | 2.35
118 | 2.36
118.5 | 2.37
119 | 2.38
119.5 | 2.39
120 | 2.4
120.5 | 2.41
121 | 2.42
121.5 | 2.43
122 | 2.44
122.5 | 2.45
123 | 2.46
123.5 | 2.47
124 | 2.48
124.5 | 2.49
125 | 2.5

## Resistencia
ciclos | seg | Intensidad | Tensión | Resistencia | Potencia | Energía
0.5 | 0.01 | 0 | 0.5240678 |  |  |  | 0.6 | 15.55125
1 | 0.02 | 0 | -0.0259322 |  |  |  | 0.6 | 0 | La línea vertical roja señala el fin del precalentamiento
1.5 | 0.03 | 0 | -0.0259322 |  |  |  | 0.7 | 15.55125
2 | 0.04 | 0 | -0.0259322 |  |  |  | 0.7 | 0
2.5 | 0.05 | 0 | 0.0340678
3 | 0.06 | 0 | 0.0140678
3.5 | 0.07 | 0 | 0.0140678
4 | 0.08 | 0 | -0.0259322
4.5 | 0.09 | 0 | -0.0259322
5 | 0.1 | 0 | 0.0540678
5.5 | 0.11 | 0 | 0.0340678
6 | 0.12 | 0 | -0.0259322
6.5 | 0.13 | 0 | -0.0259322
7 | 0.14 | 0 | 0.0740678
7.5 | 0.15 | 0 | -0.0259322
8 | 0.16 | 0 | -0.0259322
8.5 | 0.17 | 0 | 0.0140678
9 | 0.18 | 0 | -0.0259322 |  |  |  | 0.6 | 2.779822
9.5 | 0.19 | 0 | -0.005932197 |  |  |  | 0.6 | 0
10 | 0.2 | 0 | -0.005932197
10.5 | 0.21 | 0 | -0.0259322
11 | 0.22 | 0 | 0.0340678
11.5 | 0.23 | 0 | 0.0140678
12 | 0.24 | 0 | -0.005932197
12.5 | 0.25 | 0 | -0.0259322
13 | 0.26 | 0 | 0.0540678
13.5 | 0.27 | 0 | 0.0340678
14 | 0.28 | 0 | 0.0140678
14.5 | 0.29 | 0 | -0.005932197
15 | 0.3 | 0 | 0.0140678
15.5 | 0.31 | 0 | -0.005932197
16 | 0.32 | 0 | 0.0340678
16.5 | 0.33 | 0 | -0.0259322 |  |  |  | 0.6 | 0.5647738
17 | 0.34 | 0 | -0.005932197 |  |  |  | 0.6 | 0
17.5 | 0.35 | 0 | -0.0359322
18 | 0.36 | 0 | 0.0140678
18.5 | 0.37 | 0 | 0.0140678
19 | 0.38 | 0 | -0.005932197
19.5 | 0.39 | 0 | -0.0359322
20 | 0.4 | 0 | -0.0259322
20.5 | 0.41 | 0 | 0.0340678
21 | 0.42 | 0 | -0.0259322
21.5 | 0.43 | 0 | -0.005932197
22 | 0.44 | 0 | 0.0540678
22.5 | 0.45 | 0 | 0.0540678
23 | 0.46 | 0 | -0.0559322
23.5 | 0.47 | 0 | -0.005932197
24 | 0.48 | 0 | -0.0259322
24.5 | 0.49 | 0 | 0.0140678 |  |  |  | 0.6 | 27.16555
25 | 0.5 | 0 | -0.0259322 |  |  |  | 0.6 | 0
25.5 | 0.51 | 0 | -0.0259322
26 | 0.52 | 0 | 0.0540678
26.5 | 0.53 | 0 | -0.0259322
27 | 0.54 | 0 | -0.005932197
27.5 | 0.55 | 0 | -0.005932197
28 | 0.56 | 0 | -0.0359322
28.5 | 0.57 | 0 | 0.0140678
29 | 0.58 | 0 | 0.0140678
29.5 | 0.59 | 0 | -0.005932197
30 | 0.6 | 0 | -0.0359322
30.5 | 0.61 | 0 | 0.0340678
31 | 0.62 | 3.276 | 0.03398795 | 0.01037483 | 0.1113445 | 0.001113445
31.5 | 0.63 | 3.139 | 1.193991 | 0.3803732 | 3.747939 | 0.03859283
32 | 0.64 | 3.373 | 1.523986 | 0.451819 | 5.140403 | 0.08999686
32.5 | 0.65 | 3.724 | 1.453977 | 0.3904342 | 5.414611 | 0.144143
33 | 0.66 | 4.017 | 1.47397 | 0.366933 | 5.920938 | 0.2033523
33.5 | 0.67 | 4.173 | 1.293966 | 0.3100806 | 5.399721 | 0.2573496
34 | 0.68 | 4.387 | 1.193961 | 0.2721589 | 5.237906 | 0.3097286
34.5 | 0.69 | 4.485 | 1.233958 | 0.2751301 | 5.534304 | 0.3650717
35 | 0.7 | 4.641 | 1.273955 | 0.2745 | 5.912423 | 0.4241959
35.5 | 0.71 | 4.699 | 1.353953 | 0.2881365 | 6.362226 | 0.4878182
36 | 0.72 | 4.699 | 1.993953 | 0.4243357 | 9.369586 | 0.581514
36.5 | 0.73 | 8.619 | 2.223858 | 0.258018 | 19.16743 | 0.7731883
37 | 0.74 | 10.081 | 1.793822 | 0.1779409 | 18.08352 | 0.9540235
37.5 | 0.75 | 10.9 | 1.993802 | 0.1829176 | 21.73244 | 1.171348
38 | 0.76 | 12.441 | 1.663764 | 0.1337324 | 20.69889 | 1.378337
38.5 | 0.77 | 12.246 | 1.683769 | 0.1374955 | 20.61944 | 1.584531
39 | 0.78 | 11.505 | 1.543787 | 0.134184 | 17.76127 | 1.762144
39.5 | 0.79 | 10.978 | 1.3138 | 0.1196757 | 14.4229 | 1.906373
40 | 0.8 | 11.056 | 1.503798 | 0.1360165 | 16.62599 | 2.072633
40.5 | 0.81 | 11.095 | 1.413797 | 0.1274265 | 15.68608 | 2.229494
41 | 0.82 | 11.037 | 1.273799 | 0.1154117 | 14.05892 | 2.370083
41.5 | 0.83 | 10.978 | 1.4338 | 0.1306067 | 15.74026 | 2.527486
42 | 0.84 | 11.017 | 1.393799 | 0.1265135 | 15.35549 | 2.681041
42.5 | 0.85 | 11.115 | 1.193797 | 0.1074041 | 13.26905 | 2.813731
43 | 0.86 | 11.056 | 1.143798 | 0.103455 | 12.64583 | 2.940189
43.5 | 0.87 | 10.978 | 1.4338 | 0.1306067 | 15.74026 | 3.097592
44 | 0.88 | 10.939 | 1.253801 | 0.1146175 | 13.71533 | 3.234745
44.5 | 0.89 | 11.017 | 1.103799 | 0.1001905 | 12.16056 | 3.356351
45 | 0.9 | 10.998 | 1.0638 | 0.09672666 | 11.69967 | 3.473348
45.5 | 0.91 | 10.92 | 1.193802 | 0.1093225 | 13.03631 | 3.603711
46 | 0.92 | 10.998 | 1.1238 | 0.1021822 | 12.35955 | 3.727306
46.5 | 0.93 | 10.978 | 1.1938 | 0.1087448 | 13.10554 | 3.858362
47 | 0.94 | 10.9 | 1.063802 | 0.09759653 | 11.59544 | 3.974316
47.5 | 0.95 | 10.959 | 1.123801 | 0.1025459 | 12.31573 | 4.097474
48 | 0.96 | 10.959 | 1.173801 | 0.1071084 | 12.86368 | 4.22611
48.5 | 0.97 | 10.959 | 1.213801 | 0.1107583 | 13.30204 | 4.359131
49 | 0.98 | 10.939 | 1.143801 | 0.1045618 | 12.51204 | 4.484251
49.5 | 0.99 | 10.978 | 1.1738 | 0.106923 | 12.88598 | 4.613111
50 | 1 | 10.978 | 1.1538 | 0.1051011 | 12.66642 | 4.739776
50.5 | 1.01 | 10.861 | 1.123803 | 0.1034714 | 12.20562 | 4.861832
51 | 1.02 | 10.822 | 1.043804 | 0.09645205 | 11.29605 | 4.974792
51.5 | 1.03 | 10.881 | 1.043803 | 0.09592893 | 11.35762 | 5.088368
52 | 1.04 | 10.822 | 1.003804 | 0.09275587 | 10.86317 | 5.197
52.5 | 1.05 | 10.92 | 1.153802 | 0.1056595 | 12.59951 | 5.322995
53 | 1.06 | 10.881 | 1.153803 | 0.1060383 | 12.55452 | 5.44854
53.5 | 1.07 | 10.939 | 1.043801 | 0.09542017 | 11.41814 | 5.562722
54 | 1.08 | 10.92 | 1.023802 | 0.09375472 | 11.17991 | 5.674521
54.5 | 1.09 | 10.92 | 1.193802 | 0.1093225 | 13.03631 | 5.804884
55 | 1.1 | 10.939 | 0.9638011 | 0.08810688 | 10.54302 | 5.910314
55.5 | 1.11 | 10.881 | 1.043803 | 0.09592893 | 11.35762 | 6.02389
56 | 1.12 | 10.861 | 1.213803 | 0.1117579 | 13.18312 | 6.155721
56.5 | 1.13 | 10.881 | 1.043803 | 0.09592893 | 11.35762 | 6.269297
57 | 1.14 | 10.842 | 0.9638035 | 0.08889537 | 10.44956 | 6.373793
57.5 | 1.15 | 10.861 | 1.233803 | 0.1135994 | 13.40033 | 6.507796
58 | 1.16 | 10.822 | 0.943804 | 0.08721161 | 10.21385 | 6.609934
58.5 | 1.17 | 10.822 | 1.103804 | 0.1019963 | 11.94537 | 6.729388
59 | 1.18 | 10.803 | 1.153804 | 0.1068041 | 12.46455 | 6.854033
59.5 | 1.19 | 10.783 | 1.023805 | 0.09494621 | 11.03969 | 6.96443
60 | 1.2
60.5 | 1.21
61 | 1.22
61.5 | 1.23
62 | 1.24
62.5 | 1.25
63 | 1.26
63.5 | 1.27
64 | 1.28
64.5 | 1.29
65 | 1.3
65.5 | 1.31
66 | 1.32
66.5 | 1.33
67 | 1.34
67.5 | 1.35
68 | 1.36
68.5 | 1.37
69 | 1.38
69.5 | 1.39
70 | 1.4
70.5 | 1.41
71 | 1.42
71.5 | 1.43
72 | 1.44
72.5 | 1.45
73 | 1.46
73.5 | 1.47
74 | 1.48
74.5 | 1.49
75 | 1.5
75.5 | 1.51
76 | 1.52
76.5 | 1.53
77 | 1.54
77.5 | 1.55
78 | 1.56
78.5 | 1.57
79 | 1.58
79.5 | 1.59
80 | 1.6
80.5 | 1.61
81 | 1.62
81.5 | 1.63
82 | 1.64
82.5 | 1.65
83 | 1.66
83.5 | 1.67
84 | 1.68
84.5 | 1.69
85 | 1.7
85.5 | 1.71
86 | 1.72
86.5 | 1.73
87 | 1.74
87.5 | 1.75
88 | 1.76
88.5 | 1.77
89 | 1.78
89.5 | 1.79
90 | 1.8
90.5 | 1.81
91 | 1.82
91.5 | 1.83
92 | 1.84
92.5 | 1.85
93 | 1.86
93.5 | 1.87
94 | 1.88
94.5 | 1.89
95 | 1.9
95.5 | 1.91
96 | 1.92
96.5 | 1.93
97 | 1.94
97.5 | 1.95
98 | 1.96
98.5 | 1.97
99 | 1.98
99.5 | 1.99
100 | 2
100.5 | 2.01
101 | 2.02
101.5 | 2.03
102 | 2.04
102.5 | 2.05
103 | 2.06
103.5 | 2.07
104 | 2.08
104.5 | 2.09
105 | 2.1
105.5 | 2.11
106 | 2.12
106.5 | 2.13
107 | 2.14
107.5 | 2.15
108 | 2.16
108.5 | 2.17
109 | 2.18
109.5 | 2.19
110 | 2.2
110.5 | 2.21
111 | 2.22
111.5 | 2.23
112 | 2.24
112.5 | 2.25
113 | 2.26
113.5 | 2.27
114 | 2.28
114.5 | 2.29
115 | 2.3
115.5 | 2.31
116 | 2.32
116.5 | 2.33
117 | 2.34
117.5 | 2.35
118 | 2.36
118.5 | 2.37
119 | 2.38
119.5 | 2.39
120 | 2.4
120.5 | 2.41
121 | 2.42
121.5 | 2.43
122 | 2.44
122.5 | 2.45
123 | 2.46
123.5 | 2.47
124 | 2.48
124.5 | 2.49
125 | 2.5

## Resultados
Inicio paso corriente
30 | 0
30 | 0.5 | Eje Izquierdo |  | Eje Derecho
Fin de Subida |  | Máx = | 0.5 | Máx = | 0.6
39.20927 | 0 | Mín = | 0 | Mín = | 0
39.20927 | 0.5
¿Suavizar?
Inicio paso corriente |  | Eje Izquierdo |  | Eje Derecho
30 | 0 | Máx = | 100 | Máx = | 9
30 | 100 | Mín = | 0 | Mín = | 0
Fin de Subida
39.20927 | 0
39.20927 | 100
¿Suavizar?
|  | Eje Izquierdo |  | Eje Derecho
Inicio paso corriente |  | Máx = | 10 | Máx = | 6
30 | 0 | Mín = | 0 | Mín = | 0
30 | 10
Fin de Subida
39.20927 | 0
39.20927 | 10
|  | Eje Izquierdo |  | Eje Derecho
Inicio paso corriente |  | Máx = | 14 | Máx = | 9
30 | 0 | Mín = | 0 | Mín = | 0
30 | 14
Fin de Subida
39.20927 | 0
39.20927 | 14