## Parámetros
Ensayo |  |  |  |  | Fecha:
Características polvo |  | Material | Referencia polvo | Densidad de golpeo g/cm3 | Densidad aparente g/cm3 | Densidad absoluta g/cm3
|  | Al-NH3 |  | 1.19 | 0.84 | 2.725 |  | Sí
No
Activación externa |  | PRECOMPRESIÓN | No | # MPa
|  | ACTIVACIÓN ELÉC. | No | # V | # A
Características de corriente | Duraciones
|  | Aproximación | Apriete | PreCalentamiento | Calentamiento | Enfriamiento
|  | 99 | 30 | 5 | 25 | 60 | ciclos
|  | 1.98 | 0.6 | 0.1 | 0.5 | 1.2 | segundos
Intensidades
|  | I máx | So1i (grados) | I So1i (kA) | ISo2i (kA) | Energía (kJ) | EDE (kJ/g)
|  | 12.906 | 15 | 1 | 11 | 6.626577 | 3.701378
Características de Presión |  | Presión Trabajo | Presión Sinterizado
|  | 923 |  | kgf
|  | 3.812474 | 0 | bares
Características Sinterizados |  | Diámetro (mm) | Altura (mm) | Masa (g) |  | Secc (cm2)
| 1 | 12 | 6.27 | 1.7903 |  | 1.130267
| 2 | 11.93 | 6.15 |  |  | Volumen (cm3)
| 3 | 12.08 | 6.24 |  |  | 0.6968093
| 4 | 12.03 | 6.12
| 5 | 12.02 | 6.1 |  |  | Densid (g/cm3)
| 6 | 12.01 | 6.07 |  |  | 2.569283
| 7 | 11.93 | 6.2 |  |  | Porosidad (%)
| 8 | 11.97 | 6.17 |  |  | 5.714402
|  | 11.99625 | 6.165
Otros Datos |  | Tª Inicial (ºC) | Lubricante | Diám Punzón (mm) | h punzones (mm) | h obleas (mm) | tS (ciclos)
|  | 20.6 |  | 11.9 | 97.31 | 9.3 | 11.50009
Observaciones
[9 empty] | 4 | 5 | 8
[9 empty] | 3 | 9 | 2

## Adquisición
380 | 470 | 0 | 74
383 | 471 | 0 | 21 | IP:x,x,x,x:
382 | 471 | 0 | 27 | 172,16,1,14
381 | 471 | 0 | 17
382 | 471 | 0 | 23 | Abrir canal. (IP: 172,16,1,14)(Return:1)
380 | 470 | 0 | 23
382 | 470 | 0 | 16
382 | 471 | 0 | 19 | Recibidos de 1906 registros (Soldadura:1710)
382 | 470 | 0 | 17
381 | 471 | 0 | 21
383 | 469 | 0 | 19 | Representar gráficas
382 | 471 | 0 | 16
382 | 472 | 0 | 23
382 | 471 | 0 | 17
382 | 472 | 0 | 25
381 | 474 | 0 | 19
382 | 470 | 0 | 23
381 | 471 | 0 | 19
382 | 470 | 0 | 19
382 | 473 | 0 | 19
382 | 472 | 0 | 19
382 | 473 | 0 | 21
382 | 471 | 0 | 21
382 | 470 | 0 | 21
380 | 472 | 0 | 23
382 | 471 | 0 | 19
382 | 469 | 0 | 16
383 | 472 | 0 | 25
382 | 472 | 0 | 17
381 | 471 | 0 | 21
382 | 470 | 0 | 16
382 | 470 | 0 | 19
381 | 472 | 0 | 25
382 | 473 | 0 | 17
381 | 472 | 0 | 25
382 | 472 | 0 | 21
381 | 473 | 0 | 19
381 | 474 | 0 | 17
382 | 471 | 0 | 23
382 | 471 | 0 | 19
380 | 472 | 0 | 21
382 | 472 | 0 | 19
382 | 472 | 0 | 17
382 | 470 | 0 | 17
382 | 470 | 0 | 16
381 | 474 | 0 | 16
382 | 471 | 0 | 19
382 | 472 | 0 | 21
383 | 473 | 0 | 16
382 | 473 | 0 | 21
382 | 473 | 0 | 23
384 | 473 | 0 | 21
382 | 472 | 0 | 21
380 | 474 | 0 | 17
382 | 473 | 0 | 19
382 | 473 | 0 | 17
384 | 472 | 0 | 21
382 | 472 | 0 | 21
382 | 473 | 0 | 16
383 | 472 | 0 | 19
382 | 473 | 0 | 19
383 | 473 | 3139 | 19
382 | 471 | 2866 | 161
384 | 470 | 2944 | 165
384 | 475 | 3022 | 165
386 | 474 | 3217 | 157
386 | 474 | 3432 | 157
389 | 472 | 3666 | 157
389 | 473 | 3783 | 157
391 | 469 | 3958 | 147
390 | 470 | 4056 | 167
394 | 471 | 5460 | 182
399 | 470 | 5830 | 205
402 | 470 | 6298 | 192
406 | 469 | 8131 | 192
416 | 469 | 8950 | 240
423 | 468 | 9516 | 197
439 | 466 | 12098 | 271
442 | 468 | 12653 | 240
451 | 464 | 12906 | 215
447 | 463 | 11101 | 192
452 | 463 | 10820 | 149
448 | 463 | 10984 | 126
452 | 462 | 10725 | 114
448 | 458 | 10608 | 132
454 | 458 | 10725 | 120
447 | 460 | 10666 | 130
452 | 458 | 10725 | 120
449 | 456 | 10686 | 145
452 | 457 | 10725 | 145
451 | 456 | 10686 | 132
455 | 456 | 10705 | 128
450 | 456 | 10647 | 128
452 | 459 | 10686 | 145
448 | 456 | 10686 | 130
453 | 456 | 10686 | 120
450 | 457 | 10686 | 128
453 | 457 | 10666 | 118
450 | 455 | 10666 | 124
455 | 457 | 10647 | 126
449 | 458 | 10647 | 120
452 | 459 | 10666 | 128
450 | 459 | 10686 | 124
454 | 459 | 10705 | 137
451 | 458 | 10686 | 130
453 | 460 | 10666 | 118
448 | 461 | 10686 | 118
453 | 461 | 10686 | 134
451 | 462 | 10705 | 122
457 | 462 | 10705 | 122
451 | 461 | 10686 | 118
455 | 464 | 10705 | 118
450 | 464 | 10686 | 126
455 | 463 | 10705 | 108
451 | 464 | 10705 | 126
453 | 467 | 10705 | 137
450 | 466 | 10686 | 139
454 | 463 | 10666 | 112
450 | 466 | 10666 | 128

## Desplazamiento
ciclos | seg | x(t) | h(t) | θ(t) |  |  | θ(t) | H(t)
0.5 | 0.01 | -0.09237213 | 9.757856 | 0.3682014 |  |  | 0.3750702 | 7.841402
1 | 0.02 | 0.05762787 | 9.607857 | 0.3583376 | 0.6 | 4.697035 | 0.3751417 | 7.842302
1.5 | 0.03 | 0.007627869 | 9.657857 | 0.3616596 | 0.6 | 0 | 0.3752058 | 7.843109
2 | 0.04 | -0.04237213 | 9.707856 | 0.3649473 |  |  | 0.3752927 | 7.844202
2.5 | 0.05 | 0.007627869 | 9.657857 | 0.3616596 |  |  | 0.375362 | 7.845078
3 | 0.06 | -0.09237213 | 9.757856 | 0.3682014 |  |  | 0.3754207 | 7.845825
3.5 | 0.07 | 0.007627869 | 9.657857 | 0.3616596 |  |  | 0.3755129 | 7.846983
4 | 0.08 | 0.007627869 | 9.657857 | 0.3616596 |  |  | 0.3754949 | 7.846785
4.5 | 0.09 | 0.007627869 | 9.657857 | 0.3616596 |  |  | 0.375441 | 7.846127
5 | 0.1 | -0.04237213 | 9.707856 | 0.3649473 |  |  | 0.3753342 | 7.844794
5.5 | 0.11 | 0.05762787 | 9.607857 | 0.3583376 |  |  | 0.3751218 | 7.842126
6 | 0.12 | 0.007627869 | 9.657857 | 0.3616596 |  |  | 0.3747863 | 7.837904
6.5 | 0.13 | 0.007627869 | 9.657857 | 0.3616596 |  |  | 0.3744717 | 7.833904
7 | 0.14 | 0.007627869 | 9.657857 | 0.3616596 |  |  | 0.3741395 | 7.829682
7.5 | 0.15 | 0.007627869 | 9.657857 | 0.3616596 |  |  | 0.3738248 | 7.825682
8 | 0.16 | -0.04237213 | 9.707856 | 0.3649473 |  |  | 0.3735437 | 7.822127
8.5 | 0.17 | 0.007627869 | 9.657857 | 0.3616596 |  |  | 0.3732584 | 7.818571
9 | 0.18 | -0.04237213 | 9.707856 | 0.3649473 |  |  | 0.372825 | 7.813238
9.5 | 0.19 | 0.007627869 | 9.657857 | 0.3616596 |  |  | 0.3723171 | 7.807015
10 | 0.2 | 0.007627869 | 9.657857 | 0.3616596 |  |  | 0.3717346 | 7.799905
10.5 | 0.21 | 0.007627869 | 9.657857 | 0.3616596 |  |  | 0.3711689 | 7.793016
11 | 0.22 | 0.007627869 | 9.657857 | 0.3616596 |  |  | 0.3707125 | 7.78746
11.5 | 0.23 | 0.007627869 | 9.657857 | 0.3616596 | 0.6 | 12.19732 | 0.3704918 | 7.784793
12 | 0.24 | 0.007627869 | 9.657857 | 0.3616596 | 0.6 | 0 | 0.3704702 | 7.784571
12.5 | 0.25 | -0.09237213 | 9.757856 | 0.3682014 |  |  | 0.3706844 | 7.787238
13 | 0.26 | 0.007627869 | 9.657857 | 0.3616596 |  |  | 0.3711176 | 7.792571
13.5 | 0.27 | 0.007627869 | 9.657857 | 0.3616596 |  |  | 0.371803 | 7.801015
14 | 0.28 | 0.05762787 | 9.607857 | 0.3583376 |  |  | 0.372667 | 7.811682
14.5 | 0.29 | 0.007627869 | 9.657857 | 0.3616596 |  |  | 0.3736567 | 7.823905
15 | 0.3 | -0.04237213 | 9.707856 | 0.3649473 |  |  | 0.3746632 | 7.836349
15.5 | 0.31 | 0.007627869 | 9.657857 | 0.3616596 |  |  | 0.3755583 | 7.84746
16 | 0.32 | 0.007627869 | 9.657857 | 0.3616596 |  |  | 0.3762361 | 7.855905
16.5 | 0.33 | -0.04237213 | 9.707856 | 0.3649473 |  |  | 0.3766634 | 7.861238
17 | 0.34 | 0.007627869 | 9.657857 | 0.3616596 |  |  | 0.376893 | 7.864127
17.5 | 0.35 | -0.04237213 | 9.707856 | 0.3649473 |  |  | 0.3769621 | 7.865016
18 | 0.36 | 0.007627869 | 9.657857 | 0.3616596 |  |  | 0.3769085 | 7.864348
18.5 | 0.37 | -0.04237213 | 9.707856 | 0.3649473 |  |  | 0.3767322 | 7.862127
19 | 0.38 | -0.04237213 | 9.707856 | 0.3649473 |  |  | 0.3765035 | 7.859238
19.5 | 0.39 | 0.007627869 | 9.657857 | 0.3616596 |  |  | 0.3761875 | 7.855238
20 | 0.4 | 0.007627869 | 9.657857 | 0.3616596 |  |  | 0.3758546 | 7.851016
20.5 | 0.41 | -0.09237213 | 9.757856 | 0.3682014 |  |  | 0.3755747 | 7.84746
21 | 0.42 | 0.007627869 | 9.657857 | 0.3616596 |  |  | 0.3754183 | 7.84546
21.5 | 0.43 | 0.007627869 | 9.657857 | 0.3616596 |  |  | 0.3753499 | 7.844571
22 | 0.44 | 0.007627869 | 9.657857 | 0.3616596 | 0.6 | 0.4602518 | 0.3754045 | 7.845238
22.5 | 0.45 | 0.007627869 | 9.657857 | 0.3616596 | 0.6 | 0 | 0.3754217 | 7.84546
23 | 0.46 | -0.04237213 | 9.707856 | 0.3649473 |  |  | 0.3753664 | 7.844793
23.5 | 0.47 | 0.007627869 | 9.657857 | 0.3616596 |  |  | 0.3751857 | 7.84257
24 | 0.48 | 0.007627869 | 9.657857 | 0.3616596 |  |  | 0.3748973 | 7.839015
24.5 | 0.49 | 0.05762787 | 9.607857 | 0.3583376 |  |  | 0.3744486 | 7.833459
25 | 0.5 | 0.007627869 | 9.657857 | 0.3616596 |  |  | 0.3740013 | 7.827905
25.5 | 0.51 | 0.007627869 | 9.657857 | 0.3616596 |  |  | 0.3735552 | 7.822349
26 | 0.52 | 0.1076279 | 9.557857 | 0.3549809 |  |  | 0.3731464 | 7.817238
26.5 | 0.53 | 0.007627869 | 9.657857 | 0.3616596 |  |  | 0.3727195 | 7.811904
27 | 0.54 | -0.09237213 | 9.757856 | 0.3682014 |  |  | 0.372434 | 7.808349
27.5 | 0.55 | 0.007627869 | 9.657857 | 0.3616596 |  |  | 0.3721627 | 7.805016
28 | 0.56 | 0.007627869 | 9.657857 | 0.3616596 |  |  | 0.3719411 | 7.802349
28.5 | 0.57 | 0.1076279 | 9.557857 | 0.3549809 |  |  | 0.3716404 | 7.798794
29 | 0.58 | 0.007627869 | 9.657857 | 0.3616596 |  |  | 0.3713712 | 7.795682
29.5 | 0.59 | 0.007627869 | 9.657857 | 0.3616596 |  |  | 0.3707694 | 7.788571
30 | 0.6 | 0.05762787 | 9.607857 | 0.3583376 |  |  | 0.3699269 | 7.778571
30.5 | 0.61 | 0.007627869 | 9.657857 | 0.3616596 |  |  | 0.3685414 | 7.762127
31 | 0.62 | 0.05762787 | 9.607857 | 0.3583376 |  |  | 0.3667579 | 7.741015
31.5 | 0.63 | 0.007627869 | 9.657857 | 0.3616596 |  |  | 0.3641653 | 7.710571
32 | 0.64 | 0.1076279 | 9.557857 | 0.3549809 |  |  | 0.3609946 | 7.673682
32.5 | 0.65 | 0.1076279 | 9.557857 | 0.3549809 |  |  | 0.3568092 | 7.625682
33 | 0.66 | 0.2076279 | 9.457856 | 0.348161 |  |  | 0.351833 | 7.56946
33.5 | 0.67 | 0.2076279 | 9.457856 | 0.348161 |  |  | 0.3455728 | 7.499905
34 | 0.68 | 0.3576279 | 9.307857 | 0.3376563 |  |  | 0.3384776 | 7.422349
34.5 | 0.69 | 0.3576279 | 9.307857 | 0.3376563 |  |  | 0.3301619 | 7.333015
35 | 0.7 | 0.4576279 | 9.207856 | 0.3304631 |  |  | 0.3211932 | 7.238348
35.5 | 0.71 | 0.4076279 | 9.257856 | 0.3340791 |  |  | 0.3112944 | 7.135904
36 | 0.72 | 0.6076279 | 9.057857 | 0.3193754 |  |  | 0.3011935 | 7.03346
36.5 | 0.73 | 0.8576279 | 8.807857 | 0.3000567 |  |  | 0.290509 | 6.927461
37 | 0.74 | 1.007628 | 8.657857 | 0.28793 |  |  | 0.2800082 | 6.825682
37.5 | 0.75 | 1.207628 | 8.457856 | 0.2710919 |  |  | 0.2694481 | 6.725683
38 | 0.76 | 1.707628 | 7.957857 | 0.2252939 |  |  | 0.2595809 | 6.634349
38.5 | 0.77 | 2.057628 | 7.607857 | 0.1896535 |  |  | 0.2499438 | 6.547237
39 | 0.78 | 2.857628 | 6.807857 | 0.09442864 |  |  | 0.2412587 | 6.470571
39.5 | 0.79 | 3.007628 | 6.657856 | 0.07402631 |  |  | 0.2329286 | 6.398793
40 | 0.8 | 3.457628 | 6.207857 | 0.006903626 |  |  | 0.2254058 | 6.335459
40.5 | 0.81 | 3.257628 | 6.407856 | 0.03789981 |  |  | 0.21807 | 6.275015
41 | 0.82 | 3.507628 | 6.157856 | -0.001160058 |  |  | 0.2115753 | 6.222571
41.5 | 0.83 | 3.307628 | 6.357857 | 0.03033362 |  |  | 0.2052385 | 6.172349
42 | 0.84 | 3.507628 | 6.157856 | -0.001160058 |  |  | 0.1996535 | 6.128793
42.5 | 0.85 | 3.307628 | 6.357857 | 0.03033362 |  |  | 0.1942145 | 6.087015
43 | 0.86 | 3.607628 | 6.057857 | -0.01768668 |  |  | 0.1894583 | 6.051016
43.5 | 0.87 | 3.257628 | 6.407856 | 0.03789981 |  |  | 0.1846137 | 6.014793
44 | 0.88 | 3.507628 | 6.157856 | -0.001160058 |  |  | 0.1803505 | 5.983237
44.5 | 0.89 | 3.357628 | 6.307857 | 0.02264741 |  |  | 0.176075 | 5.951904
45 | 0.9 | 3.507628 | 6.157856 | -0.001160058 |  |  | 0.1723395 | 5.924793
45.5 | 0.91 | 3.457628 | 6.207857 | 0.006903626 |  |  | 0.168439 | 5.896793
46 | 0.92 | 3.657628 | 6.007856 | -0.02615635 |  |  | 0.1650594 | 5.872793
46.5 | 0.93 | 3.407628 | 6.257856 | 0.01483838 |  |  | 0.1614582 | 5.84746
47 | 0.94 | 3.507628 | 6.157856 | -0.001160058 |  |  | 0.1581105 | 5.824126
47.5 | 0.95 | 3.307628 | 6.357857 | 0.03033362 |  |  | 0.1544455 | 5.798793
48 | 0.96 | 3.557628 | 6.107857 | -0.009355686 |  |  | 0.1511758 | 5.776349
48.5 | 0.97 | 3.407628 | 6.257856 | 0.01483838 |  |  | 0.1475903 | 5.751904
49 | 0.98 | 3.557628 | 6.107857 | -0.009355686 |  |  | 0.1443035 | 5.729682
49.5 | 0.99 | 3.407628 | 6.257856 | 0.01483838 |  |  | 0.1407504 | 5.705905
50 | 1 | 3.657628 | 6.007856 | -0.02615635 |  |  | 0.1374979 | 5.684349
50.5 | 1.01 | 3.357628 | 6.307857 | 0.02264741 |  |  | 0.133877 | 5.660571
51 | 1.02 | 3.507628 | 6.157856 | -0.001160058 |  |  | 0.1303859 | 5.637904
51.5 | 1.03 | 3.407628 | 6.257856 | 0.01483838 |  |  | 0.1263698 | 5.612127
52 | 1.04 | 3.607628 | 6.057857 | -0.01768668 |  |  | 0.1224539 | 5.587237
52.5 | 1.05 | 3.457628 | 6.207857 | 0.006903626 |  |  | 0.1179314 | 5.558793
53 | 1.06 | 3.557628 | 6.107857 | -0.009355686 |  |  | 0.1134276 | 5.530793
53.5 | 1.07 | 3.307628 | 6.357857 | 0.03033362 |  |  | 0.1085174 | 5.500571
54 | 1.08 | 3.557628 | 6.107857 | -0.009355686 |  |  | 0.1039653 | 5.472794
54.5 | 1.09 | 3.457628 | 6.207857 | 0.006903626 |  |  | 0.09911616 | 5.44346
55 | 1.1 | 3.757628 | 5.907856 | -0.04352568 |  |  | 0.09474574 | 5.417237
55.5 | 1.11 | 3.457628 | 6.207857 | 0.006903626 |  |  | 0.09030683 | 5.390793
56 | 1.12 | 3.657628 | 6.007856 | -0.02615635 |  |  | 0.08651028 | 5.368349
56.5 | 1.13 | 3.407628 | 6.257856 | 0.01483838 |  |  | 0.08265173 | 5.345682
57 | 1.14 | 3.657628 | 6.007856 | -0.02615635 |  |  | 0.07945649 | 5.327015
57.5 | 1.15 | 3.457628 | 6.207857 | 0.006903626 |  |  | 0.07619852 | 5.308126
58 | 1.16 | 3.557628 | 6.107857 | -0.009355686 |  |  | 0.07342684 | 5.292127
58.5 | 1.17 | 3.407628 | 6.257856 | 0.01483838 |  |  | 0.07025222 | 5.273904
59 | 1.18 | 3.607628 | 6.057857 | -0.01768668 |  |  | 0.06736511 | 5.25746
59.5 | 1.19 | 3.407628 | 6.257856 | 0.01483838 |  |  | 0.06397282 | 5.238348
60 | 1.2 | [5 empty] | 0.06094619 | 5.22146
60.5 | 1.21 | [5 empty] | 0.0576039 | 5.203015
61 | 1.22 | [5 empty] | 0.05474932 | 5.18746
61.5 | 1.23 | [5 empty] | 0.05152985 | 5.170127
62 | 1.24 | [5 empty] | 0.04889075 | 5.156126
62.5 | 1.25 | [5 empty] | 0.04586454 | 5.140127
63 | 1.26 | [5 empty] | 0.04331469 | 5.126793
63.5 | 1.27 | [5 empty] | 0.04062997 | 5.112793
64 | 1.28 | [5 empty] | 0.03883446 | 5.10346
64.5 | 1.29 | [5 empty] | 0.03675676 | 5.092571
65 | 1.3 | [5 empty] | 0.03531114 | 5.085015
65.5 | 1.31 | [5 empty] | 0.03339178 | 5.075016
66 | 1.32 | [5 empty] | 0.0317597 | 5.066571
66.5 | 1.33 | [5 empty] | 0.02929821 | 5.053904
67 | 1.34 | [5 empty] | 0.02715813 | 5.043015
67.5 | 1.35 | [5 empty] | 0.02436356 | 5.028793
68 | 1.36 | [5 empty] | 0.02205201 | 5.017016
68.5 | 1.37 | [5 empty] | 0.0191424 | 5.002126
69 | 1.38 | [5 empty] | 0.01676469 | 4.989904
69.5 | 1.39 | [5 empty] | 0.01395953 | 4.97546
70 | 1.4 | [5 empty] | 0.0118607 | 4.964571
70.5 | 1.41 | [5 empty] | 0.009501089 | 4.952348
71 | 1.42 | [5 empty] | 0.00793357 | 4.944127
71.5 | 1.43 | [5 empty] | 0.00622406 | 4.935237
72 | 1.44 | [5 empty] | 0.005396735 | 4.930793
72.5 | 1.45 | [5 empty] | 0.004197815 | 4.924571
73 | 1.46 | [5 empty] | 0.0035993 | 4.92146
73.5 | 1.47 | [5 empty] | 0.002758215 | 4.917238
74 | 1.48 | [5 empty] | 0.002359803 | 4.915238
74.5 | 1.49 | [5 empty] | 0.001370327 | 4.910349
75 | 1.5 | [5 empty] | 0.000966048 | 4.908349
75.5 | 1.51 | [5 empty] | 0.0002782706 | 4.9
76 | 1.52 | [5 empty] | 0 | 4.9
76.5 | 1.53 | [5 empty] | 0 | 4.9
77 | 1.54 | [5 empty] | 0 | 4.9
77.5 | 1.55 | [5 empty] | 0 | 4.9
78 | 1.56 | [5 empty] | 0 | 4.9
78.5 | 1.57 | [5 empty] | 0 | 4.9
79 | 1.58 | [5 empty] | 0 | 4.9
79.5 | 1.59 | [5 empty] | 0 | 4.9
80 | 1.6 | [5 empty] | 0 | 4.9
80.5 | 1.61
81 | 1.62
81.5 | 1.63
82 | 1.64
82.5 | 1.65
83 | 1.66
83.5 | 1.67
84 | 1.68
84.5 | 1.69
85 | 1.7
85.5 | 1.71
86 | 1.72
86.5 | 1.73
87 | 1.74
87.5 | 1.75
88 | 1.76
88.5 | 1.77
89 | 1.78
89.5 | 1.79
90 | 1.8
90.5 | 1.81
91 | 1.82
91.5 | 1.83
92 | 1.84
92.5 | 1.85
93 | 1.86
93.5 | 1.87
94 | 1.88
94.5 | 1.89
95 | 1.9
95.5 | 1.91
96 | 1.92
96.5 | 1.93
97 | 1.94
97.5 | 1.95
98 | 1.96
98.5 | 1.97
99 | 1.98
99.5 | 1.99
100 | 2
100.5 | 2.01
101 | 2.02
101.5 | 2.03
102 | 2.04
102.5 | 2.05
103 | 2.06
103.5 | 2.07
104 | 2.08
104.5 | 2.09
105 | 2.1
105.5 | 2.11
106 | 2.12
106.5 | 2.13
107 | 2.14
107.5 | 2.15
108 | 2.16
108.5 | 2.17
109 | 2.18
109.5 | 2.19
110 | 2.2
110.5 | 2.21
111 | 2.22
111.5 | 2.23
112 | 2.24
112.5 | 2.25
113 | 2.26
113.5 | 2.27
114 | 2.28
114.5 | 2.29
115 | 2.3
115.5 | 2.31
116 | 2.32
116.5 | 2.33
117 | 2.34
117.5 | 2.35
118 | 2.36
118.5 | 2.37
119 | 2.38
119.5 | 2.39
120 | 2.4
120.5 | 2.41
121 | 2.42
121.5 | 2.43
122 | 2.44
122.5 | 2.45
123 | 2.46
123.5 | 2.47
124 | 2.48
124.5 | 2.49
125 | 2.5

## Fuerza
ciclos | seg | Fuerza | Presión
0.5 | 0.01 | 9.2214 | 82.91119 | 0.6 | 11.64937
1 | 0.02 | 9.24102 | 83.08759 | 0.6 | 0
1.5 | 0.03 | 9.24102 | 83.08759
2 | 0.04 | 9.24102 | 83.08759
2.5 | 0.05 | 9.24102 | 83.08759
3 | 0.06 | 9.2214 | 82.91119
3.5 | 0.07 | 9.2214 | 82.91119
4 | 0.08 | 9.24102 | 83.08759
4.5 | 0.09 | 9.2214 | 82.91119
5 | 0.1 | 9.24102 | 83.08759
5.5 | 0.11 | 9.20178 | 82.73478
6 | 0.12 | 9.24102 | 83.08759
6.5 | 0.13 | 9.26064 | 83.264
7 | 0.14 | 9.24102 | 83.08759
7.5 | 0.15 | 9.26064 | 83.264
8 | 0.16 | 9.29988 | 83.61681
8.5 | 0.17 | 9.2214 | 82.91119 | 0.6 | 104.7415
9 | 0.18 | 9.24102 | 83.08759 | 0.6 | 0
9.5 | 0.19 | 9.2214 | 82.91119
10 | 0.2 | 9.28026 | 83.44041
10.5 | 0.21 | 9.26064 | 83.264
11 | 0.22 | 9.28026 | 83.44041
11.5 | 0.23 | 9.24102 | 83.08759
12 | 0.24 | 9.2214 | 82.91119
12.5 | 0.25 | 9.26064 | 83.264
13 | 0.26 | 9.24102 | 83.08759
13.5 | 0.27 | 9.20178 | 82.73478
14 | 0.28 | 9.26064 | 83.264
14.5 | 0.29 | 9.26064 | 83.264
15 | 0.3 | 9.24102 | 83.08759
15.5 | 0.31 | 9.2214 | 82.91119
16 | 0.32 | 9.2214 | 82.91119
16.5 | 0.33 | 9.26064 | 83.264
17 | 0.34 | 9.28026 | 83.44041
17.5 | 0.35 | 9.26064 | 83.264
18 | 0.36 | 9.26064 | 83.264
18.5 | 0.37 | 9.28026 | 83.44041
19 | 0.38 | 9.29988 | 83.61681
19.5 | 0.39 | 9.24102 | 83.08759
20 | 0.4 | 9.24102 | 83.08759
20.5 | 0.41 | 9.26064 | 83.264
21 | 0.42 | 9.26064 | 83.264
21.5 | 0.43 | 9.26064 | 83.264
22 | 0.44 | 9.2214 | 82.91119
22.5 | 0.45 | 9.2214 | 82.91119
23 | 0.46 | 9.29988 | 83.61681
23.5 | 0.47 | 9.24102 | 83.08759
24 | 0.48 | 9.26064 | 83.264
24.5 | 0.49 | 9.28026 | 83.44041
25 | 0.5 | 9.28026 | 83.44041
25.5 | 0.51 | 9.28026 | 83.44041
26 | 0.52 | 9.28026 | 83.44041
26.5 | 0.53 | 9.26064 | 83.264
27 | 0.54 | 9.29988 | 83.61681
27.5 | 0.55 | 9.28026 | 83.44041
28 | 0.56 | 9.28026 | 83.44041
28.5 | 0.57 | 9.26064 | 83.264
29 | 0.58 | 9.26064 | 83.264
29.5 | 0.59 | 9.28026 | 83.44041
30 | 0.6 | 9.26064 | 83.264
30.5 | 0.61 | 9.28026 | 83.44041
31 | 0.62 | 9.28026 | 83.44041
31.5 | 0.63 | 9.24102 | 83.08759
32 | 0.64 | 9.2214 | 82.91119
32.5 | 0.65 | 9.3195 | 83.79322
33 | 0.66 | 9.29988 | 83.61681
33.5 | 0.67 | 9.29988 | 83.61681
34 | 0.68 | 9.26064 | 83.264
34.5 | 0.69 | 9.28026 | 83.44041
35 | 0.7 | 9.20178 | 82.73478
35.5 | 0.71 | 9.2214 | 82.91119
36 | 0.72 | 9.24102 | 83.08759
36.5 | 0.73 | 9.2214 | 82.91119
37 | 0.74 | 9.2214 | 82.91119
37.5 | 0.75 | 9.20178 | 82.73478
38 | 0.76 | 9.20178 | 82.73478
38.5 | 0.77 | 9.18216 | 82.55838
39 | 0.78 | 9.14292 | 82.20556
39.5 | 0.79 | 9.18216 | 82.55838
40 | 0.8 | 9.10368 | 81.85275
40.5 | 0.81 | 9.08406 | 81.67634
41 | 0.82 | 9.08406 | 81.67634
41.5 | 0.83 | 9.08406 | 81.67634
42 | 0.84 | 9.06444 | 81.49993
42.5 | 0.85 | 8.98596 | 80.7943
43 | 0.86 | 8.98596 | 80.7943
43.5 | 0.87 | 9.0252 | 81.14712
44 | 0.88 | 8.98596 | 80.7943
44.5 | 0.89 | 8.94672 | 80.44149
45 | 0.9 | 8.96634 | 80.6179
45.5 | 0.91 | 8.94672 | 80.44149
46 | 0.92 | 8.94672 | 80.44149
46.5 | 0.93 | 8.94672 | 80.44149
47 | 0.94 | 9.00558 | 80.97071
47.5 | 0.95 | 8.94672 | 80.44149
48 | 0.96 | 8.94672 | 80.44149
48.5 | 0.97 | 8.96634 | 80.6179
49 | 0.98 | 8.96634 | 80.6179
49.5 | 0.99 | 8.9271 | 80.26508
50 | 1 | 8.96634 | 80.6179
50.5 | 1.01 | 8.98596 | 80.7943
51 | 1.02 | 9.00558 | 80.97071
51.5 | 1.03 | 9.00558 | 80.97071
52 | 1.04 | 9.00558 | 80.97071
52.5 | 1.05 | 8.98596 | 80.7943
53 | 1.06 | 9.0252 | 81.14712
53.5 | 1.07 | 9.04482 | 81.32352
54 | 1.08 | 9.04482 | 81.32352
54.5 | 1.09 | 9.06444 | 81.49993
55 | 1.1 | 9.06444 | 81.49993
55.5 | 1.11 | 9.04482 | 81.32352
56 | 1.12 | 9.10368 | 81.85275
56.5 | 1.13 | 9.10368 | 81.85275
57 | 1.14 | 9.08406 | 81.67634
57.5 | 1.15 | 9.10368 | 81.85275
58 | 1.16 | 9.16254 | 82.38197
58.5 | 1.17 | 9.14292 | 82.20556
59 | 1.18 | 9.08406 | 81.67634
59.5 | 1.19 | 9.14292 | 82.20556
60 | 1.2
60.5 | 1.21
61 | 1.22
61.5 | 1.23
62 | 1.24
62.5 | 1.25
63 | 1.26
63.5 | 1.27
64 | 1.28
64.5 | 1.29
65 | 1.3
65.5 | 1.31
66 | 1.32
66.5 | 1.33
67 | 1.34
67.5 | 1.35
68 | 1.36
68.5 | 1.37
69 | 1.38
69.5 | 1.39
70 | 1.4
70.5 | 1.41
71 | 1.42
71.5 | 1.43
72 | 1.44
72.5 | 1.45
73 | 1.46
73.5 | 1.47
74 | 1.48
74.5 | 1.49
75 | 1.5
75.5 | 1.51
76 | 1.52
76.5 | 1.53
77 | 1.54
77.5 | 1.55
78 | 1.56
78.5 | 1.57
79 | 1.58
79.5 | 1.59
80 | 1.6
80.5 | 1.61
81 | 1.62
81.5 | 1.63
82 | 1.64
82.5 | 1.65
83 | 1.66
83.5 | 1.67
84 | 1.68
84.5 | 1.69
85 | 1.7
85.5 | 1.71
86 | 1.72
86.5 | 1.73
87 | 1.74
87.5 | 1.75
88 | 1.76
88.5 | 1.77
89 | 1.78
89.5 | 1.79
90 | 1.8
90.5 | 1.81
91 | 1.82
91.5 | 1.83
92 | 1.84
92.5 | 1.85
93 | 1.86
93.5 | 1.87
94 | 1.88
94.5 | 1.89
95 | 1.9
95.5 | 1.91
96 | 1.92
96.5 | 1.93
97 | 1.94
97.5 | 1.95
98 | 1.96
98.5 | 1.97
99 | 1.98
99.5 | 1.99
100 | 2
100.5 | 2.01
101 | 2.02
101.5 | 2.03
102 | 2.04
102.5 | 2.05
103 | 2.06
103.5 | 2.07
104 | 2.08
104.5 | 2.09
105 | 2.1
105.5 | 2.11
106 | 2.12
106.5 | 2.13
107 | 2.14
107.5 | 2.15
108 | 2.16
108.5 | 2.17
109 | 2.18
109.5 | 2.19
110 | 2.2
110.5 | 2.21
111 | 2.22
111.5 | 2.23
112 | 2.24
112.5 | 2.25
113 | 2.26
113.5 | 2.27
114 | 2.28
114.5 | 2.29
115 | 2.3
115.5 | 2.31
116 | 2.32
116.5 | 2.33
117 | 2.34
117.5 | 2.35
118 | 2.36
118.5 | 2.37
119 | 2.38
119.5 | 2.39
120 | 2.4
120.5 | 2.41
121 | 2.42
121.5 | 2.43
122 | 2.44
122.5 | 2.45
123 | 2.46
123.5 | 2.47
124 | 2.48
124.5 | 2.49
125 | 2.5

## Resistencia
ciclos | seg | Intensidad | Tensión | Resistencia | Potencia | Energía
0.5 | 0.01 | 0 | 0.5428814 |  |  |  | 0.6 | 16.1325
1 | 0.02 | 0 | 0.01288136 |  |  |  | 0.6 | 0 | La línea vertical roja señala el fin del precalentamiento
1.5 | 0.03 | 0 | 0.07288136 |  |  |  | 0.7 | 16.1325
2 | 0.04 | 0 | -0.02711865 |  |  |  | 0.7 | 0
2.5 | 0.05 | 0 | 0.03288136
3 | 0.06 | 0 | 0.03288136
3.5 | 0.07 | 0 | -0.03711864
4 | 0.08 | 0 | -0.007118645
4.5 | 0.09 | 0 | -0.02711865
5 | 0.1 | 0 | 0.01288136
5.5 | 0.11 | 0 | -0.007118645
6 | 0.12 | 0 | -0.03711864
6.5 | 0.13 | 0 | 0.03288136
7 | 0.14 | 0 | -0.02711865
7.5 | 0.15 | 0 | 0.05288136
8 | 0.16 | 0 | -0.007118645
8.5 | 0.17 | 0 | 0.03288136
9 | 0.18 | 0 | -0.007118645 |  |  |  | 0.6 | 3.140733
9.5 | 0.19 | 0 | -0.007118645 |  |  |  | 0.6 | 0
10 | 0.2 | 0 | -0.007118645
10.5 | 0.21 | 0 | -0.007118645
11 | 0.22 | 0 | 0.01288136
11.5 | 0.23 | 0 | 0.01288136
12 | 0.24 | 0 | 0.01288136
12.5 | 0.25 | 0 | 0.03288136
13 | 0.26 | 0 | -0.007118645
13.5 | 0.27 | 0 | -0.03711864
14 | 0.28 | 0 | 0.05288136
14.5 | 0.29 | 0 | -0.02711865
15 | 0.3 | 0 | 0.01288136
15.5 | 0.31 | 0 | -0.03711864
16 | 0.32 | 0 | -0.007118645
16.5 | 0.33 | 0 | 0.05288136 |  |  |  | 0.6 | 0.6168519
17 | 0.34 | 0 | -0.02711865 |  |  |  | 0.6 | 0
17.5 | 0.35 | 0 | 0.05288136
18 | 0.36 | 0 | 0.01288136
18.5 | 0.37 | 0 | -0.007118645
19 | 0.38 | 0 | -0.02711865
19.5 | 0.39 | 0 | 0.03288136
20 | 0.4 | 0 | -0.007118645
20.5 | 0.41 | 0 | 0.01288136
21 | 0.42 | 0 | -0.007118645
21.5 | 0.43 | 0 | -0.02711865
22 | 0.44 | 0 | -0.02711865
22.5 | 0.45 | 0 | -0.03711864
23 | 0.46 | 0 | -0.03711864
23.5 | 0.47 | 0 | -0.007118645
24 | 0.48 | 0 | 0.01288136
24.5 | 0.49 | 0 | -0.03711864 |  |  |  | 0.6 | 37.99659
25 | 0.5 | 0 | 0.01288136 |  |  |  | 0.6 | 0
25.5 | 0.51 | 0 | 0.03288136
26 | 0.52 | 0 | 0.01288136
26.5 | 0.53 | 0 | 0.01288136
27 | 0.54 | 0 | -0.02711865
27.5 | 0.55 | 0 | -0.007118645
28 | 0.56 | 0 | -0.02711865
28.5 | 0.57 | 0 | 0.01288136
29 | 0.58 | 0 | 0.01288136
29.5 | 0.59 | 0 | -0.03711864
30 | 0.6 | 0 | -0.007118645
30.5 | 0.61 | 0 | -0.007118645
31 | 0.62 | 3.139 | -0.007195161 | -0.002292183 | -0.02258561 | -0.0002258561
31.5 | 0.63 | 2.866 | 1.412812 | 0.4929559 | 4.049118 | 0.04026532
32 | 0.64 | 2.944 | 1.45281 | 0.4934815 | 4.277071 | 0.08303604
32.5 | 0.65 | 3.022 | 1.452808 | 0.4807438 | 4.390385 | 0.1269399
33 | 0.66 | 3.217 | 1.372803 | 0.4267339 | 4.416307 | 0.1711029
33.5 | 0.67 | 3.432 | 1.372798 | 0.3999994 | 4.711442 | 0.2182174
34 | 0.68 | 3.666 | 1.372792 | 0.3744659 | 5.032655 | 0.2685439
34.5 | 0.69 | 3.783 | 1.372789 | 0.3628837 | 5.193261 | 0.3204765
35 | 0.7 | 3.958 | 1.272785 | 0.3215728 | 5.037683 | 0.3708533
35.5 | 0.71 | 4.056 | 1.472782 | 0.363112 | 5.973606 | 0.4305894
36 | 0.72 | 5.46 | 1.622748 | 0.2972067 | 8.860207 | 0.5191915
36.5 | 0.73 | 5.83 | 1.852739 | 0.317794 | 10.80147 | 0.6272062
37 | 0.74 | 6.298 | 1.722728 | 0.2735357 | 10.84974 | 0.7357036
37.5 | 0.75 | 8.131 | 1.722683 | 0.2118661 | 14.00714 | 0.8757749
38 | 0.76 | 8.95 | 2.202663 | 0.2461076 | 19.71383 | 1.072913
38.5 | 0.77 | 9.516 | 1.772649 | 0.1862809 | 16.86853 | 1.241599
39 | 0.78 | 12.098 | 2.512586 | 0.2076861 | 30.39727 | 1.545571
39.5 | 0.79 | 12.653 | 2.202573 | 0.1740751 | 27.86915 | 1.824263
40 | 0.8 | 12.906 | 1.952567 | 0.1512914 | 25.19983 | 2.076261
40.5 | 0.81 | 11.101 | 1.722611 | 0.1551762 | 19.1227 | 2.267488
41 | 0.82 | 10.82 | 1.292618 | 0.1194656 | 13.98612 | 2.407349
41.5 | 0.83 | 10.984 | 1.062614 | 0.09674195 | 11.67175 | 2.524067
42 | 0.84 | 10.725 | 0.9426199 | 0.08788997 | 10.1096 | 2.625163
42.5 | 0.85 | 10.608 | 1.122623 | 0.1058279 | 11.90878 | 2.744251
43 | 0.86 | 10.725 | 1.00262 | 0.09348438 | 10.7531 | 2.851782
43.5 | 0.87 | 10.666 | 1.102621 | 0.1033772 | 11.76056 | 2.969388
44 | 0.88 | 10.725 | 1.00262 | 0.09348438 | 10.7531 | 3.076919
44.5 | 0.89 | 10.686 | 1.252621 | 0.1172208 | 13.38551 | 3.210774
45 | 0.9 | 10.725 | 1.25262 | 0.1167944 | 13.43435 | 3.345117
45.5 | 0.91 | 10.686 | 1.122621 | 0.1050553 | 11.99633 | 3.46508
46 | 0.92 | 10.705 | 1.08262 | 0.1011322 | 11.58945 | 3.580975
46.5 | 0.93 | 10.647 | 1.082622 | 0.1016833 | 11.52668 | 3.696242
47 | 0.94 | 10.686 | 1.252621 | 0.1172208 | 13.38551 | 3.830097
47.5 | 0.95 | 10.686 | 1.102621 | 0.1031837 | 11.78261 | 3.947923
48 | 0.96 | 10.686 | 1.002621 | 0.09382565 | 10.71401 | 4.055063
48.5 | 0.97 | 10.686 | 1.082621 | 0.1013121 | 11.56889 | 4.170752
49 | 0.98 | 10.666 | 0.9826214 | 0.09212651 | 10.48064 | 4.275558
49.5 | 0.99 | 10.666 | 1.042621 | 0.09775186 | 11.1206 | 4.386764
50 | 1 | 10.647 | 1.062622 | 0.09980481 | 11.31374 | 4.499901
50.5 | 1.01 | 10.647 | 1.002622 | 0.09416942 | 10.67492 | 4.60665
51 | 1.02 | 10.666 | 1.082621 | 0.1015021 | 11.54724 | 4.722123
51.5 | 1.03 | 10.686 | 1.042621 | 0.09756887 | 11.14145 | 4.833537
52 | 1.04 | 10.705 | 1.17262 | 0.1095395 | 12.5529 | 4.959066
52.5 | 1.05 | 10.686 | 1.102621 | 0.1031837 | 11.78261 | 5.076892
53 | 1.06 | 10.666 | 0.9826214 | 0.09212651 | 10.48064 | 5.181698
53.5 | 1.07 | 10.686 | 0.9826209 | 0.09195404 | 10.50029 | 5.286701
54 | 1.08 | 10.686 | 1.142621 | 0.1069269 | 12.21005 | 5.408802
54.5 | 1.09 | 10.705 | 1.02262 | 0.09552737 | 10.94715 | 5.518273
55 | 1.1 | 10.705 | 1.02262 | 0.09552737 | 10.94715 | 5.627744
55.5 | 1.11 | 10.686 | 0.9826209 | 0.09195404 | 10.50029 | 5.732747
56 | 1.12 | 10.705 | 0.9826204 | 0.0917908 | 10.51895 | 5.837936
56.5 | 1.13 | 10.686 | 1.062621 | 0.09944047 | 11.35517 | 5.951488
57 | 1.14 | 10.705 | 0.8826204 | 0.08244936 | 9.448451 | 6.045972
57.5 | 1.15 | 10.705 | 1.06262 | 0.09926394 | 11.37535 | 6.159726
58 | 1.16 | 10.705 | 1.17262 | 0.1095395 | 12.5529 | 6.285254
58.5 | 1.17 | 10.686 | 1.192621 | 0.1116059 | 12.74435 | 6.412698
59 | 1.18 | 10.666 | 0.9226214 | 0.08650116 | 9.84068 | 6.511105
59.5 | 1.19 | 10.666 | 1.082621 | 0.1015021 | 11.54724 | 6.626577
60 | 1.2
60.5 | 1.21
61 | 1.22
61.5 | 1.23
62 | 1.24
62.5 | 1.25
63 | 1.26
63.5 | 1.27
64 | 1.28
64.5 | 1.29
65 | 1.3
65.5 | 1.31
66 | 1.32
66.5 | 1.33
67 | 1.34
67.5 | 1.35
68 | 1.36
68.5 | 1.37
69 | 1.38
69.5 | 1.39
70 | 1.4
70.5 | 1.41
71 | 1.42
71.5 | 1.43
72 | 1.44
72.5 | 1.45
73 | 1.46
73.5 | 1.47
74 | 1.48
74.5 | 1.49
75 | 1.5
75.5 | 1.51
76 | 1.52
76.5 | 1.53
77 | 1.54
77.5 | 1.55
78 | 1.56
78.5 | 1.57
79 | 1.58
79.5 | 1.59
80 | 1.6
80.5 | 1.61
81 | 1.62
81.5 | 1.63
82 | 1.64
82.5 | 1.65
83 | 1.66
83.5 | 1.67
84 | 1.68
84.5 | 1.69
85 | 1.7
85.5 | 1.71
86 | 1.72
86.5 | 1.73
87 | 1.74
87.5 | 1.75
88 | 1.76
88.5 | 1.77
89 | 1.78
89.5 | 1.79
90 | 1.8
90.5 | 1.81
91 | 1.82
91.5 | 1.83
92 | 1.84
92.5 | 1.85
93 | 1.86
93.5 | 1.87
94 | 1.88
94.5 | 1.89
95 | 1.9
95.5 | 1.91
96 | 1.92
96.5 | 1.93
97 | 1.94
97.5 | 1.95
98 | 1.96
98.5 | 1.97
99 | 1.98
99.5 | 1.99
100 | 2
100.5 | 2.01
101 | 2.02
101.5 | 2.03
102 | 2.04
102.5 | 2.05
103 | 2.06
103.5 | 2.07
104 | 2.08
104.5 | 2.09
105 | 2.1
105.5 | 2.11
106 | 2.12
106.5 | 2.13
107 | 2.14
107.5 | 2.15
108 | 2.16
108.5 | 2.17
109 | 2.18
109.5 | 2.19
110 | 2.2
110.5 | 2.21
111 | 2.22
111.5 | 2.23
112 | 2.24
112.5 | 2.25
113 | 2.26
113.5 | 2.27
114 | 2.28
114.5 | 2.29
115 | 2.3
115.5 | 2.31
116 | 2.32
116.5 | 2.33
117 | 2.34
117.5 | 2.35
118 | 2.36
118.5 | 2.37
119 | 2.38
119.5 | 2.39
120 | 2.4
120.5 | 2.41
121 | 2.42
121.5 | 2.43
122 | 2.44
122.5 | 2.45
123 | 2.46
123.5 | 2.47
124 | 2.48
124.5 | 2.49
125 | 2.5

## Resultados
Inicio paso corriente
30 | 0
30 | 0.5 | Eje Izquierdo |  | Eje Derecho
Fin de Subida |  | Máx = | 0.5 | Máx = | 0.6
41.50009 | 0 | Mín = | 0 | Mín = | 0
41.50009 | 0.5
¿Suavizar?
Inicio paso corriente |  | Eje Izquierdo |  | Eje Derecho
30 | 0 | Máx = | 100 | Máx = | 9
30 | 100 | Mín = | 0 | Mín = | 0
Fin de Subida
41.50009 | 0
41.50009 | 100
¿Suavizar?
|  | Eje Izquierdo |  | Eje Derecho
Inicio paso corriente |  | Máx = | 10 | Máx = | 6
30 | 0 | Mín = | 0 | Mín = | 0
30 | 10
Fin de Subida
41.50009 | 0
41.50009 | 10
|  | Eje Izquierdo |  | Eje Derecho
Inicio paso corriente |  | Máx = | 14 | Máx = | 9
30 | 0 | Mín = | 0 | Mín = | 0
30 | 14
Fin de Subida
41.50009 | 0
41.50009 | 14