## Parámetros
Ensayo |  |  |  |  | Fecha:
Características polvo |  | Material | Referencia polvo | Densidad de golpeo g/cm3 | Densidad aparente g/cm3 | Densidad absoluta g/cm3
|  | Al-NH3 |  | 1.19 | 0.84 | 2.725 |  | Sí
No
Activación externa |  | PRECOMPRESIÓN | No | # MPa
|  | ACTIVACIÓN ELÉC. | No | # V | # A
Características de corriente | Duraciones
|  | Aproximación | Apriete | PreCalentamiento | Calentamiento | Enfriamiento
|  | 99 | 30 | 5 | 35 | 60 | ciclos
|  | 1.98 | 0.6 | 0.1 | 0.7 | 1.2 | segundos
Intensidades
|  | I máx | So1i (grados) | I So1i (kA) | ISo2i (kA) | Energía (kJ) | EDE (kJ/g)
|  | 13.633 | 15 | 1 | 11 | 8.900924 | 5.466055
Características de Presión |  | Presión Trabajo | Presión Sinterizado
|  | 923 |  | kgf
|  | 3.812474 | 0 | bares
Características Sinterizados |  | Diámetro (mm) | Altura (mm) | Masa (g) |  | Secc (cm2)
| 1 | 11.94 | 5.5 | 1.6284 |  | 1.126266
| 2 | 11.91 | 5.64 |  |  | Volumen (cm3)
| 3 | 11.86 | 5.59 |  |  | 0.6149693
| 4 | 12.05 | 5.57
| 5 | 12.04 | 5.35 |  |  | Densid (g/cm3)
| 6 | 11.98 | 5.332 |  |  | 2.647937
| 7 | 12.03 | 5.38 |  |  | Porosidad (%)
| 8 | 11.99 | 5.32 |  |  | 2.827994
|  | 11.975 | 5.46025
Otros Datos |  | Tª Inicial (ºC) | Lubricante | Diám Punzón (mm) | h punzones (mm) | h obleas (mm) | tS (ciclos)
|  | 21.4 |  | 11.9 | 97.31 | 9.3 | 11.05892
Observaciones
[9 empty] | 4 | 5 | 8
[9 empty] | 3 | 9 | 2

## Adquisición
388 | 471 | 0 | 74
388 | 471 | 0 | 23 | IP:x,x,x,x:
389 | 471 | 0 | 25 | 172,16,1,14
389 | 471 | 0 | 25
389 | 471 | 0 | 23 | Abrir canal. (IP: 172,16,1,14)(Return:1)
391 | 471 | 0 | 10
389 | 469 | 0 | 23
389 | 471 | 0 | 16 | Recibidos de 2226 registros (Soldadura:1724)
389 | 471 | 0 | 21
389 | 472 | 0 | 19
389 | 469 | 0 | 25 | Representar gráficas
389 | 472 | 0 | 16
390 | 471 | 0 | 17
390 | 472 | 0 | 21
390 | 469 | 0 | 29
389 | 473 | 0 | 14
390 | 471 | 0 | 10
389 | 471 | 0 | 23
390 | 474 | 0 | 16
390 | 471 | 0 | 23
389 | 472 | 0 | 16
388 | 472 | 0 | 23
388 | 471 | 0 | 16
389 | 473 | 0 | 19
390 | 471 | 0 | 19
389 | 470 | 0 | 19
387 | 471 | 0 | 19
391 | 471 | 0 | 23
389 | 472 | 0 | 19
389 | 472 | 0 | 17
388 | 471 | 0 | 16
389 | 474 | 0 | 19
389 | 471 | 0 | 17
390 | 474 | 0 | 19
391 | 471 | 0 | 25
390 | 470 | 0 | 21
390 | 469 | 0 | 17
391 | 471 | 0 | 21
390 | 469 | 0 | 17
391 | 471 | 0 | 17
390 | 471 | 0 | 21
390 | 473 | 0 | 17
390 | 472 | 0 | 17
389 | 471 | 0 | 19
389 | 471 | 0 | 17
388 | 472 | 0 | 17
389 | 470 | 0 | 19
392 | 471 | 0 | 23
389 | 472 | 0 | 17
388 | 472 | 0 | 21
389 | 473 | 0 | 21
389 | 472 | 0 | 17
390 | 474 | 0 | 19
389 | 472 | 0 | 21
389 | 472 | 0 | 21
392 | 471 | 0 | 21
390 | 473 | 0 | 19
390 | 471 | 0 | 16
390 | 472 | 0 | 21
390 | 474 | 0 | 23
390 | 472 | 0 | 19
392 | 474 | 3666 | 19
388 | 472 | 3568 | 143
393 | 472 | 3666 | 172
391 | 471 | 3802 | 159
395 | 471 | 4173 | 159
396 | 470 | 4426 | 145
401 | 471 | 4777 | 151
399 | 472 | 4953 | 137
404 | 470 | 5187 | 145
403 | 470 | 5323 | 141
409 | 468 | 3627 | 130
406 | 469 | 3588 | 108
412 | 468 | 3588 | 137
411 | 470 | 6922 | 219
437 | 467 | 10900 | 240
437 | 467 | 13633 | 217
449 | 465 | 11385 | 209
445 | 466 | 11580 | 153
450 | 464 | 10588 | 114
445 | 463 | 10510 | 137
451 | 462 | 10861 | 128
447 | 461 | 10764 | 137
453 | 459 | 10842 | 134
445 | 460 | 10783 | 126
454 | 460 | 10822 | 139
447 | 459 | 10803 | 143
450 | 457 | 10842 | 143
447 | 458 | 10783 | 122
453 | 457 | 10822 | 122
448 | 458 | 10803 | 134
453 | 458 | 10803 | 128
449 | 457 | 10803 | 120
452 | 458 | 10822 | 139
449 | 458 | 10822 | 122
456 | 458 | 10842 | 139
449 | 458 | 10822 | 126
454 | 456 | 10842 | 126
448 | 458 | 10861 | 130
455 | 456 | 10861 | 147
450 | 460 | 10881 | 124
455 | 459 | 10861 | 124
450 | 457 | 10881 | 128
455 | 460 | 10861 | 141
449 | 459 | 10861 | 141
455 | 458 | 10881 | 135
451 | 461 | 10881 | 135
456 | 461 | 10881 | 135
449 | 461 | 10861 | 134
455 | 461 | 10861 | 132
451 | 463 | 10861 | 139
455 | 463 | 10842 | 139
449 | 463 | 10861 | 141
458 | 464 | 10861 | 126
451 | 466 | 10861 | 145
456 | 463 | 10842 | 141
450 | 466 | 10822 | 118
457 | 466 | 10822 | 139
449 | 466 | 10842 | 124
456 | 467 | 10822 | 137
451 | 466 | 10861 | 124
456 | 467 | 10881 | 124
450 | 468 | 10861 | 124
454 | 469 | 10842 | 124
449 | 470 | 10842 | 132
456 | 467 | 10803 | 130
451 | 468 | 10803 | 130
456 | 469 | 10803 | 132
452 | 471 | 10803 | 118
454 | 471 | 10842 | 128
451 | 469 | 10861 | 132
454 | 472 | 10881 | 126
451 | 473 | 10783 | 126
456 | 472 | 10861 | 132
450 | 474 | 10803 | 130
454 | 473 | 10764 | 126
449 | 473 | 10822 | 130
456 | 475 | 10783 | 122
449 | 474 | 10842 | 134

## Desplazamiento
ciclos | seg | x(t) | h(t) | θ(t) |  |  | θ(t) | H(t)
0.5 | 0.01 | -0.07288208 | 8.667393 | 0.3700239 |  |  | 0.3750702 | 7.841402
1 | 0.02 | -0.07288208 | 8.667393 | 0.3700239 | 0.6 | 4.283897 | 0.3751417 | 7.842302
1.5 | 0.03 | -0.02288208 | 8.617393 | 0.3663687 | 0.6 | 0 | 0.3752058 | 7.843109
2 | 0.04 | -0.02288208 | 8.617393 | 0.3663687 |  |  | 0.3752927 | 7.844202
2.5 | 0.05 | -0.02288208 | 8.617393 | 0.3663687 |  |  | 0.375362 | 7.845078
3 | 0.06 | 0.07711792 | 8.517393 | 0.3589294 |  |  | 0.3754207 | 7.845825
3.5 | 0.07 | -0.02288208 | 8.617393 | 0.3663687 |  |  | 0.3755129 | 7.846983
4 | 0.08 | -0.02288208 | 8.617393 | 0.3663687 |  |  | 0.3754949 | 7.846785
4.5 | 0.09 | -0.02288208 | 8.617393 | 0.3663687 |  |  | 0.375441 | 7.846127
5 | 0.1 | -0.02288208 | 8.617393 | 0.3663687 |  |  | 0.3753342 | 7.844794
5.5 | 0.11 | -0.02288208 | 8.617393 | 0.3663687 |  |  | 0.3751218 | 7.842126
6 | 0.12 | -0.02288208 | 8.617393 | 0.3663687 |  |  | 0.3747863 | 7.837904
6.5 | 0.13 | 0.02711792 | 8.567393 | 0.3626708 |  |  | 0.3744717 | 7.833904
7 | 0.14 | 0.02711792 | 8.567393 | 0.3626708 |  |  | 0.3741395 | 7.829682
7.5 | 0.15 | 0.02711792 | 8.567393 | 0.3626708 |  |  | 0.3738248 | 7.825682
8 | 0.16 | -0.02288208 | 8.617393 | 0.3663687 |  |  | 0.3735437 | 7.822127
8.5 | 0.17 | 0.02711792 | 8.567393 | 0.3626708 |  |  | 0.3732584 | 7.818571
9 | 0.18 | -0.02288208 | 8.617393 | 0.3663687 |  |  | 0.372825 | 7.813238
9.5 | 0.19 | 0.02711792 | 8.567393 | 0.3626708 |  |  | 0.3723171 | 7.807015
10 | 0.2 | 0.02711792 | 8.567393 | 0.3626708 |  |  | 0.3717346 | 7.799905
10.5 | 0.21 | -0.02288208 | 8.617393 | 0.3663687 |  |  | 0.3711689 | 7.793016
11 | 0.22 | -0.07288208 | 8.667393 | 0.3700239 |  |  | 0.3707125 | 7.78746
11.5 | 0.23 | -0.07288208 | 8.667393 | 0.3700239 | 0.6 | 10.89674 | 0.3704918 | 7.784793
12 | 0.24 | -0.02288208 | 8.617393 | 0.3663687 | 0.6 | 0 | 0.3704702 | 7.784571
12.5 | 0.25 | 0.02711792 | 8.567393 | 0.3626708 |  |  | 0.3706844 | 7.787238
13 | 0.26 | -0.02288208 | 8.617393 | 0.3663687 |  |  | 0.3711176 | 7.792571
13.5 | 0.27 | -0.1228821 | 8.717393 | 0.3736373 |  |  | 0.371803 | 7.801015
14 | 0.28 | 0.07711792 | 8.517393 | 0.3589294 |  |  | 0.372667 | 7.811682
14.5 | 0.29 | -0.02288208 | 8.617393 | 0.3663687 |  |  | 0.3736567 | 7.823905
15 | 0.3 | -0.02288208 | 8.617393 | 0.3663687 |  |  | 0.3746632 | 7.836349
15.5 | 0.31 | -0.07288208 | 8.667393 | 0.3700239 |  |  | 0.3755583 | 7.84746
16 | 0.32 | -0.02288208 | 8.617393 | 0.3663687 |  |  | 0.3762361 | 7.855905
16.5 | 0.33 | -0.02288208 | 8.617393 | 0.3663687 |  |  | 0.3766634 | 7.861238
17 | 0.34 | 0.02711792 | 8.567393 | 0.3626708 |  |  | 0.376893 | 7.864127
17.5 | 0.35 | 0.07711792 | 8.517393 | 0.3589294 |  |  | 0.3769621 | 7.865016
18 | 0.36 | 0.02711792 | 8.567393 | 0.3626708 |  |  | 0.3769085 | 7.864348
18.5 | 0.37 | 0.02711792 | 8.567393 | 0.3626708 |  |  | 0.3767322 | 7.862127
19 | 0.38 | 0.07711792 | 8.517393 | 0.3589294 |  |  | 0.3765035 | 7.859238
19.5 | 0.39 | 0.02711792 | 8.567393 | 0.3626708 |  |  | 0.3761875 | 7.855238
20 | 0.4 | 0.07711792 | 8.517393 | 0.3589294 |  |  | 0.3758546 | 7.851016
20.5 | 0.41 | 0.02711792 | 8.567393 | 0.3626708 |  |  | 0.3755747 | 7.84746
21 | 0.42 | 0.02711792 | 8.567393 | 0.3626708 |  |  | 0.3754183 | 7.84546
21.5 | 0.43 | 0.02711792 | 8.567393 | 0.3626708 |  |  | 0.3753499 | 7.844571
22 | 0.44 | -0.02288208 | 8.617393 | 0.3663687 | 0.6 | 0.4670466 | 0.3754045 | 7.845238
22.5 | 0.45 | -0.02288208 | 8.617393 | 0.3663687 | 0.6 | 0 | 0.3754217 | 7.84546
23 | 0.46 | -0.07288208 | 8.667393 | 0.3700239 |  |  | 0.3753664 | 7.844793
23.5 | 0.47 | -0.02288208 | 8.617393 | 0.3663687 |  |  | 0.3751857 | 7.84257
24 | 0.48 | 0.1271179 | 8.467393 | 0.3551439 |  |  | 0.3748973 | 7.839015
24.5 | 0.49 | -0.02288208 | 8.617393 | 0.3663687 |  |  | 0.3744486 | 7.833459
25 | 0.5 | -0.07288208 | 8.667393 | 0.3700239 |  |  | 0.3740013 | 7.827905
25.5 | 0.51 | -0.02288208 | 8.617393 | 0.3663687 |  |  | 0.3735552 | 7.822349
26 | 0.52 | -0.02288208 | 8.617393 | 0.3663687 |  |  | 0.3731464 | 7.817238
26.5 | 0.53 | 0.02711792 | 8.567393 | 0.3626708 |  |  | 0.3727195 | 7.811904
27 | 0.54 | -0.02288208 | 8.617393 | 0.3663687 |  |  | 0.372434 | 7.808349
27.5 | 0.55 | -0.02288208 | 8.617393 | 0.3663687 |  |  | 0.3721627 | 7.805016
28 | 0.56 | 0.1271179 | 8.467393 | 0.3551439 |  |  | 0.3719411 | 7.802349
28.5 | 0.57 | 0.02711792 | 8.567393 | 0.3626708 |  |  | 0.3716404 | 7.798794
29 | 0.58 | 0.02711792 | 8.567393 | 0.3626708 |  |  | 0.3713712 | 7.795682
29.5 | 0.59 | 0.02711792 | 8.567393 | 0.3626708 |  |  | 0.3707694 | 7.788571
30 | 0.6 | 0.02711792 | 8.567393 | 0.3626708 |  |  | 0.3699269 | 7.778571
30.5 | 0.61 | 0.02711792 | 8.567393 | 0.3626708 |  |  | 0.3685414 | 7.762127
31 | 0.62 | 0.1271179 | 8.467393 | 0.3551439 |  |  | 0.3667579 | 7.741015
31.5 | 0.63 | -0.07288208 | 8.667393 | 0.3700239 |  |  | 0.3641653 | 7.710571
32 | 0.64 | 0.1771179 | 8.417393 | 0.3513134 |  |  | 0.3609946 | 7.673682
32.5 | 0.65 | 0.07711792 | 8.517393 | 0.3589294 |  |  | 0.3568092 | 7.625682
33 | 0.66 | 0.2771179 | 8.317393 | 0.3435142 |  |  | 0.351833 | 7.56946
33.5 | 0.67 | 0.3271179 | 8.267393 | 0.3395439 |  |  | 0.3455728 | 7.499905
34 | 0.68 | 0.5771179 | 8.017393 | 0.3189494 |  |  | 0.3384776 | 7.422349
34.5 | 0.69 | 0.4771179 | 8.117393 | 0.3273395 |  |  | 0.3301619 | 7.333015
35 | 0.7 | 0.7271179 | 7.867393 | 0.3059645 |  |  | 0.3211932 | 7.238348
35.5 | 0.71 | 0.6771179 | 7.917393 | 0.3103475 |  |  | 0.3112944 | 7.135904
36 | 0.72 | 0.9771179 | 7.617393 | 0.2831865 |  |  | 0.3011935 | 7.03346
36.5 | 0.73 | 0.8271179 | 7.767393 | 0.2970293 |  |  | 0.290509 | 6.927461
37 | 0.74 | 1.127118 | 7.467393 | 0.2687876 |  |  | 0.2800082 | 6.825682
37.5 | 0.75 | 1.077118 | 7.517393 | 0.2736511 |  |  | 0.2694481 | 6.725683
38 | 0.76 | 2.377118 | 6.217393 | 0.1217782 |  |  | 0.2595809 | 6.634349
38.5 | 0.77 | 2.377118 | 6.217393 | 0.1217782 |  |  | 0.2499438 | 6.547237
39 | 0.78 | 2.977118 | 5.617393 | 0.02797433 |  |  | 0.2412587 | 6.470571
39.5 | 0.79 | 2.777118 | 5.817393 | 0.06139229 |  |  | 0.2329286 | 6.398793
40 | 0.8 | 3.027118 | 5.567393 | 0.01924475 |  |  | 0.2254058 | 6.335459
40.5 | 0.81 | 2.777118 | 5.817393 | 0.06139229 |  |  | 0.21807 | 6.275015
41 | 0.82 | 3.077118 | 5.517393 | 0.01035687 |  |  | 0.2115753 | 6.222571
41.5 | 0.83 | 2.877118 | 5.717393 | 0.04497552 |  |  | 0.2052385 | 6.172349
42 | 0.84 | 3.177118 | 5.417393 | -0.007911001 |  |  | 0.1996535 | 6.128793
42.5 | 0.85 | 2.777118 | 5.817393 | 0.06139229 |  |  | 0.1942145 | 6.087015
43 | 0.86 | 3.227118 | 5.367393 | -0.01730024 |  |  | 0.1894583 | 6.051016
43.5 | 0.87 | 2.877118 | 5.717393 | 0.04497552 |  |  | 0.1846137 | 6.014793
44 | 0.88 | 3.027118 | 5.567393 | 0.01924475 |  |  | 0.1803505 | 5.983237
44.5 | 0.89 | 2.877118 | 5.717393 | 0.04497552 |  |  | 0.176075 | 5.951904
45 | 0.9 | 3.177118 | 5.417393 | -0.007911001 |  |  | 0.1723395 | 5.924793
45.5 | 0.91 | 2.927118 | 5.667393 | 0.03654996 |  |  | 0.168439 | 5.896793
46 | 0.92 | 3.177118 | 5.417393 | -0.007911001 |  |  | 0.1650594 | 5.872793
46.5 | 0.93 | 2.977118 | 5.617393 | 0.02797433 |  |  | 0.1614582 | 5.84746
47 | 0.94 | 3.127118 | 5.467393 | 0.001306419 |  |  | 0.1581105 | 5.824126
47.5 | 0.95 | 2.977118 | 5.617393 | 0.02797433 |  |  | 0.1544455 | 5.798793
48 | 0.96 | 3.327118 | 5.267393 | -0.03661339 |  |  | 0.1511758 | 5.776349
48.5 | 0.97 | 2.977118 | 5.617393 | 0.02797433 |  |  | 0.1475903 | 5.751904
49 | 0.98 | 3.227118 | 5.367393 | -0.01730024 |  |  | 0.1443035 | 5.729682
49.5 | 0.99 | 2.927118 | 5.667393 | 0.03654996 |  |  | 0.1407504 | 5.705905
50 | 1 | 3.277118 | 5.317393 | -0.02686597 |  |  | 0.1374979 | 5.684349
50.5 | 1.01 | 3.027118 | 5.567393 | 0.01924475 |  |  | 0.133877 | 5.660571
51 | 1.02 | 3.277118 | 5.317393 | -0.02686597 |  |  | 0.1303859 | 5.637904
51.5 | 1.03 | 3.027118 | 5.567393 | 0.01924475 |  |  | 0.1263698 | 5.612127
52 | 1.04 | 3.277118 | 5.317393 | -0.02686597 |  |  | 0.1224539 | 5.587237
52.5 | 1.05 | 2.977118 | 5.617393 | 0.02797433 |  |  | 0.1179314 | 5.558793
53 | 1.06 | 3.277118 | 5.317393 | -0.02686597 |  |  | 0.1134276 | 5.530793
53.5 | 1.07 | 3.077118 | 5.517393 | 0.01035687 |  |  | 0.1085174 | 5.500571
54 | 1.08 | 3.327118 | 5.267393 | -0.03661339 |  |  | 0.1039653 | 5.472794
54.5 | 1.09 | 2.977118 | 5.617393 | 0.02797433 |  |  | 0.09911616 | 5.44346
55 | 1.1 | 3.277118 | 5.317393 | -0.02686597 |  |  | 0.09474574 | 5.417237
55.5 | 1.11 | 3.077118 | 5.517393 | 0.01035687 |  |  | 0.09030683 | 5.390793
56 | 1.12 | 3.277118 | 5.317393 | -0.02686597 |  |  | 0.08651028 | 5.368349
56.5 | 1.13 | 2.977118 | 5.617393 | 0.02797433 |  |  | 0.08265173 | 5.345682
57 | 1.14 | 3.427118 | 5.167393 | -0.05667403 |  |  | 0.07945649 | 5.327015
57.5 | 1.15 | 3.077118 | 5.517393 | 0.01035687 |  |  | 0.07619852 | 5.308126
58 | 1.16 | 3.327118 | 5.267393 | -0.03661339 |  |  | 0.07342684 | 5.292127
58.5 | 1.17 | 3.027118 | 5.567393 | 0.01924475 |  |  | 0.07025222 | 5.273904
59 | 1.18 | 3.377118 | 5.217393 | -0.04654763 |  |  | 0.06736511 | 5.25746
59.5 | 1.19 | 2.977118 | 5.617393 | 0.02797433 |  |  | 0.06397282 | 5.238348
60 | 1.2 | 3.327118 | 5.267393 | -0.03661339 |  |  | 0.06094619 | 5.22146
60.5 | 1.21 | 3.077118 | 5.517393 | 0.01035687 |  |  | 0.0576039 | 5.203015
61 | 1.22 | 3.327118 | 5.267393 | -0.03661339 |  |  | 0.05474932 | 5.18746
61.5 | 1.23 | 3.027118 | 5.567393 | 0.01924475 |  |  | 0.05152985 | 5.170127
62 | 1.24 | 3.227118 | 5.367393 | -0.01730024 |  |  | 0.04889075 | 5.156126
62.5 | 1.25 | 2.977118 | 5.617393 | 0.02797433 |  |  | 0.04586454 | 5.140127
63 | 1.26 | 3.327118 | 5.267393 | -0.03661339 |  |  | 0.04331469 | 5.126793
63.5 | 1.27 | 3.077118 | 5.517393 | 0.01035687 |  |  | 0.04062997 | 5.112793
64 | 1.28 | 3.327118 | 5.267393 | -0.03661339 |  |  | 0.03883446 | 5.10346
64.5 | 1.29 | 3.127118 | 5.467393 | 0.001306419 |  |  | 0.03675676 | 5.092571
65 | 1.3 | 3.227118 | 5.367393 | -0.01730024 |  |  | 0.03531114 | 5.085015
65.5 | 1.31 | 3.077118 | 5.517393 | 0.01035687 |  |  | 0.03339178 | 5.075016
66 | 1.32 | 3.227118 | 5.367393 | -0.01730024 |  |  | 0.0317597 | 5.066571
66.5 | 1.33 | 3.077118 | 5.517393 | 0.01035687 |  |  | 0.02929821 | 5.053904
67 | 1.34 | 3.327118 | 5.267393 | -0.03661339 |  |  | 0.02715813 | 5.043015
67.5 | 1.35 | 3.027118 | 5.567393 | 0.01924475 |  |  | 0.02436356 | 5.028793
68 | 1.36 | 3.227118 | 5.367393 | -0.01730024 |  |  | 0.02205201 | 5.017016
68.5 | 1.37 | 2.977118 | 5.617393 | 0.02797433 |  |  | 0.0191424 | 5.002126
69 | 1.38 | 3.327118 | 5.267393 | -0.03661339 |  |  | 0.01676469 | 4.989904
69.5 | 1.39 | 2.977118 | 5.617393 | 0.02797433 |  |  | 0.01395953 | 4.97546
70 | 1.4 | [5 empty] | 0.0118607 | 4.964571
70.5 | 1.41 | [5 empty] | 0.009501089 | 4.952348
71 | 1.42 | [5 empty] | 0.00793357 | 4.944127
71.5 | 1.43 | [5 empty] | 0.00622406 | 4.935237
72 | 1.44 | [5 empty] | 0.005396735 | 4.930793
72.5 | 1.45 | [5 empty] | 0.004197815 | 4.924571
73 | 1.46 | [5 empty] | 0.0035993 | 4.92146
73.5 | 1.47 | [5 empty] | 0.002758215 | 4.917238
74 | 1.48 | [5 empty] | 0.002359803 | 4.915238
74.5 | 1.49 | [5 empty] | 0.001370327 | 4.910349
75 | 1.5 | [5 empty] | 0.000966048 | 4.908349
75.5 | 1.51 | [5 empty] | 0.0002782706 | 4.9
76 | 1.52 | [5 empty] | 0 | 4.9
76.5 | 1.53 | [5 empty] | 0 | 4.9
77 | 1.54 | [5 empty] | 0 | 4.9
77.5 | 1.55 | [5 empty] | 0 | 4.9
78 | 1.56 | [5 empty] | 0 | 4.9
78.5 | 1.57 | [5 empty] | 0 | 4.9
79 | 1.58 | [5 empty] | 0 | 4.9
79.5 | 1.59 | [5 empty] | 0 | 4.9
80 | 1.6 | [5 empty] | 0 | 4.9
80.5 | 1.61
81 | 1.62
81.5 | 1.63
82 | 1.64
82.5 | 1.65
83 | 1.66
83.5 | 1.67
84 | 1.68
84.5 | 1.69
85 | 1.7
85.5 | 1.71
86 | 1.72
86.5 | 1.73
87 | 1.74
87.5 | 1.75
88 | 1.76
88.5 | 1.77
89 | 1.78
89.5 | 1.79
90 | 1.8
90.5 | 1.81
91 | 1.82
91.5 | 1.83
92 | 1.84
92.5 | 1.85
93 | 1.86
93.5 | 1.87
94 | 1.88
94.5 | 1.89
95 | 1.9
95.5 | 1.91
96 | 1.92
96.5 | 1.93
97 | 1.94
97.5 | 1.95
98 | 1.96
98.5 | 1.97
99 | 1.98
99.5 | 1.99
100 | 2
100.5 | 2.01
101 | 2.02
101.5 | 2.03
102 | 2.04
102.5 | 2.05
103 | 2.06
103.5 | 2.07
104 | 2.08
104.5 | 2.09
105 | 2.1
105.5 | 2.11
106 | 2.12
106.5 | 2.13
107 | 2.14
107.5 | 2.15
108 | 2.16
108.5 | 2.17
109 | 2.18
109.5 | 2.19
110 | 2.2
110.5 | 2.21
111 | 2.22
111.5 | 2.23
112 | 2.24
112.5 | 2.25
113 | 2.26
113.5 | 2.27
114 | 2.28
114.5 | 2.29
115 | 2.3
115.5 | 2.31
116 | 2.32
116.5 | 2.33
117 | 2.34
117.5 | 2.35
118 | 2.36
118.5 | 2.37
119 | 2.38
119.5 | 2.39
120 | 2.4
120.5 | 2.41
121 | 2.42
121.5 | 2.43
122 | 2.44
122.5 | 2.45
123 | 2.46
123.5 | 2.47
124 | 2.48
124.5 | 2.49
125 | 2.5

## Fuerza
ciclos | seg | Fuerza | Presión
0.5 | 0.01 | 9.24102 | 83.08759 | 0.6 | 11.64937
1 | 0.02 | 9.24102 | 83.08759 | 0.6 | 0
1.5 | 0.03 | 9.24102 | 83.08759
2 | 0.04 | 9.24102 | 83.08759
2.5 | 0.05 | 9.24102 | 83.08759
3 | 0.06 | 9.24102 | 83.08759
3.5 | 0.07 | 9.20178 | 82.73478
4 | 0.08 | 9.24102 | 83.08759
4.5 | 0.09 | 9.24102 | 83.08759
5 | 0.1 | 9.26064 | 83.264
5.5 | 0.11 | 9.20178 | 82.73478
6 | 0.12 | 9.26064 | 83.264
6.5 | 0.13 | 9.24102 | 83.08759
7 | 0.14 | 9.26064 | 83.264
7.5 | 0.15 | 9.20178 | 82.73478
8 | 0.16 | 9.28026 | 83.44041
8.5 | 0.17 | 9.24102 | 83.08759 | 0.6 | 104.7415
9 | 0.18 | 9.24102 | 83.08759 | 0.6 | 0
9.5 | 0.19 | 9.29988 | 83.61681
10 | 0.2 | 9.24102 | 83.08759
10.5 | 0.21 | 9.26064 | 83.264
11 | 0.22 | 9.26064 | 83.264
11.5 | 0.23 | 9.24102 | 83.08759
12 | 0.24 | 9.28026 | 83.44041
12.5 | 0.25 | 9.24102 | 83.08759
13 | 0.26 | 9.2214 | 82.91119
13.5 | 0.27 | 9.24102 | 83.08759
14 | 0.28 | 9.24102 | 83.08759
14.5 | 0.29 | 9.26064 | 83.264
15 | 0.3 | 9.26064 | 83.264
15.5 | 0.31 | 9.24102 | 83.08759
16 | 0.32 | 9.29988 | 83.61681
16.5 | 0.33 | 9.24102 | 83.08759
17 | 0.34 | 9.29988 | 83.61681
17.5 | 0.35 | 9.24102 | 83.08759
18 | 0.36 | 9.2214 | 82.91119
18.5 | 0.37 | 9.20178 | 82.73478
19 | 0.38 | 9.24102 | 83.08759
19.5 | 0.39 | 9.20178 | 82.73478
20 | 0.4 | 9.24102 | 83.08759
20.5 | 0.41 | 9.24102 | 83.08759
21 | 0.42 | 9.28026 | 83.44041
21.5 | 0.43 | 9.26064 | 83.264
22 | 0.44 | 9.24102 | 83.08759
22.5 | 0.45 | 9.24102 | 83.08759
23 | 0.46 | 9.26064 | 83.264
23.5 | 0.47 | 9.2214 | 82.91119
24 | 0.48 | 9.24102 | 83.08759
24.5 | 0.49 | 9.26064 | 83.264
25 | 0.5 | 9.26064 | 83.264
25.5 | 0.51 | 9.28026 | 83.44041
26 | 0.52 | 9.26064 | 83.264
26.5 | 0.53 | 9.29988 | 83.61681
27 | 0.54 | 9.26064 | 83.264
27.5 | 0.55 | 9.26064 | 83.264
28 | 0.56 | 9.24102 | 83.08759
28.5 | 0.57 | 9.28026 | 83.44041
29 | 0.58 | 9.24102 | 83.08759
29.5 | 0.59 | 9.26064 | 83.264
30 | 0.6 | 9.29988 | 83.61681
30.5 | 0.61 | 9.26064 | 83.264
31 | 0.62 | 9.29988 | 83.61681
31.5 | 0.63 | 9.26064 | 83.264
32 | 0.64 | 9.26064 | 83.264
32.5 | 0.65 | 9.24102 | 83.08759
33 | 0.66 | 9.24102 | 83.08759
33.5 | 0.67 | 9.2214 | 82.91119
34 | 0.68 | 9.24102 | 83.08759
34.5 | 0.69 | 9.26064 | 83.264
35 | 0.7 | 9.2214 | 82.91119
35.5 | 0.71 | 9.2214 | 82.91119
36 | 0.72 | 9.18216 | 82.55838
36.5 | 0.73 | 9.20178 | 82.73478
37 | 0.74 | 9.18216 | 82.55838
37.5 | 0.75 | 9.2214 | 82.91119
38 | 0.76 | 9.16254 | 82.38197
38.5 | 0.77 | 9.16254 | 82.38197
39 | 0.78 | 9.1233 | 82.02915
39.5 | 0.79 | 9.14292 | 82.20556
40 | 0.8 | 9.10368 | 81.85275
40.5 | 0.81 | 9.08406 | 81.67634
41 | 0.82 | 9.06444 | 81.49993
41.5 | 0.83 | 9.04482 | 81.32352
42 | 0.84 | 9.00558 | 80.97071
42.5 | 0.85 | 9.0252 | 81.14712
43 | 0.86 | 9.0252 | 81.14712
43.5 | 0.87 | 9.00558 | 80.97071
44 | 0.88 | 8.96634 | 80.6179
44.5 | 0.89 | 8.98596 | 80.7943
45 | 0.9 | 8.96634 | 80.6179
45.5 | 0.91 | 8.98596 | 80.7943
46 | 0.92 | 8.98596 | 80.7943
46.5 | 0.93 | 8.96634 | 80.6179
47 | 0.94 | 8.98596 | 80.7943
47.5 | 0.95 | 8.98596 | 80.7943
48 | 0.96 | 8.98596 | 80.7943
48.5 | 0.97 | 8.98596 | 80.7943
49 | 0.98 | 8.94672 | 80.44149
49.5 | 0.99 | 8.98596 | 80.7943
50 | 1 | 8.94672 | 80.44149
50.5 | 1.01 | 9.0252 | 81.14712
51 | 1.02 | 9.00558 | 80.97071
51.5 | 1.03 | 8.96634 | 80.6179
52 | 1.04 | 9.0252 | 81.14712
52.5 | 1.05 | 9.00558 | 80.97071
53 | 1.06 | 8.98596 | 80.7943
53.5 | 1.07 | 9.04482 | 81.32352
54 | 1.08 | 9.04482 | 81.32352
54.5 | 1.09 | 9.04482 | 81.32352
55 | 1.1 | 9.04482 | 81.32352
55.5 | 1.11 | 9.08406 | 81.67634
56 | 1.12 | 9.08406 | 81.67634
56.5 | 1.13 | 9.08406 | 81.67634
57 | 1.14 | 9.10368 | 81.85275
57.5 | 1.15 | 9.14292 | 82.20556
58 | 1.16 | 9.08406 | 81.67634
58.5 | 1.17 | 9.14292 | 82.20556
59 | 1.18 | 9.14292 | 82.20556
59.5 | 1.19 | 9.14292 | 82.20556
60 | 1.2 | 9.16254 | 82.38197
60.5 | 1.21 | 9.14292 | 82.20556
61 | 1.22 | 9.16254 | 82.38197
61.5 | 1.23 | 9.18216 | 82.55838
62 | 1.24 | 9.20178 | 82.73478
62.5 | 1.25 | 9.2214 | 82.91119
63 | 1.26 | 9.16254 | 82.38197
63.5 | 1.27 | 9.18216 | 82.55838
64 | 1.28 | 9.20178 | 82.73478
64.5 | 1.29 | 9.24102 | 83.08759
65 | 1.3 | 9.24102 | 83.08759
65.5 | 1.31 | 9.20178 | 82.73478
66 | 1.32 | 9.26064 | 83.264
66.5 | 1.33 | 9.28026 | 83.44041
67 | 1.34 | 9.26064 | 83.264
67.5 | 1.35 | 9.29988 | 83.61681
68 | 1.36 | 9.28026 | 83.44041
68.5 | 1.37 | 9.28026 | 83.44041
69 | 1.38 | 9.3195 | 83.79322
69.5 | 1.39 | 9.29988 | 83.61681
70 | 1.4
70.5 | 1.41
71 | 1.42
71.5 | 1.43
72 | 1.44
72.5 | 1.45
73 | 1.46
73.5 | 1.47
74 | 1.48
74.5 | 1.49
75 | 1.5
75.5 | 1.51
76 | 1.52
76.5 | 1.53
77 | 1.54
77.5 | 1.55
78 | 1.56
78.5 | 1.57
79 | 1.58
79.5 | 1.59
80 | 1.6
80.5 | 1.61
81 | 1.62
81.5 | 1.63
82 | 1.64
82.5 | 1.65
83 | 1.66
83.5 | 1.67
84 | 1.68
84.5 | 1.69
85 | 1.7
85.5 | 1.71
86 | 1.72
86.5 | 1.73
87 | 1.74
87.5 | 1.75
88 | 1.76
88.5 | 1.77
89 | 1.78
89.5 | 1.79
90 | 1.8
90.5 | 1.81
91 | 1.82
91.5 | 1.83
92 | 1.84
92.5 | 1.85
93 | 1.86
93.5 | 1.87
94 | 1.88
94.5 | 1.89
95 | 1.9
95.5 | 1.91
96 | 1.92
96.5 | 1.93
97 | 1.94
97.5 | 1.95
98 | 1.96
98.5 | 1.97
99 | 1.98
99.5 | 1.99
100 | 2
100.5 | 2.01
101 | 2.02
101.5 | 2.03
102 | 2.04
102.5 | 2.05
103 | 2.06
103.5 | 2.07
104 | 2.08
104.5 | 2.09
105 | 2.1
105.5 | 2.11
106 | 2.12
106.5 | 2.13
107 | 2.14
107.5 | 2.15
108 | 2.16
108.5 | 2.17
109 | 2.18
109.5 | 2.19
110 | 2.2
110.5 | 2.21
111 | 2.22
111.5 | 2.23
112 | 2.24
112.5 | 2.25
113 | 2.26
113.5 | 2.27
114 | 2.28
114.5 | 2.29
115 | 2.3
115.5 | 2.31
116 | 2.32
116.5 | 2.33
117 | 2.34
117.5 | 2.35
118 | 2.36
118.5 | 2.37
119 | 2.38
119.5 | 2.39
120 | 2.4
120.5 | 2.41
121 | 2.42
121.5 | 2.43
122 | 2.44
122.5 | 2.45
123 | 2.46
123.5 | 2.47
124 | 2.48
124.5 | 2.49
125 | 2.5

## Resistencia
ciclos | seg | Intensidad | Tensión | Resistencia | Potencia | Energía
0.5 | 0.01 | 0 | 0.5466102 |  |  |  | 0.6 | 17.04125
1 | 0.02 | 0 | 0.03661016 |  |  |  | 0.6 | 0 | La línea vertical roja señala el fin del precalentamiento
1.5 | 0.03 | 0 | 0.05661016 |  |  |  | 0.7 | 17.04125
2 | 0.04 | 0 | 0.05661016 |  |  |  | 0.7 | 0
2.5 | 0.05 | 0 | 0.03661016
3 | 0.06 | 0 | -0.09338984
3.5 | 0.07 | 0 | 0.03661016
4 | 0.08 | 0 | -0.03338984
4.5 | 0.09 | 0 | 0.01661016
5 | 0.1 | 0 | -0.003389835
5.5 | 0.11 | 0 | 0.05661016
6 | 0.12 | 0 | -0.03338984
6.5 | 0.13 | 0 | -0.02338983
7 | 0.14 | 0 | 0.01661016
7.5 | 0.15 | 0 | 0.09661017
8 | 0.16 | 0 | -0.05338984
8.5 | 0.17 | 0 | -0.09338984
9 | 0.18 | 0 | 0.03661016 |  |  |  | 0.6 | 2.757931
9.5 | 0.19 | 0 | -0.03338984 |  |  |  | 0.6 | 0
10 | 0.2 | 0 | 0.03661016
10.5 | 0.21 | 0 | -0.03338984
11 | 0.22 | 0 | 0.03661016
11.5 | 0.23 | 0 | -0.03338984
12 | 0.24 | 0 | -0.003389835
12.5 | 0.25 | 0 | -0.003389835
13 | 0.26 | 0 | -0.003389835
13.5 | 0.27 | 0 | -0.003389835
14 | 0.28 | 0 | 0.03661016
14.5 | 0.29 | 0 | -0.003389835
15 | 0.3 | 0 | -0.02338983
15.5 | 0.31 | 0 | -0.03338984
16 | 0.32 | 0 | -0.003389835
16.5 | 0.33 | 0 | -0.02338983 |  |  |  | 0.6 | 0.5204995
17 | 0.34 | 0 | -0.003389835 |  |  |  | 0.6 | 0
17.5 | 0.35 | 0 | 0.05661016
18 | 0.36 | 0 | 0.01661016
18.5 | 0.37 | 0 | -0.02338983
19 | 0.38 | 0 | 0.01661016
19.5 | 0.39 | 0 | -0.02338983
20 | 0.4 | 0 | -0.02338983
20.5 | 0.41 | 0 | 0.01661016
21 | 0.42 | 0 | -0.02338983
21.5 | 0.43 | 0 | -0.02338983
22 | 0.44 | 0 | -0.003389835
22.5 | 0.45 | 0 | -0.02338983
23 | 0.46 | 0 | -0.02338983
23.5 | 0.47 | 0 | -0.003389835
24 | 0.48 | 0 | 0.03661016
24.5 | 0.49 | 0 | -0.02338983 |  |  |  | 0.6 | 33.67825
25 | 0.5 | 0 | 0.01661016 |  |  |  | 0.6 | 0
25.5 | 0.51 | 0 | 0.01661016
26 | 0.52 | 0 | -0.02338983
26.5 | 0.53 | 0 | -0.003389835
27 | 0.54 | 0 | 0.01661016
27.5 | 0.55 | 0 | 0.01661016
28 | 0.56 | 0 | 0.01661016
28.5 | 0.57 | 0 | -0.003389835
29 | 0.58 | 0 | -0.03338984
29.5 | 0.59 | 0 | 0.01661016
30 | 0.6 | 0 | 0.03661016
30.5 | 0.61 | 0 | -0.003389835
31 | 0.62 | 3.666 | -0.003479197 | -0.0009490446 | -0.01275474 | -0.0001275474
31.5 | 0.63 | 3.568 | 1.236523 | 0.3465592 | 4.411915 | 0.0439916
32 | 0.64 | 3.666 | 1.526521 | 0.4163996 | 5.596225 | 0.09995385
32.5 | 0.65 | 3.802 | 1.396518 | 0.3673113 | 5.30956 | 0.1530494
33 | 0.66 | 4.173 | 1.396508 | 0.3346534 | 5.82763 | 0.2113257
33.5 | 0.67 | 4.426 | 1.256502 | 0.2838911 | 5.561279 | 0.2669385
34 | 0.68 | 4.777 | 1.316494 | 0.2755901 | 6.28889 | 0.3298274
34.5 | 0.69 | 4.953 | 1.176489 | 0.2375306 | 5.827152 | 0.388099
35 | 0.7 | 5.187 | 1.256484 | 0.2422371 | 6.517381 | 0.4532728
35.5 | 0.71 | 5.323 | 1.21648 | 0.2285329 | 6.475326 | 0.518026
36 | 0.72 | 3.627 | 1.106522 | 0.305079 | 4.013354 | 0.5581595
36.5 | 0.73 | 3.588 | 0.8865227 | 0.2470799 | 3.180844 | 0.589968
37 | 0.74 | 3.588 | 1.176523 | 0.3279049 | 4.221363 | 0.6321816
37.5 | 0.75 | 6.922 | 1.996441 | 0.2884198 | 13.81937 | 0.7703753
38 | 0.76 | 10.9 | 2.206345 | 0.2024169 | 24.04916 | 1.010867
38.5 | 0.77 | 13.633 | 1.976278 | 0.1449628 | 26.9426 | 1.280293
39 | 0.78 | 11.385 | 1.896333 | 0.1665641 | 21.58975 | 1.49619
39.5 | 0.79 | 11.58 | 1.336328 | 0.1153997 | 15.47468 | 1.650937
40 | 0.8 | 10.588 | 0.9463521 | 0.08937968 | 10.01998 | 1.751137
40.5 | 0.81 | 10.51 | 1.176354 | 0.1119271 | 12.36348 | 1.874771
41 | 0.82 | 10.861 | 1.086345 | 0.1000226 | 11.7988 | 1.992759
41.5 | 0.83 | 10.764 | 1.176348 | 0.1092854 | 12.66221 | 2.119381
42 | 0.84 | 10.842 | 1.146346 | 0.105732 | 12.42868 | 2.243668
42.5 | 0.85 | 10.783 | 1.066347 | 0.09889153 | 11.49842 | 2.358653
43 | 0.86 | 10.822 | 1.196346 | 0.1105476 | 12.94686 | 2.488121
43.5 | 0.87 | 10.803 | 1.236347 | 0.1144448 | 13.35626 | 2.621684
44 | 0.88 | 10.842 | 1.236346 | 0.114033 | 13.40446 | 2.755728
44.5 | 0.89 | 10.783 | 1.026347 | 0.09518198 | 11.0671 | 2.8664
45 | 0.9 | 10.822 | 1.026346 | 0.09483888 | 11.10712 | 2.977471
45.5 | 0.91 | 10.803 | 1.146347 | 0.1061137 | 12.38399 | 3.10131
46 | 0.92 | 10.803 | 1.086347 | 0.1005597 | 11.73581 | 3.218668
46.5 | 0.93 | 10.803 | 1.006347 | 0.09315438 | 10.87156 | 3.327384
47 | 0.94 | 10.822 | 1.196346 | 0.1105476 | 12.94686 | 3.456853
47.5 | 0.95 | 10.822 | 1.026346 | 0.09483888 | 11.10712 | 3.567924
48 | 0.96 | 10.842 | 1.196346 | 0.1103437 | 12.97078 | 3.697632
48.5 | 0.97 | 10.822 | 1.066346 | 0.09853506 | 11.54 | 3.813032
49 | 0.98 | 10.842 | 1.066346 | 0.09835325 | 11.56132 | 3.928645
49.5 | 0.99 | 10.861 | 1.106345 | 0.101864 | 12.01602 | 4.048805
50 | 1 | 10.861 | 1.276345 | 0.1175164 | 13.86239 | 4.187429
50.5 | 1.01 | 10.881 | 1.046345 | 0.09616257 | 11.38528 | 4.301282
51 | 1.02 | 10.861 | 1.046345 | 0.09633969 | 11.36436 | 4.414926
51.5 | 1.03 | 10.881 | 1.086345 | 0.09983871 | 11.82052 | 4.533131
52 | 1.04 | 10.861 | 1.216345 | 0.111992 | 13.21073 | 4.665238
52.5 | 1.05 | 10.861 | 1.216345 | 0.111992 | 13.21073 | 4.797345
53 | 1.06 | 10.881 | 1.156345 | 0.1062719 | 12.58219 | 4.923167
53.5 | 1.07 | 10.881 | 1.156345 | 0.1062719 | 12.58219 | 5.048989
54 | 1.08 | 10.881 | 1.156345 | 0.1062719 | 12.58219 | 5.174811
54.5 | 1.09 | 10.861 | 1.146345 | 0.1055469 | 12.45046 | 5.299316
55 | 1.1 | 10.861 | 1.126345 | 0.1037055 | 12.23324 | 5.421649
55.5 | 1.11 | 10.861 | 1.196345 | 0.1101506 | 12.99351 | 5.551584
56 | 1.12 | 10.842 | 1.196346 | 0.1103437 | 12.97078 | 5.681292
56.5 | 1.13 | 10.861 | 1.216345 | 0.111992 | 13.21073 | 5.813399
57 | 1.14 | 10.861 | 1.066345 | 0.09818115 | 11.58158 | 5.929214
57.5 | 1.15 | 10.861 | 1.256345 | 0.1156749 | 13.64517 | 6.065666
58 | 1.16 | 10.842 | 1.216346 | 0.1121883 | 13.18762 | 6.197542
58.5 | 1.17 | 10.822 | 0.9863464 | 0.09114271 | 10.67424 | 6.304285
59 | 1.18 | 10.822 | 1.196346 | 0.1105476 | 12.94686 | 6.433753
59.5 | 1.19 | 10.842 | 1.046346 | 0.09650856 | 11.34448 | 6.547198
60 | 1.2 | 10.822 | 1.176346 | 0.1086995 | 12.73042 | 6.674502
60.5 | 1.21 | 10.861 | 1.046345 | 0.09633969 | 11.36436 | 6.788146
61 | 1.22 | 10.881 | 1.046345 | 0.09616257 | 11.38528 | 6.901999
61.5 | 1.23 | 10.861 | 1.046345 | 0.09633969 | 11.36436 | 7.015642
62 | 1.24 | 10.842 | 1.046346 | 0.09650856 | 11.34448 | 7.129087
62.5 | 1.25 | 10.842 | 1.126346 | 0.1038873 | 12.21184 | 7.251205
63 | 1.26 | 10.803 | 1.106347 | 0.1024111 | 11.95187 | 7.370724
63.5 | 1.27 | 10.803 | 1.106347 | 0.1024111 | 11.95187 | 7.490243
64 | 1.28 | 10.803 | 1.126347 | 0.1042624 | 12.16792 | 7.611922
64.5 | 1.29 | 10.803 | 0.9863468 | 0.09130304 | 10.65551 | 7.718477
65 | 1.3 | 10.842 | 1.086346 | 0.1001979 | 11.77816 | 7.836259
65.5 | 1.31 | 10.861 | 1.126345 | 0.1037055 | 12.23324 | 7.958591
66 | 1.32 | 10.881 | 1.066345 | 0.09800065 | 11.6029 | 8.07462
66.5 | 1.33 | 10.783 | 1.066347 | 0.09889153 | 11.49842 | 8.189605
67 | 1.34 | 10.861 | 1.126345 | 0.1037055 | 12.23324 | 8.311937
67.5 | 1.35 | 10.803 | 1.106347 | 0.1024111 | 11.95187 | 8.431456
68 | 1.36 | 10.764 | 1.066348 | 0.09906613 | 11.47817 | 8.546237
68.5 | 1.37 | 10.822 | 1.106346 | 0.1022312 | 11.97288 | 8.665966
69 | 1.38 | 10.783 | 1.026347 | 0.09518198 | 11.0671 | 8.776637
69.5 | 1.39 | 10.842 | 1.146346 | 0.105732 | 12.42868 | 8.900924
70 | 1.4
70.5 | 1.41
71 | 1.42
71.5 | 1.43
72 | 1.44
72.5 | 1.45
73 | 1.46
73.5 | 1.47
74 | 1.48
74.5 | 1.49
75 | 1.5
75.5 | 1.51
76 | 1.52
76.5 | 1.53
77 | 1.54
77.5 | 1.55
78 | 1.56
78.5 | 1.57
79 | 1.58
79.5 | 1.59
80 | 1.6
80.5 | 1.61
81 | 1.62
81.5 | 1.63
82 | 1.64
82.5 | 1.65
83 | 1.66
83.5 | 1.67
84 | 1.68
84.5 | 1.69
85 | 1.7
85.5 | 1.71
86 | 1.72
86.5 | 1.73
87 | 1.74
87.5 | 1.75
88 | 1.76
88.5 | 1.77
89 | 1.78
89.5 | 1.79
90 | 1.8
90.5 | 1.81
91 | 1.82
91.5 | 1.83
92 | 1.84
92.5 | 1.85
93 | 1.86
93.5 | 1.87
94 | 1.88
94.5 | 1.89
95 | 1.9
95.5 | 1.91
96 | 1.92
96.5 | 1.93
97 | 1.94
97.5 | 1.95
98 | 1.96
98.5 | 1.97
99 | 1.98
99.5 | 1.99
100 | 2
100.5 | 2.01
101 | 2.02
101.5 | 2.03
102 | 2.04
102.5 | 2.05
103 | 2.06
103.5 | 2.07
104 | 2.08
104.5 | 2.09
105 | 2.1
105.5 | 2.11
106 | 2.12
106.5 | 2.13
107 | 2.14
107.5 | 2.15
108 | 2.16
108.5 | 2.17
109 | 2.18
109.5 | 2.19
110 | 2.2
110.5 | 2.21
111 | 2.22
111.5 | 2.23
112 | 2.24
112.5 | 2.25
113 | 2.26
113.5 | 2.27
114 | 2.28
114.5 | 2.29
115 | 2.3
115.5 | 2.31
116 | 2.32
116.5 | 2.33
117 | 2.34
117.5 | 2.35
118 | 2.36
118.5 | 2.37
119 | 2.38
119.5 | 2.39
120 | 2.4
120.5 | 2.41
121 | 2.42
121.5 | 2.43
122 | 2.44
122.5 | 2.45
123 | 2.46
123.5 | 2.47
124 | 2.48
124.5 | 2.49
125 | 2.5

## Resultados
Inicio paso corriente
30 | 0
30 | 0.5 | Eje Izquierdo |  | Eje Derecho
Fin de Subida |  | Máx = | 0.5 | Máx = | 0.6
41.05892 | 0 | Mín = | 0 | Mín = | 0
41.05892 | 0.5
¿Suavizar?
Inicio paso corriente |  | Eje Izquierdo |  | Eje Derecho
30 | 0 | Máx = | 100 | Máx = | 9
30 | 100 | Mín = | 0 | Mín = | 0
Fin de Subida
41.05892 | 0
41.05892 | 100
¿Suavizar?
|  | Eje Izquierdo |  | Eje Derecho
Inicio paso corriente |  | Máx = | 10 | Máx = | 6
30 | 0 | Mín = | 0 | Mín = | 0
30 | 10
Fin de Subida
41.05892 | 0
41.05892 | 10
|  | Eje Izquierdo |  | Eje Derecho
Inicio paso corriente |  | Máx = | 14 | Máx = | 9
30 | 0 | Mín = | 0 | Mín = | 0
30 | 14
Fin de Subida
41.05892 | 0
41.05892 | 14