## Parámetros
Ensayo |  |  |  |  | Fecha:
Características polvo |  | Material | Referencia polvo | Densidad de golpeo g/cm3 | Densidad aparente g/cm3 | Densidad absoluta g/cm3
|  | Al-NH3 |  | 1.19 | 0.84 | 2.725 |  | Sí
No
Activación externa |  | PRECOMPRESIÓN | No | # MPa
|  | ACTIVACIÓN ELÉC. | No | # V | # A
Características de corriente | Duraciones
|  | Aproximación | Apriete | PreCalentamiento | Calentamiento | Enfriamiento
|  | 99 | 30 | 5 | 35 | 60 | ciclos
|  | 1.98 | 0.6 | 0.1 | 0.7 | 1.2 | segundos
Intensidades
|  | I máx | So1i (grados) | I So1i (kA) | ISo2i (kA) | Energía (kJ) | EDE (kJ/g)
|  | 13.419 | 15 | 1 | 11 | 8.869744 | 5.127613
Características de Presión |  | Presión Trabajo | Presión Sinterizado
|  | 923 |  | kgf
|  | 3.812474 | 0 | bares
Características Sinterizados |  | Diámetro (mm) | Altura (mm) | Masa (g) |  | Secc (cm2)
| 1 | 11.91 | 5.84 | 1.7298 |  | 1.130973264
| 2 | 12.04 | 5.64 |  |  | Volumen (cm3)
| 3 | 11.96 | 5.72 |  |  | 0.6527129
| 4 | 12.02 | 5.59
| 5 | 11.97 | 5.74 |  |  | Densid (g/cm3)
| 6 | 12.06 | 5.65 |  |  | 2.65017
| 7 | 12.08 | 6.02 |  |  | Porosidad (%)
| 8 | 11.96 | 5.97 |  |  | 2.74607
|  | 12 | 5.77125
Otros Datos |  | Tª Inicial (ºC) | Lubricante | Diám Punzón (mm) | h punzones (mm) | h obleas (mm) | tS (ciclos)
|  | 21.6 |  | 11.9 | 97.31 | 9.3 | 11.009
Observaciones
[9 empty] | 4 | 5 | 8
[9 empty] | 3 | 9 | 2

## Adquisición
376 | 468 | 0 | 74
378 | 470 | 0 | 23 | IP:x,x,x,x:
376 | 468 | 0 | 17 | 172,16,1,14
376 | 472 | 0 | 16
375 | 471 | 0 | 19 | Abrir canal. (IP: 172,16,1,14)(Return:1)
376 | 471 | 0 | 23
374 | 471 | 0 | 21
376 | 471 | 0 | 19 | Recibidos de 2226 registros (Soldadura:1725)
374 | 471 | 0 | 17
375 | 470 | 0 | 17
375 | 473 | 0 | 14 | Representar gráficas
375 | 469 | 0 | 21
375 | 469 | 0 | 23
374 | 471 | 0 | 23
376 | 473 | 0 | 19
373 | 470 | 0 | 23
375 | 471 | 0 | 14
376 | 469 | 0 | 17
375 | 471 | 0 | 21
376 | 473 | 0 | 17
376 | 471 | 0 | 21
374 | 472 | 0 | 25
378 | 471 | 0 | 19
376 | 468 | 0 | 19
376 | 471 | 0 | 17
374 | 471 | 0 | 21
375 | 472 | 0 | 19
374 | 471 | 0 | 27
376 | 469 | 0 | 17
375 | 470 | 0 | 23
378 | 471 | 0 | 21
376 | 470 | 0 | 19
375 | 472 | 0 | 25
375 | 469 | 0 | 27
373 | 471 | 0 | 14
375 | 471 | 0 | 21
376 | 470 | 0 | 19
376 | 472 | 0 | 16
374 | 471 | 0 | 21
376 | 472 | 0 | 17
376 | 472 | 0 | 23
374 | 471 | 0 | 25
374 | 471 | 0 | 19
377 | 470 | 0 | 23
376 | 469 | 0 | 25
376 | 470 | 0 | 25
376 | 471 | 0 | 16
376 | 471 | 0 | 17
376 | 472 | 0 | 25
375 | 471 | 0 | 19
376 | 471 | 0 | 27
375 | 470 | 0 | 23
376 | 470 | 0 | 17
375 | 472 | 0 | 23
374 | 471 | 0 | 23
376 | 468 | 0 | 25
376 | 470 | 0 | 17
375 | 471 | 0 | 21
376 | 471 | 0 | 23
375 | 471 | 0 | 17
376 | 468 | 0 | 17
379 | 471 | 3783 | 17
374 | 471 | 3607 | 149
378 | 472 | 3685 | 167
379 | 470 | 3900 | 170
385 | 469 | 4290 | 167
386 | 471 | 4563 | 151
389 | 470 | 4855 | 145
388 | 471 | 5011 | 141
393 | 469 | 5187 | 143
393 | 469 | 5304 | 143
397 | 467 | 3588 | 159
395 | 469 | 3588 | 106
402 | 468 | 3588 | 147
400 | 467 | 6961 | 219
423 | 467 | 10900 | 255
427 | 466 | 13419 | 255
442 | 464 | 11151 | 186
438 | 464 | 11405 | 167
443 | 465 | 10686 | 124
436 | 463 | 10608 | 128
445 | 461 | 10881 | 132
441 | 461 | 10803 | 120
444 | 459 | 10881 | 130
440 | 459 | 10822 | 149
444 | 458 | 10861 | 139
439 | 459 | 10803 | 145
445 | 457 | 10842 | 151
440 | 457 | 10842 | 134
448 | 455 | 10881 | 139
441 | 455 | 10861 | 130
446 | 455 | 10861 | 157
441 | 455 | 10861 | 124
447 | 454 | 10881 | 135
442 | 457 | 10881 | 126
446 | 456 | 10920 | 132
444 | 456 | 10920 | 132
449 | 456 | 10900 | 143
441 | 457 | 10920 | 130
449 | 456 | 10900 | 130
443 | 456 | 10881 | 130
448 | 458 | 10900 | 137
443 | 458 | 10900 | 126
447 | 460 | 10900 | 130
444 | 459 | 10900 | 135
447 | 460 | 10900 | 139
444 | 460 | 10881 | 128
449 | 462 | 10881 | 134
444 | 463 | 10861 | 120
448 | 461 | 10881 | 135
444 | 460 | 10861 | 118
449 | 462 | 10861 | 120
443 | 464 | 10861 | 118
449 | 464 | 10842 | 124
443 | 464 | 10842 | 130
448 | 467 | 10803 | 134
442 | 465 | 10822 | 134
451 | 467 | 10803 | 120
444 | 467 | 10725 | 122
450 | 467 | 10842 | 128
446 | 468 | 10881 | 118
449 | 468 | 10822 | 139
443 | 468 | 10744 | 130
448 | 471 | 10803 | 137
442 | 471 | 10842 | 139
448 | 470 | 10783 | 118
442 | 472 | 10803 | 124
450 | 473 | 10783 | 116
441 | 473 | 10803 | 135
446 | 474 | 10783 | 124
443 | 475 | 10803 | 122
448 | 476 | 10783 | 128
441 | 476 | 10783 | 134
447 | 476 | 10764 | 134
441 | 477 | 10783 | 126
447 | 476 | 10783 | 124
441 | 476 | 10783 | 128
447 | 479 | 10803 | 120
441 | 479 | 10822 | 134

## Desplazamiento
ciclos | seg | x(t) | h(t) | θ(t) |  |  | θ(t) | H(t)
0.5 | 0.01 | 0.03050842 | 9.149822 | 0.36925 |  |  | 0.3750702 | 7.841402
1 | 0.02 | 0.1305084 | 9.049822 | 0.3622802 | 0.6 | 4.725636 | 0.3751417 | 7.842302
1.5 | 0.03 | 0.03050842 | 9.149822 | 0.36925 | 0.6 | 0 | 0.3752058 | 7.843109
2 | 0.04 | 0.03050842 | 9.149822 | 0.36925 |  |  | 0.3752927 | 7.844202
2.5 | 0.05 | -0.01949158 | 9.199821 | 0.372678 |  |  | 0.375362 | 7.845078
3 | 0.06 | 0.03050842 | 9.149822 | 0.36925 |  |  | 0.3754207 | 7.845825
3.5 | 0.07 | -0.06949158 | 9.249822 | 0.376069 |  |  | 0.3755129 | 7.846983
4 | 0.08 | 0.03050842 | 9.149822 | 0.36925 |  |  | 0.3754949 | 7.846785
4.5 | 0.09 | -0.06949158 | 9.249822 | 0.376069 |  |  | 0.375441 | 7.846127
5 | 0.1 | -0.01949158 | 9.199821 | 0.372678 |  |  | 0.3753342 | 7.844794
5.5 | 0.11 | -0.01949158 | 9.199821 | 0.372678 |  |  | 0.3751218 | 7.842126
6 | 0.12 | -0.01949158 | 9.199821 | 0.372678 |  |  | 0.3747863 | 7.837904
6.5 | 0.13 | -0.01949158 | 9.199821 | 0.372678 |  |  | 0.3744717 | 7.833904
7 | 0.14 | -0.06949158 | 9.249822 | 0.376069 |  |  | 0.3741395 | 7.829682
7.5 | 0.15 | 0.03050842 | 9.149822 | 0.36925 |  |  | 0.3738248 | 7.825682
8 | 0.16 | -0.1194916 | 9.299822 | 0.3794236 |  |  | 0.3735437 | 7.822127
8.5 | 0.17 | -0.01949158 | 9.199821 | 0.372678 |  |  | 0.3732584 | 7.818571
9 | 0.18 | 0.03050842 | 9.149822 | 0.36925 |  |  | 0.372825 | 7.813238
9.5 | 0.19 | -0.01949158 | 9.199821 | 0.372678 |  |  | 0.3723171 | 7.807015
10 | 0.2 | 0.03050842 | 9.149822 | 0.36925 |  |  | 0.3717346 | 7.799905
10.5 | 0.21 | 0.03050842 | 9.149822 | 0.36925 |  |  | 0.3711689 | 7.793016
11 | 0.22 | -0.06949158 | 9.249822 | 0.376069 |  |  | 0.3707125 | 7.78746
11.5 | 0.23 | 0.1305084 | 9.049822 | 0.3622802 | 0.6 | 11.62478 | 0.3704918 | 7.784793
12 | 0.24 | 0.03050842 | 9.149822 | 0.36925 | 0.6 | 0 | 0.3704702 | 7.784571
12.5 | 0.25 | 0.03050842 | 9.149822 | 0.36925 |  |  | 0.3706844 | 7.787238
13 | 0.26 | -0.06949158 | 9.249822 | 0.376069 |  |  | 0.3711176 | 7.792571
13.5 | 0.27 | -0.01949158 | 9.199821 | 0.372678 |  |  | 0.371803 | 7.801015
14 | 0.28 | -0.06949158 | 9.249822 | 0.376069 |  |  | 0.372667 | 7.811682
14.5 | 0.29 | 0.03050842 | 9.149822 | 0.36925 |  |  | 0.3736567 | 7.823905
15 | 0.3 | -0.01949158 | 9.199821 | 0.372678 |  |  | 0.3746632 | 7.836349
15.5 | 0.31 | 0.1305084 | 9.049822 | 0.3622802 |  |  | 0.3755583 | 7.84746
16 | 0.32 | 0.03050842 | 9.149822 | 0.36925 |  |  | 0.3762361 | 7.855905
16.5 | 0.33 | -0.01949158 | 9.199821 | 0.372678 |  |  | 0.3766634 | 7.861238
17 | 0.34 | -0.01949158 | 9.199821 | 0.372678 |  |  | 0.376893 | 7.864127
17.5 | 0.35 | -0.1194916 | 9.299822 | 0.3794236 |  |  | 0.3769621 | 7.865016
18 | 0.36 | -0.01949158 | 9.199821 | 0.372678 |  |  | 0.3769085 | 7.864348
18.5 | 0.37 | 0.03050842 | 9.149822 | 0.36925 |  |  | 0.3767322 | 7.862127
19 | 0.38 | 0.03050842 | 9.149822 | 0.36925 |  |  | 0.3765035 | 7.859238
19.5 | 0.39 | -0.06949158 | 9.249822 | 0.376069 |  |  | 0.3761875 | 7.855238
20 | 0.4 | 0.03050842 | 9.149822 | 0.36925 |  |  | 0.3758546 | 7.851016
20.5 | 0.41 | 0.03050842 | 9.149822 | 0.36925 |  |  | 0.3755747 | 7.84746
21 | 0.42 | -0.06949158 | 9.249822 | 0.376069 |  |  | 0.3754183 | 7.84546
21.5 | 0.43 | -0.06949158 | 9.249822 | 0.376069 |  |  | 0.3753499 | 7.844571
22 | 0.44 | 0.08050843 | 9.099822 | 0.3657843 | 0.6 | 0.4742795 | 0.3754045 | 7.845238
22.5 | 0.45 | 0.03050842 | 9.149822 | 0.36925 | 0.6 | 0 | 0.3754217 | 7.84546
23 | 0.46 | 0.03050842 | 9.149822 | 0.36925 |  |  | 0.3753664 | 7.844793
23.5 | 0.47 | 0.03050842 | 9.149822 | 0.36925 |  |  | 0.3751857 | 7.84257
24 | 0.48 | 0.03050842 | 9.149822 | 0.36925 |  |  | 0.3748973 | 7.839015
24.5 | 0.49 | 0.03050842 | 9.149822 | 0.36925 |  |  | 0.3744486 | 7.833459
25 | 0.5 | -0.01949158 | 9.199821 | 0.372678 |  |  | 0.3740013 | 7.827905
25.5 | 0.51 | 0.03050842 | 9.149822 | 0.36925 |  |  | 0.3735552 | 7.822349
26 | 0.52 | -0.01949158 | 9.199821 | 0.372678 |  |  | 0.3731464 | 7.817238
26.5 | 0.53 | 0.03050842 | 9.149822 | 0.36925 |  |  | 0.3727195 | 7.811904
27 | 0.54 | -0.01949158 | 9.199821 | 0.372678 |  |  | 0.372434 | 7.808349
27.5 | 0.55 | -0.06949158 | 9.249822 | 0.376069 |  |  | 0.3721627 | 7.805016
28 | 0.56 | 0.03050842 | 9.149822 | 0.36925 |  |  | 0.3719411 | 7.802349
28.5 | 0.57 | 0.03050842 | 9.149822 | 0.36925 |  |  | 0.3716404 | 7.798794
29 | 0.58 | -0.01949158 | 9.199821 | 0.372678 |  |  | 0.3713712 | 7.795682
29.5 | 0.59 | 0.03050842 | 9.149822 | 0.36925 |  |  | 0.3707694 | 7.788571
30 | 0.6 | -0.01949158 | 9.199821 | 0.372678 |  |  | 0.3699269 | 7.778571
30.5 | 0.61 | 0.03050842 | 9.149822 | 0.36925 |  |  | 0.3685414 | 7.762127
31 | 0.62 | 0.1805084 | 8.999822 | 0.3587373 |  |  | 0.3667579 | 7.741015
31.5 | 0.63 | -0.06949158 | 9.249822 | 0.376069 |  |  | 0.3641653 | 7.710571
32 | 0.64 | 0.1305084 | 9.049822 | 0.3622802 |  |  | 0.3609946 | 7.673682
32.5 | 0.65 | 0.1805084 | 8.999822 | 0.3587373 |  |  | 0.3568092 | 7.625682
33 | 0.66 | 0.4805084 | 8.699821 | 0.3366243 |  |  | 0.351833 | 7.56946
33.5 | 0.67 | 0.5305084 | 8.649822 | 0.3327897 |  |  | 0.3455728 | 7.499905
34 | 0.68 | 0.6805084 | 8.499822 | 0.3210151 |  |  | 0.3384776 | 7.422349
34.5 | 0.69 | 0.6305084 | 8.549822 | 0.3249859 |  |  | 0.3301619 | 7.333015
35 | 0.7 | 0.8805084 | 8.299822 | 0.3046537 |  |  | 0.3211932 | 7.238348
35.5 | 0.71 | 0.8805084 | 8.299822 | 0.3046537 |  |  | 0.3112944 | 7.135904
36 | 0.72 | 1.080508 | 8.099822 | 0.2874843 |  |  | 0.3011935 | 7.03346
36.5 | 0.73 | 0.9805084 | 8.199821 | 0.2961737 |  |  | 0.290509 | 6.927461
37 | 0.74 | 1.330508 | 7.849822 | 0.2647922 |  |  | 0.2800082 | 6.825682
37.5 | 0.75 | 1.230508 | 7.949822 | 0.2740403 |  |  | 0.2694481 | 6.725683
38 | 0.76 | 2.380508 | 6.799822 | 0.1512645 |  |  | 0.2595809 | 6.634349
38.5 | 0.77 | 2.580508 | 6.599822 | 0.1255446 |  |  | 0.2499438 | 6.547237
39 | 0.78 | 3.330508 | 5.849822 | 0.0134315 |  |  | 0.2412587 | 6.470571
39.5 | 0.79 | 3.130508 | 6.049822 | 0.04604627 |  |  | 0.2329286 | 6.398793
40 | 0.8 | 3.380508 | 5.799822 | 0.004926309 |  |  | 0.2254058 | 6.335459
40.5 | 0.81 | 3.030509 | 6.149822 | 0.06155815 |  |  | 0.21807 | 6.275015
41 | 0.82 | 3.480508 | 5.699822 | -0.01253165 |  |  | 0.2115753 | 6.222571
41.5 | 0.83 | 3.280509 | 5.899822 | 0.02179246 |  |  | 0.2052385 | 6.172349
42 | 0.84 | 3.430508 | 5.749822 | -0.003726807 |  |  | 0.1996535 | 6.128793
42.5 | 0.85 | 3.230508 | 5.949822 | 0.03001297 |  |  | 0.1942145 | 6.087015
43 | 0.86 | 3.430508 | 5.749822 | -0.003726807 |  |  | 0.1894583 | 6.051016
43.5 | 0.87 | 3.180508 | 5.999822 | 0.03809639 |  |  | 0.1846137 | 6.014793
44 | 0.88 | 3.480508 | 5.699822 | -0.01253165 |  |  | 0.1803505 | 5.983237
44.5 | 0.89 | 3.230508 | 5.949822 | 0.03001297 |  |  | 0.176075 | 5.951904
45 | 0.9 | 3.630508 | 5.549822 | -0.03989827 |  |  | 0.1723395 | 5.924793
45.5 | 0.91 | 3.280509 | 5.899822 | 0.02179246 |  |  | 0.168439 | 5.896793
46 | 0.92 | 3.530509 | 5.649822 | -0.02149243 |  |  | 0.1650594 | 5.872793
46.5 | 0.93 | 3.280509 | 5.899822 | 0.02179246 |  |  | 0.1614582 | 5.84746
47 | 0.94 | 3.580508 | 5.599822 | -0.03061313 |  |  | 0.1581105 | 5.824126
47.5 | 0.95 | 3.330508 | 5.849822 | 0.0134315 |  |  | 0.1544455 | 5.798793
48 | 0.96 | 3.530509 | 5.649822 | -0.02149243 |  |  | 0.1511758 | 5.776349
48.5 | 0.97 | 3.430508 | 5.749822 | -0.003726807 |  |  | 0.1475903 | 5.751904
49 | 0.98 | 3.680508 | 5.499822 | -0.04935223 |  |  | 0.1443035 | 5.729682
49.5 | 0.99 | 3.280509 | 5.899822 | 0.02179246 |  |  | 0.1407504 | 5.705905
50 | 1 | 3.680508 | 5.499822 | -0.04935223 |  |  | 0.1374979 | 5.684349
50.5 | 1.01 | 3.380508 | 5.799822 | 0.004926309 |  |  | 0.133877 | 5.660571
51 | 1.02 | 3.630508 | 5.549822 | -0.03989827 |  |  | 0.1303859 | 5.637904
51.5 | 1.03 | 3.380508 | 5.799822 | 0.004926309 |  |  | 0.1263698 | 5.612127
52 | 1.04 | 3.580508 | 5.599822 | -0.03061313 |  |  | 0.1224539 | 5.587237
52.5 | 1.05 | 3.430508 | 5.749822 | -0.003726807 |  |  | 0.1179314 | 5.558793
53 | 1.06 | 3.580508 | 5.599822 | -0.03061313 |  |  | 0.1134276 | 5.530793
53.5 | 1.07 | 3.430508 | 5.749822 | -0.003726807 |  |  | 0.1085174 | 5.500571
54 | 1.08 | 3.680508 | 5.499822 | -0.04935223 |  |  | 0.1039653 | 5.472794
54.5 | 1.09 | 3.430508 | 5.749822 | -0.003726807 |  |  | 0.09911616 | 5.44346
55 | 1.1 | 3.630508 | 5.549822 | -0.03989827 |  |  | 0.09474574 | 5.417237
55.5 | 1.11 | 3.430508 | 5.749822 | -0.003726807 |  |  | 0.09030683 | 5.390793
56 | 1.12 | 3.680508 | 5.499822 | -0.04935223 |  |  | 0.08651028 | 5.368349
56.5 | 1.13 | 3.380508 | 5.799822 | 0.004926309 |  |  | 0.08265173 | 5.345682
57 | 1.14 | 3.680508 | 5.499822 | -0.04935223 |  |  | 0.07945649 | 5.327015
57.5 | 1.15 | 3.380508 | 5.799822 | 0.004926309 |  |  | 0.07619852 | 5.308126
58 | 1.16 | 3.630508 | 5.549822 | -0.03989827 |  |  | 0.07342684 | 5.292127
58.5 | 1.17 | 3.330508 | 5.849822 | 0.0134315 |  |  | 0.07025222 | 5.273904
59 | 1.18 | 3.780509 | 5.399822 | -0.0687853 |  |  | 0.06736511 | 5.25746
59.5 | 1.19 | 3.430508 | 5.749822 | -0.003726807 |  |  | 0.06397282 | 5.238348
60 | 1.2 | 3.730508 | 5.449822 | -0.05897958 |  |  | 0.06094619 | 5.22146
60.5 | 1.21 | 3.530509 | 5.649822 | -0.02149243 |  |  | 0.0576039 | 5.203015
61 | 1.22 | 3.680508 | 5.499822 | -0.04935223 |  |  | 0.05474932 | 5.18746
61.5 | 1.23 | 3.380508 | 5.799822 | 0.004926309 |  |  | 0.05152985 | 5.170127
62 | 1.24 | 3.630508 | 5.549822 | -0.03989827 |  |  | 0.04889075 | 5.156126
62.5 | 1.25 | 3.330508 | 5.849822 | 0.0134315 |  |  | 0.04586454 | 5.140127
63 | 1.26 | 3.630508 | 5.549822 | -0.03989827 |  |  | 0.04331469 | 5.126793
63.5 | 1.27 | 3.330508 | 5.849822 | 0.0134315 |  |  | 0.04062997 | 5.112793
64 | 1.28 | 3.730508 | 5.449822 | -0.05897958 |  |  | 0.03883446 | 5.10346
64.5 | 1.29 | 3.280509 | 5.899822 | 0.02179246 |  |  | 0.03675676 | 5.092571
65 | 1.3 | 3.530509 | 5.649822 | -0.02149243 |  |  | 0.03531114 | 5.085015
65.5 | 1.31 | 3.380508 | 5.799822 | 0.004926309 |  |  | 0.03339178 | 5.075016
66 | 1.32 | 3.630508 | 5.549822 | -0.03989827 |  |  | 0.0317597 | 5.066571
66.5 | 1.33 | 3.280509 | 5.899822 | 0.02179246 |  |  | 0.02929821 | 5.053904
67 | 1.34 | 3.580508 | 5.599822 | -0.03061313 |  |  | 0.02715813 | 5.043015
67.5 | 1.35 | 3.280509 | 5.899822 | 0.02179246 |  |  | 0.02436356 | 5.028793
68 | 1.36 | 3.580508 | 5.599822 | -0.03061313 |  |  | 0.02205201 | 5.017016
68.5 | 1.37 | 3.280509 | 5.899822 | 0.02179246 |  |  | 0.0191424 | 5.002126
69 | 1.38 | 3.580508 | 5.599822 | -0.03061313 |  |  | 0.01676469 | 4.989904
69.5 | 1.39 | 3.280509 | 5.899822 | 0.02179246 |  |  | 0.01395953 | 4.97546
70 | 1.4 | [5 empty] | 0.0118607 | 4.964571
70.5 | 1.41 | [5 empty] | 0.009501089 | 4.952348
71 | 1.42 | [5 empty] | 0.00793357 | 4.944127
71.5 | 1.43 | [5 empty] | 0.00622406 | 4.935237
72 | 1.44 | [5 empty] | 0.005396735 | 4.930793
72.5 | 1.45 | [5 empty] | 0.004197815 | 4.924571
73 | 1.46 | [5 empty] | 0.0035993 | 4.92146
73.5 | 1.47 | [5 empty] | 0.002758215 | 4.917238
74 | 1.48 | [5 empty] | 0.002359803 | 4.915238
74.5 | 1.49 | [5 empty] | 0.001370327 | 4.910349
75 | 1.5 | [5 empty] | 0.000966048 | 4.908349
75.5 | 1.51 | [5 empty] | 0.0002782706 | 4.9
76 | 1.52 | [5 empty] | 0 | 4.9
76.5 | 1.53 | [5 empty] | 0 | 4.9
77 | 1.54 | [5 empty] | 0 | 4.9
77.5 | 1.55 | [5 empty] | 0 | 4.9
78 | 1.56 | [5 empty] | 0 | 4.9
78.5 | 1.57 | [5 empty] | 0 | 4.9
79 | 1.58 | [5 empty] | 0 | 4.9
79.5 | 1.59 | [5 empty] | 0 | 4.9
80 | 1.6 | [5 empty] | 0 | 4.9
80.5 | 1.61
81 | 1.62
81.5 | 1.63
82 | 1.64
82.5 | 1.65
83 | 1.66
83.5 | 1.67
84 | 1.68
84.5 | 1.69
85 | 1.7
85.5 | 1.71
86 | 1.72
86.5 | 1.73
87 | 1.74
87.5 | 1.75
88 | 1.76
88.5 | 1.77
89 | 1.78
89.5 | 1.79
90 | 1.8
90.5 | 1.81
91 | 1.82
91.5 | 1.83
92 | 1.84
92.5 | 1.85
93 | 1.86
93.5 | 1.87
94 | 1.88
94.5 | 1.89
95 | 1.9
95.5 | 1.91
96 | 1.92
96.5 | 1.93
97 | 1.94
97.5 | 1.95
98 | 1.96
98.5 | 1.97
99 | 1.98
99.5 | 1.99
100 | 2
100.5 | 2.01
101 | 2.02
101.5 | 2.03
102 | 2.04
102.5 | 2.05
103 | 2.06
103.5 | 2.07
104 | 2.08
104.5 | 2.09
105 | 2.1
105.5 | 2.11
106 | 2.12
106.5 | 2.13
107 | 2.14
107.5 | 2.15
108 | 2.16
108.5 | 2.17
109 | 2.18
109.5 | 2.19
110 | 2.2
110.5 | 2.21
111 | 2.22
111.5 | 2.23
112 | 2.24
112.5 | 2.25
113 | 2.26
113.5 | 2.27
114 | 2.28
114.5 | 2.29
115 | 2.3
115.5 | 2.31
116 | 2.32
116.5 | 2.33
117 | 2.34
117.5 | 2.35
118 | 2.36
118.5 | 2.37
119 | 2.38
119.5 | 2.39
120 | 2.4
120.5 | 2.41
121 | 2.42
121.5 | 2.43
122 | 2.44
122.5 | 2.45
123 | 2.46
123.5 | 2.47
124 | 2.48
124.5 | 2.49
125 | 2.5

## Fuerza
ciclos | seg | Fuerza | Presión
0.5 | 0.01 | 9.18216 | 82.55838 | 0.6 | 11.74747
1 | 0.02 | 9.2214 | 82.91119 | 0.6 | 0
1.5 | 0.03 | 9.18216 | 82.55838
2 | 0.04 | 9.26064 | 83.264
2.5 | 0.05 | 9.24102 | 83.08759
3 | 0.06 | 9.24102 | 83.08759
3.5 | 0.07 | 9.24102 | 83.08759
4 | 0.08 | 9.24102 | 83.08759
4.5 | 0.09 | 9.24102 | 83.08759
5 | 0.1 | 9.2214 | 82.91119
5.5 | 0.11 | 9.28026 | 83.44041
6 | 0.12 | 9.20178 | 82.73478
6.5 | 0.13 | 9.20178 | 82.73478
7 | 0.14 | 9.24102 | 83.08759
7.5 | 0.15 | 9.28026 | 83.44041
8 | 0.16 | 9.2214 | 82.91119
8.5 | 0.17 | 9.24102 | 83.08759 | 0.6 | 105.6236
9 | 0.18 | 9.20178 | 82.73478 | 0.6 | 0
9.5 | 0.19 | 9.24102 | 83.08759
10 | 0.2 | 9.28026 | 83.44041
10.5 | 0.21 | 9.24102 | 83.08759
11 | 0.22 | 9.26064 | 83.264
11.5 | 0.23 | 9.24102 | 83.08759
12 | 0.24 | 9.18216 | 82.55838
12.5 | 0.25 | 9.24102 | 83.08759
13 | 0.26 | 9.24102 | 83.08759
13.5 | 0.27 | 9.26064 | 83.264
14 | 0.28 | 9.24102 | 83.08759
14.5 | 0.29 | 9.20178 | 82.73478
15 | 0.3 | 9.2214 | 82.91119
15.5 | 0.31 | 9.24102 | 83.08759
16 | 0.32 | 9.2214 | 82.91119
16.5 | 0.33 | 9.26064 | 83.264
17 | 0.34 | 9.20178 | 82.73478
17.5 | 0.35 | 9.24102 | 83.08759
18 | 0.36 | 9.24102 | 83.08759
18.5 | 0.37 | 9.2214 | 82.91119
19 | 0.38 | 9.26064 | 83.264
19.5 | 0.39 | 9.24102 | 83.08759
20 | 0.4 | 9.26064 | 83.264
20.5 | 0.41 | 9.26064 | 83.264
21 | 0.42 | 9.24102 | 83.08759
21.5 | 0.43 | 9.24102 | 83.08759
22 | 0.44 | 9.2214 | 82.91119
22.5 | 0.45 | 9.20178 | 82.73478
23 | 0.46 | 9.2214 | 82.91119
23.5 | 0.47 | 9.24102 | 83.08759
24 | 0.48 | 9.24102 | 83.08759
24.5 | 0.49 | 9.26064 | 83.264
25 | 0.5 | 9.24102 | 83.08759
25.5 | 0.51 | 9.24102 | 83.08759
26 | 0.52 | 9.2214 | 82.91119
26.5 | 0.53 | 9.2214 | 82.91119
27 | 0.54 | 9.26064 | 83.264
27.5 | 0.55 | 9.24102 | 83.08759
28 | 0.56 | 9.18216 | 82.55838
28.5 | 0.57 | 9.2214 | 82.91119
29 | 0.58 | 9.24102 | 83.08759
29.5 | 0.59 | 9.24102 | 83.08759
30 | 0.6 | 9.24102 | 83.08759
30.5 | 0.61 | 9.18216 | 82.55838
31 | 0.62 | 9.24102 | 83.08759
31.5 | 0.63 | 9.24102 | 83.08759
32 | 0.64 | 9.26064 | 83.264
32.5 | 0.65 | 9.2214 | 82.91119
33 | 0.66 | 9.20178 | 82.73478
33.5 | 0.67 | 9.24102 | 83.08759
34 | 0.68 | 9.2214 | 82.91119
34.5 | 0.69 | 9.24102 | 83.08759
35 | 0.7 | 9.20178 | 82.73478
35.5 | 0.71 | 9.20178 | 82.73478
36 | 0.72 | 9.16254 | 82.38197
36.5 | 0.73 | 9.20178 | 82.73478
37 | 0.74 | 9.18216 | 82.55838
37.5 | 0.75 | 9.16254 | 82.38197
38 | 0.76 | 9.16254 | 82.38197
38.5 | 0.77 | 9.14292 | 82.20556
39 | 0.78 | 9.10368 | 81.85275
39.5 | 0.79 | 9.10368 | 81.85275
40 | 0.8 | 9.1233 | 82.02915
40.5 | 0.81 | 9.08406 | 81.67634
41 | 0.82 | 9.04482 | 81.32352
41.5 | 0.83 | 9.04482 | 81.32352
42 | 0.84 | 9.00558 | 80.97071
42.5 | 0.85 | 9.00558 | 80.97071
43 | 0.86 | 8.98596 | 80.7943
43.5 | 0.87 | 9.00558 | 80.97071
44 | 0.88 | 8.96634 | 80.6179
44.5 | 0.89 | 8.96634 | 80.6179
45 | 0.9 | 8.9271 | 80.26508
45.5 | 0.91 | 8.9271 | 80.26508
46 | 0.92 | 8.9271 | 80.26508
46.5 | 0.93 | 8.9271 | 80.26508
47 | 0.94 | 8.90748 | 80.08868
47.5 | 0.95 | 8.96634 | 80.6179
48 | 0.96 | 8.94672 | 80.44149
48.5 | 0.97 | 8.94672 | 80.44149
49 | 0.98 | 8.94672 | 80.44149
49.5 | 0.99 | 8.96634 | 80.6179
50 | 1 | 8.94672 | 80.44149
50.5 | 1.01 | 8.94672 | 80.44149
51 | 1.02 | 8.98596 | 80.7943
51.5 | 1.03 | 8.98596 | 80.7943
52 | 1.04 | 9.0252 | 81.14712
52.5 | 1.05 | 9.00558 | 80.97071
53 | 1.06 | 9.0252 | 81.14712
53.5 | 1.07 | 9.0252 | 81.14712
54 | 1.08 | 9.06444 | 81.49993
54.5 | 1.09 | 9.08406 | 81.67634
55 | 1.1 | 9.04482 | 81.32352
55.5 | 1.11 | 9.0252 | 81.14712
56 | 1.12 | 9.06444 | 81.49993
56.5 | 1.13 | 9.10368 | 81.85275
57 | 1.14 | 9.10368 | 81.85275
57.5 | 1.15 | 9.10368 | 81.85275
58 | 1.16 | 9.16254 | 82.38197
58.5 | 1.17 | 9.1233 | 82.02915
59 | 1.18 | 9.16254 | 82.38197
59.5 | 1.19 | 9.16254 | 82.38197
60 | 1.2 | 9.16254 | 82.38197
60.5 | 1.21 | 9.18216 | 82.55838
61 | 1.22 | 9.18216 | 82.55838
61.5 | 1.23 | 9.18216 | 82.55838
62 | 1.24 | 9.24102 | 83.08759
62.5 | 1.25 | 9.24102 | 83.08759
63 | 1.26 | 9.2214 | 82.91119
63.5 | 1.27 | 9.26064 | 83.264
64 | 1.28 | 9.28026 | 83.44041
64.5 | 1.29 | 9.28026 | 83.44041
65 | 1.3 | 9.29988 | 83.61681
65.5 | 1.31 | 9.3195 | 83.79322
66 | 1.32 | 9.33912 | 83.96963
66.5 | 1.33 | 9.33912 | 83.96963
67 | 1.34 | 9.33912 | 83.96963
67.5 | 1.35 | 9.35874 | 84.14603
68 | 1.36 | 9.33912 | 83.96963
68.5 | 1.37 | 9.33912 | 83.96963
69 | 1.38 | 9.39798 | 84.49885
69.5 | 1.39 | 9.39798 | 84.49885
70 | 1.4
70.5 | 1.41
71 | 1.42
71.5 | 1.43
72 | 1.44
72.5 | 1.45
73 | 1.46
73.5 | 1.47
74 | 1.48
74.5 | 1.49
75 | 1.5
75.5 | 1.51
76 | 1.52
76.5 | 1.53
77 | 1.54
77.5 | 1.55
78 | 1.56
78.5 | 1.57
79 | 1.58
79.5 | 1.59
80 | 1.6
80.5 | 1.61
81 | 1.62
81.5 | 1.63
82 | 1.64
82.5 | 1.65
83 | 1.66
83.5 | 1.67
84 | 1.68
84.5 | 1.69
85 | 1.7
85.5 | 1.71
86 | 1.72
86.5 | 1.73
87 | 1.74
87.5 | 1.75
88 | 1.76
88.5 | 1.77
89 | 1.78
89.5 | 1.79
90 | 1.8
90.5 | 1.81
91 | 1.82
91.5 | 1.83
92 | 1.84
92.5 | 1.85
93 | 1.86
93.5 | 1.87
94 | 1.88
94.5 | 1.89
95 | 1.9
95.5 | 1.91
96 | 1.92
96.5 | 1.93
97 | 1.94
97.5 | 1.95
98 | 1.96
98.5 | 1.97
99 | 1.98
99.5 | 1.99
100 | 2
100.5 | 2.01
101 | 2.02
101.5 | 2.03
102 | 2.04
102.5 | 2.05
103 | 2.06
103.5 | 2.07
104 | 2.08
104.5 | 2.09
105 | 2.1
105.5 | 2.11
106 | 2.12
106.5 | 2.13
107 | 2.14
107.5 | 2.15
108 | 2.16
108.5 | 2.17
109 | 2.18
109.5 | 2.19
110 | 2.2
110.5 | 2.21
111 | 2.22
111.5 | 2.23
112 | 2.24
112.5 | 2.25
113 | 2.26
113.5 | 2.27
114 | 2.28
114.5 | 2.29
115 | 2.3
115.5 | 2.31
116 | 2.32
116.5 | 2.33
117 | 2.34
117.5 | 2.35
118 | 2.36
118.5 | 2.37
119 | 2.38
119.5 | 2.39
120 | 2.4
120.5 | 2.41
121 | 2.42
121.5 | 2.43
122 | 2.44
122.5 | 2.45
123 | 2.46
123.5 | 2.47
124 | 2.48
124.5 | 2.49
125 | 2.5

## Resistencia
ciclos | seg | Intensidad | Tensión | Resistencia | Potencia | Energía
0.5 | 0.01 | 0 | 0.5367796 |  |  |  | 0.6 | 16.77375
1 | 0.02 | 0 | 0.02677965 |  |  |  | 0.6 | 0 | La línea vertical roja señala el fin del precalentamiento
1.5 | 0.03 | 0 | -0.03322035 |  |  |  | 0.7 | 16.77375
2 | 0.04 | 0 | -0.04322035 |  |  |  | 0.7 | 0
2.5 | 0.05 | 0 | -0.01322035
3 | 0.06 | 0 | 0.02677965
3.5 | 0.07 | 0 | 0.006779652
4 | 0.08 | 0 | -0.01322035
4.5 | 0.09 | 0 | -0.03322035
5 | 0.1 | 0 | -0.03322035
5.5 | 0.11 | 0 | -0.06322035
6 | 0.12 | 0 | 0.006779652
6.5 | 0.13 | 0 | 0.02677965
7 | 0.14 | 0 | 0.02677965
7.5 | 0.15 | 0 | -0.01322035
8 | 0.16 | 0 | 0.02677965
8.5 | 0.17 | 0 | -0.06322035
9 | 0.18 | 0 | -0.03322035 |  |  |  | 0.6 | 2.933142
9.5 | 0.19 | 0 | 0.006779652 |  |  |  | 0.6 | 0
10 | 0.2 | 0 | -0.03322035
10.5 | 0.21 | 0 | 0.006779652
11 | 0.22 | 0 | 0.04677965
11.5 | 0.23 | 0 | -0.01322035
12 | 0.24 | 0 | -0.01322035
12.5 | 0.25 | 0 | -0.03322035
13 | 0.26 | 0 | 0.006779652
13.5 | 0.27 | 0 | -0.01322035
14 | 0.28 | 0 | 0.06677965
14.5 | 0.29 | 0 | -0.03322035
15 | 0.3 | 0 | 0.02677965
15.5 | 0.31 | 0 | 0.006779652
16 | 0.32 | 0 | -0.01322035
16.5 | 0.33 | 0 | 0.04677965 |  |  |  | 0.6 | 0.4975203
17 | 0.34 | 0 | 0.06677965 |  |  |  | 0.6 | 0
17.5 | 0.35 | 0 | -0.06322035
18 | 0.36 | 0 | 0.006779652
18.5 | 0.37 | 0 | -0.01322035
19 | 0.38 | 0 | -0.04322035
19.5 | 0.39 | 0 | 0.006779652
20 | 0.4 | 0 | -0.03322035
20.5 | 0.41 | 0 | 0.02677965
21 | 0.42 | 0 | 0.04677965
21.5 | 0.43 | 0 | -0.01322035
22 | 0.44 | 0 | 0.02677965
22.5 | 0.45 | 0 | 0.04677965
23 | 0.46 | 0 | 0.04677965
23.5 | 0.47 | 0 | -0.04322035
24 | 0.48 | 0 | -0.03322035
24.5 | 0.49 | 0 | 0.04677965 |  |  |  | 0.6 | 39.35881
25 | 0.5 | 0 | -0.01322035 |  |  |  | 0.6 | 0
25.5 | 0.51 | 0 | 0.06677965
26 | 0.52 | 0 | 0.02677965
26.5 | 0.53 | 0 | -0.03322035
27 | 0.54 | 0 | 0.02677965
27.5 | 0.55 | 0 | 0.02677965
28 | 0.56 | 0 | 0.04677965
28.5 | 0.57 | 0 | -0.03322035
29 | 0.58 | 0 | 0.006779652
29.5 | 0.59 | 0 | 0.02677965
30 | 0.6 | 0 | -0.03322035
30.5 | 0.61 | 0 | -0.03322035
31 | 0.62 | 3.783 | -0.03331256 | -0.008805859 | -0.1260214 | -0.001260214
31.5 | 0.63 | 3.607 | 1.286692 | 0.3567207 | 4.641097 | 0.04515076
32 | 0.64 | 3.685 | 1.46669 | 0.3980162 | 5.404752 | 0.09919827
32.5 | 0.65 | 3.9 | 1.496685 | 0.3837653 | 5.83707 | 0.157569
33 | 0.66 | 4.29 | 1.466675 | 0.3418823 | 6.292037 | 0.2204893
33.5 | 0.67 | 4.563 | 1.306668 | 0.2863617 | 5.962328 | 0.2801126
34 | 0.68 | 4.855 | 1.246661 | 0.2567788 | 6.052541 | 0.340638
34.5 | 0.69 | 5.011 | 1.206657 | 0.2408017 | 6.04656 | 0.4011036
35 | 0.7 | 5.187 | 1.226653 | 0.2364861 | 6.36265 | 0.4647301
35.5 | 0.71 | 5.304 | 1.22665 | 0.2312689 | 6.506154 | 0.5297917
36 | 0.72 | 3.588 | 1.386692 | 0.3864805 | 4.975451 | 0.5795462
36.5 | 0.73 | 3.588 | 0.8566922 | 0.2387659 | 3.073812 | 0.6102843
37 | 0.74 | 3.588 | 1.266692 | 0.3530357 | 4.544891 | 0.6557332
37.5 | 0.75 | 6.961 | 1.98661 | 0.2853915 | 13.82879 | 0.7940211
38 | 0.76 | 10.9 | 2.346514 | 0.2152765 | 25.577 | 1.049791
38.5 | 0.77 | 13.419 | 2.346452 | 0.1748605 | 31.48705 | 1.364662
39 | 0.78 | 11.151 | 1.656508 | 0.1485524 | 18.47172 | 1.549379
39.5 | 0.79 | 11.405 | 1.466502 | 0.1285841 | 16.72545 | 1.716633
40 | 0.8 | 10.686 | 1.036519 | 0.09699786 | 11.07624 | 1.827396
40.5 | 0.81 | 10.608 | 1.076521 | 0.101482 | 11.41973 | 1.941593
41 | 0.82 | 10.881 | 1.116514 | 0.1026114 | 12.14879 | 2.063081
41.5 | 0.83 | 10.803 | 0.9965163 | 0.0922444 | 10.76537 | 2.170735
42 | 0.84 | 10.881 | 1.096514 | 0.1007733 | 11.93117 | 2.290046
42.5 | 0.85 | 10.822 | 1.286516 | 0.1188797 | 13.92267 | 2.429273
43 | 0.86 | 10.861 | 1.186515 | 0.1092454 | 12.88674 | 2.558141
43.5 | 0.87 | 10.803 | 1.246516 | 0.1153861 | 13.46612 | 2.692802
44 | 0.88 | 10.842 | 1.306515 | 0.120505 | 14.16524 | 2.834454
44.5 | 0.89 | 10.842 | 1.136515 | 0.1048253 | 12.3221 | 2.957675
45 | 0.9 | 10.881 | 1.186514 | 0.1090446 | 12.91046 | 3.08678
45.5 | 0.91 | 10.861 | 1.096515 | 0.1009589 | 11.90925 | 3.205872
46 | 0.92 | 10.861 | 1.366515 | 0.1258185 | 14.84172 | 3.354289
46.5 | 0.93 | 10.861 | 1.036515 | 0.09543457 | 11.25759 | 3.466865
47 | 0.94 | 10.881 | 1.146514 | 0.1053685 | 12.47522 | 3.591617
47.5 | 0.95 | 10.881 | 1.056514 | 0.09709718 | 11.49593 | 3.706577
48 | 0.96 | 10.92 | 1.116513 | 0.1022448 | 12.19233 | 3.8285
48.5 | 0.97 | 10.92 | 1.116513 | 0.1022448 | 12.19233 | 3.950423
49 | 0.98 | 10.9 | 1.226514 | 0.1125242 | 13.369 | 4.084113
49.5 | 0.99 | 10.92 | 1.096514 | 0.1004133 | 11.97393 | 4.203852
50 | 1 | 10.9 | 1.096514 | 0.1005976 | 11.952 | 4.323372
50.5 | 1.01 | 10.881 | 1.096514 | 0.1007733 | 11.93117 | 4.442684
51 | 1.02 | 10.9 | 1.166514 | 0.1070196 | 12.715 | 4.569834
51.5 | 1.03 | 10.9 | 1.056514 | 0.09692788 | 11.516 | 4.684994
52 | 1.04 | 10.9 | 1.096514 | 0.1005976 | 11.952 | 4.804514
52.5 | 1.05 | 10.9 | 1.146514 | 0.1051848 | 12.497 | 4.929484
53 | 1.06 | 10.9 | 1.186514 | 0.1088545 | 12.933 | 5.058815
53.5 | 1.07 | 10.881 | 1.076514 | 0.09893525 | 11.71355 | 5.17595
54 | 1.08 | 10.881 | 1.136514 | 0.1044495 | 12.36641 | 5.299614
54.5 | 1.09 | 10.861 | 0.9965149 | 0.09175167 | 10.82315 | 5.407845
55 | 1.1 | 10.881 | 1.146514 | 0.1053685 | 12.47522 | 5.532598
55.5 | 1.11 | 10.861 | 0.9765149 | 0.08991022 | 10.60593 | 5.638657
56 | 1.12 | 10.861 | 0.9965149 | 0.09175167 | 10.82315 | 5.746888
56.5 | 1.13 | 10.861 | 0.9765149 | 0.08991022 | 10.60593 | 5.852947
57 | 1.14 | 10.842 | 1.036515 | 0.09560186 | 11.2379 | 5.965326
57.5 | 1.15 | 10.842 | 1.096515 | 0.1011359 | 11.88842 | 6.08421
58 | 1.16 | 10.803 | 1.136516 | 0.1052038 | 12.27779 | 6.206988
58.5 | 1.17 | 10.822 | 1.136516 | 0.105019 | 12.29937 | 6.329982
59 | 1.18 | 10.803 | 0.9965163 | 0.0922444 | 10.76537 | 6.437636
59.5 | 1.19 | 10.725 | 1.016518 | 0.09478025 | 10.90216 | 6.546658
60 | 1.2 | 10.842 | 1.076515 | 0.09929121 | 11.67158 | 6.663373
60.5 | 1.21 | 10.881 | 0.9765144 | 0.08974492 | 10.62545 | 6.769628
61 | 1.22 | 10.822 | 1.186516 | 0.1096392 | 12.84047 | 6.898033
61.5 | 1.23 | 10.744 | 1.096518 | 0.1020586 | 11.78099 | 7.015842
62 | 1.24 | 10.803 | 1.166516 | 0.1079808 | 12.60188 | 7.141861
62.5 | 1.25 | 10.842 | 1.186515 | 0.1094369 | 12.8642 | 7.270504
63 | 1.26 | 10.783 | 0.9765168 | 0.09056077 | 10.52978 | 7.375802
63.5 | 1.27 | 10.803 | 1.036516 | 0.09594708 | 11.19749 | 7.487776
64 | 1.28 | 10.783 | 0.9565168 | 0.088706 | 10.31412 | 7.590918
64.5 | 1.29 | 10.803 | 1.146516 | 0.1061294 | 12.38582 | 7.714776
65 | 1.3 | 10.783 | 1.036517 | 0.09612508 | 11.17676 | 7.826543
65.5 | 1.31 | 10.803 | 1.016516 | 0.09409574 | 10.98143 | 7.936357
66 | 1.32 | 10.783 | 1.076517 | 0.09983462 | 11.60808 | 8.052439
66.5 | 1.33 | 10.783 | 1.136517 | 0.1053989 | 12.25506 | 8.17499
67 | 1.34 | 10.764 | 1.136517 | 0.105585 | 12.23347 | 8.297324
67.5 | 1.35 | 10.783 | 1.056517 | 0.09797985 | 11.39242 | 8.411248
68 | 1.36 | 10.783 | 1.036517 | 0.09612508 | 11.17676 | 8.523016
68.5 | 1.37 | 10.783 | 1.076517 | 0.09983462 | 11.60808 | 8.639097
69 | 1.38 | 10.803 | 0.9965163 | 0.0922444 | 10.76537 | 8.746751
69.5 | 1.39 | 10.822 | 1.136516 | 0.105019 | 12.29937 | 8.869744
70 | 1.4
70.5 | 1.41
71 | 1.42
71.5 | 1.43
72 | 1.44
72.5 | 1.45
73 | 1.46
73.5 | 1.47
74 | 1.48
74.5 | 1.49
75 | 1.5
75.5 | 1.51
76 | 1.52
76.5 | 1.53
77 | 1.54
77.5 | 1.55
78 | 1.56
78.5 | 1.57
79 | 1.58
79.5 | 1.59
80 | 1.6
80.5 | 1.61
81 | 1.62
81.5 | 1.63
82 | 1.64
82.5 | 1.65
83 | 1.66
83.5 | 1.67
84 | 1.68
84.5 | 1.69
85 | 1.7
85.5 | 1.71
86 | 1.72
86.5 | 1.73
87 | 1.74
87.5 | 1.75
88 | 1.76
88.5 | 1.77
89 | 1.78
89.5 | 1.79
90 | 1.8
90.5 | 1.81
91 | 1.82
91.5 | 1.83
92 | 1.84
92.5 | 1.85
93 | 1.86
93.5 | 1.87
94 | 1.88
94.5 | 1.89
95 | 1.9
95.5 | 1.91
96 | 1.92
96.5 | 1.93
97 | 1.94
97.5 | 1.95
98 | 1.96
98.5 | 1.97
99 | 1.98
99.5 | 1.99
100 | 2
100.5 | 2.01
101 | 2.02
101.5 | 2.03
102 | 2.04
102.5 | 2.05
103 | 2.06
103.5 | 2.07
104 | 2.08
104.5 | 2.09
105 | 2.1
105.5 | 2.11
106 | 2.12
106.5 | 2.13
107 | 2.14
107.5 | 2.15
108 | 2.16
108.5 | 2.17
109 | 2.18
109.5 | 2.19
110 | 2.2
110.5 | 2.21
111 | 2.22
111.5 | 2.23
112 | 2.24
112.5 | 2.25
113 | 2.26
113.5 | 2.27
114 | 2.28
114.5 | 2.29
115 | 2.3
115.5 | 2.31
116 | 2.32
116.5 | 2.33
117 | 2.34
117.5 | 2.35
118 | 2.36
118.5 | 2.37
119 | 2.38
119.5 | 2.39
120 | 2.4
120.5 | 2.41
121 | 2.42
121.5 | 2.43
122 | 2.44
122.5 | 2.45
123 | 2.46
123.5 | 2.47
124 | 2.48
124.5 | 2.49
125 | 2.5

## Resultados
Inicio paso corriente
30 | 0
30 | 0.5 | Eje Izquierdo |  | Eje Derecho
Fin de Subida |  | Máx = | 0.5 | Máx = | 0.6
41.009 | 0 | Mín = | 0 | Mín = | 0
41.009 | 0.5
¿Suavizar?
Inicio paso corriente |  | Eje Izquierdo |  | Eje Derecho
30 | 0 | Máx = | 100 | Máx = | 9
30 | 100 | Mín = | 0 | Mín = | 0
Fin de Subida
41.009 | 0
41.009 | 100
¿Suavizar?
|  | Eje Izquierdo |  | Eje Derecho
Inicio paso corriente |  | Máx = | 10 | Máx = | 6
30 | 0 | Mín = | 0 | Mín = | 0
30 | 10
Fin de Subida
41.009 | 0
41.009 | 10
|  | Eje Izquierdo |  | Eje Derecho
Inicio paso corriente |  | Máx = | 14 | Máx = | 9
30 | 0 | Mín = | 0 | Mín = | 0
30 | 14
Fin de Subida
41.009 | 0
41.009 | 14