## Parámetros
Ensayo |  |  |  |  | Fecha:
Características polvo |  | Material | Referencia polvo | Densidad de golpeo g/cm3 | Densidad aparente g/cm3 | Densidad absoluta g/cm3
|  | Al-NH3 |  | 1.19 | 0.84 | 2.725 |  | Sí
No
Activación externa |  | PRECOMPRESIÓN | No | # MPa
|  | ACTIVACIÓN ELÉC. | No | # V | # A
Características de corriente | Duraciones
|  | Aproximación | Apriete | PreCalentamiento | Calentamiento | Enfriamiento
|  | 99 | 30 | 5 | 45 | 60 | ciclos
|  | 1.98 | 0.6 | 0.1 | 0.9 | 1.2 | segundos
Intensidades
|  | I máx | So1i (grados) | I So1i (kA) | ISo2i (kA) | Energía (kJ) | EDE (kJ/g)
|  | 14.093 | 15 | 1 | 11 | 11.67903 | 7.190633
Características de Presión |  | Presión Trabajo | Presión Sinterizado
|  | 923 |  | kgf
|  | 3.812474 | 0 | bares
Características Sinterizados |  | Diámetro (mm) | Altura (mm) | Masa (g) |  | Secc (cm2)
| 1 | 12.03 | 5.93 | 1.6242 |  | 1.133802
| 2 | 12.04 | 5.85 |  |  | Volumen (cm3)
| 3 | 12.05 | 5.88 |  |  | 0.6561882
| 4 | 11.97 | 5.86
| 5 | 12.05 | 5.42 |  |  | Densid (g/cm3)
| 6 | 11.99 | 5.63 |  |  | 2.475205
| 7 | 12.02 | 5.81 |  |  | Porosidad (%)
| 8 | 11.97 | 5.92 |  |  | 9.166803
|  | 12.015 | 5.7875
Otros Datos |  | Tª Inicial (ºC) | Lubricante | Diám Punzón (mm) | h punzones (mm) | h obleas (mm) | tS (ciclos)
|  | 24.7 |  | 11.9 | 97.31 | 9.3 | 10.21371
Observaciones
[9 empty] | 4 | 5 | 8
[9 empty] | 3 | 9 | 2

## Adquisición
391 | 474 | 0 | 74
389 | 474 | 0 | 25 | IP:x,x,x,x:
391 | 474 | 0 | 19 | 172,16,1,14
394 | 473 | 0 | 17
393 | 473 | 0 | 23 | Abrir canal. (IP: 172,16,1,14)(Return:1)
393 | 474 | 0 | 23
391 | 473 | 0 | 21
391 | 475 | 0 | 17 | Recibidos de 2546 registros (Soldadura:1744)
392 | 474 | 0 | 19
392 | 472 | 0 | 16
392 | 474 | 0 | 19 | Representar gráficas
391 | 472 | 0 | 17
390 | 474 | 0 | 21
391 | 474 | 0 | 23
391 | 473 | 0 | 25
391 | 474 | 0 | 21
389 | 474 | 0 | 25
392 | 474 | 0 | 19
390 | 475 | 0 | 23
391 | 474 | 0 | 23
391 | 474 | 0 | 21
389 | 477 | 0 | 21
391 | 473 | 0 | 19
393 | 474 | 0 | 23
391 | 476 | 0 | 17
390 | 477 | 0 | 21
392 | 474 | 0 | 19
391 | 474 | 0 | 19
390 | 475 | 0 | 23
392 | 473 | 0 | 17
390 | 474 | 0 | 25
392 | 474 | 0 | 21
390 | 475 | 0 | 16
392 | 474 | 0 | 19
391 | 474 | 0 | 21
391 | 472 | 0 | 25
392 | 473 | 0 | 21
391 | 474 | 0 | 25
391 | 477 | 0 | 21
391 | 474 | 0 | 23
393 | 474 | 0 | 23
391 | 473 | 0 | 23
391 | 474 | 0 | 23
393 | 474 | 0 | 17
391 | 474 | 0 | 16
389 | 474 | 0 | 21
392 | 473 | 0 | 21
391 | 473 | 0 | 21
389 | 475 | 0 | 12
390 | 475 | 0 | 23
393 | 474 | 0 | 19
391 | 473 | 0 | 16
392 | 473 | 0 | 17
392 | 473 | 0 | 19
394 | 474 | 0 | 21
392 | 477 | 0 | 14
390 | 475 | 0 | 17
391 | 476 | 0 | 17
392 | 474 | 0 | 23
391 | 474 | 0 | 23
393 | 474 | 0 | 19
391 | 476 | 3646 | 19
391 | 474 | 3568 | 137
394 | 475 | 3705 | 159
393 | 472 | 3861 | 153
398 | 472 | 4075 | 151
396 | 472 | 4270 | 143
403 | 473 | 4504 | 161
400 | 473 | 4504 | 134
407 | 473 | 4797 | 134
403 | 474 | 4894 | 147
408 | 473 | 3373 | 130
408 | 471 | 3354 | 116
409 | 473 | 6415 | 87
410 | 468 | 6415 | 180
419 | 471 | 8112 | 199
420 | 468 | 8989 | 172
434 | 469 | 9321 | 207
440 | 469 | 13338 | 234
449 | 468 | 14093 | 219
448 | 466 | 13463 | 186
456 | 465 | 12249 | 186
451 | 466 | 11781 | 186
458 | 463 | 11449 | 157
451 | 465 | 11157 | 157
458 | 460 | 11189 | 149
452 | 461 | 11111 | 163
459 | 460 | 11084 | 172
455 | 460 | 11170 | 163
460 | 458 | 11175 | 155
455 | 458 | 11180 | 149
460 | 457 | 11246 | 149
455 | 457 | 11292 | 159
458 | 461 | 11217 | 134
456 | 457 | 11095 | 134
459 | 458 | 11022 | 132
454 | 459 | 11080 | 122
460 | 461 | 10935 | 114
455 | 459 | 10993 | 134
461 | 460 | 10957 | 163
456 | 459 | 10915 | 130
463 | 462 | 10927 | 147
454 | 461 | 10913 | 135
462 | 461 | 10935 | 128
456 | 463 | 10974 | 118
462 | 462 | 10935 | 137
457 | 464 | 10974 | 120
460 | 464 | 10913 | 128
457 | 465 | 10954 | 124
462 | 464 | 10930 | 128
457 | 465 | 10930 | 132
462 | 467 | 10993 | 122
456 | 467 | 10974 | 122
463 | 468 | 10954 | 137
457 | 468 | 10913 | 120
461 | 470 | 10993 | 124
458 | 467 | 10993 | 124
462 | 468 | 10949 | 128
458 | 469 | 10910 | 145
462 | 470 | 10974 | 130
457 | 470 | 10932 | 120
463 | 470 | 10993 | 139
456 | 470 | 10971 | 128
462 | 470 | 10913 | 124
458 | 470 | 10932 | 134
462 | 472 | 10952 | 134
457 | 472 | 10910 | 128
462 | 471 | 10954 | 128
458 | 473 | 10971 | 135
461 | 474 | 10971 | 118
457 | 472 | 10913 | 118
463 | 473 | 10913 | 124
459 | 474 | 10971 | 137
461 | 477 | 10932 | 137
458 | 473 | 10993 | 124
462 | 476 | 10991 | 120
455 | 477 | 10952 | 130
462 | 477 | 10971 | 128
457 | 475 | 10952 | 130
462 | 476 | 10971 | 143
457 | 477 | 10971 | 120
464 | 478 | 10971 | 124
457 | 478 | 10993 | 126
463 | 476 | 10993 | 118
458 | 476 | 10932 | 120
462 | 478 | 10993 | 145
457 | 479 | 10993 | 124
460 | 480 | 10952 | 137
456 | 478 | 10913 | 128
464 | 479 | 10935 | 139
456 | 479 | 10971 | 124
462 | 477 | 10952 | 112
457 | 480 | 10913 | 135
462 | 480 | 10830 | 128
457 | 479 | 10852 | 128
463 | 479 | 10854 | 120
459 | 479 | 10813 | 118
463 | 479 | 10874 | 116
456 | 479 | 10854 | 110

## Desplazamiento
ciclos | seg | x(t) | h(t) | θ(t) |  |  | θ(t) | H(t)
0.5 | 0.01 | -0.01186371 | 9.216071 | 0.3720209 |  |  | 0.3750702 | 7.841402
1 | 0.02 | -0.1118637 | 9.316072 | 0.3787617 | 0.6 | 4.54767 | 0.3751417 | 7.842302
1.5 | 0.03 | -0.01186371 | 9.216071 | 0.3720209 | 0.6 | 0 | 0.3752058 | 7.843109
2 | 0.04 | 0.1381363 | 9.066072 | 0.3616309 |  |  | 0.3752927 | 7.844202
2.5 | 0.05 | 0.08813629 | 9.116071 | 0.3651322 |  |  | 0.375362 | 7.845078
3 | 0.06 | 0.08813629 | 9.116071 | 0.3651322 |  |  | 0.3754207 | 7.845825
3.5 | 0.07 | -0.01186371 | 9.216071 | 0.3720209 |  |  | 0.3755129 | 7.846983
4 | 0.08 | -0.01186371 | 9.216071 | 0.3720209 |  |  | 0.3754949 | 7.846785
4.5 | 0.09 | 0.03813629 | 9.166071 | 0.3685953 |  |  | 0.375441 | 7.846127
5 | 0.1 | 0.03813629 | 9.166071 | 0.3685953 |  |  | 0.3753342 | 7.844794
5.5 | 0.11 | 0.03813629 | 9.166071 | 0.3685953 |  |  | 0.3751218 | 7.842126
6 | 0.12 | -0.01186371 | 9.216071 | 0.3720209 |  |  | 0.3747863 | 7.837904
6.5 | 0.13 | -0.06186371 | 9.266071 | 0.3754095 |  |  | 0.3744717 | 7.833904
7 | 0.14 | -0.01186371 | 9.216071 | 0.3720209 |  |  | 0.3741395 | 7.829682
7.5 | 0.15 | -0.01186371 | 9.216071 | 0.3720209 |  |  | 0.3738248 | 7.825682
8 | 0.16 | -0.01186371 | 9.216071 | 0.3720209 |  |  | 0.3735437 | 7.822127
8.5 | 0.17 | -0.1118637 | 9.316072 | 0.3787617 |  |  | 0.3732584 | 7.818571
9 | 0.18 | 0.03813629 | 9.166071 | 0.3685953 |  |  | 0.372825 | 7.813238
9.5 | 0.19 | -0.06186371 | 9.266071 | 0.3754095 |  |  | 0.3723171 | 7.807015
10 | 0.2 | -0.01186371 | 9.216071 | 0.3720209 |  |  | 0.3717346 | 7.799905
10.5 | 0.21 | -0.01186371 | 9.216071 | 0.3720209 |  |  | 0.3711689 | 7.793016
11 | 0.22 | -0.1118637 | 9.316072 | 0.3787617 |  |  | 0.3707125 | 7.78746
11.5 | 0.23 | -0.01186371 | 9.216071 | 0.3720209 | 0.6 | 11.64509 | 0.3704918 | 7.784793
12 | 0.24 | 0.08813629 | 9.116071 | 0.3651322 | 0.6 | 0 | 0.3704702 | 7.784571
12.5 | 0.25 | -0.01186371 | 9.216071 | 0.3720209 |  |  | 0.3706844 | 7.787238
13 | 0.26 | -0.06186371 | 9.266071 | 0.3754095 |  |  | 0.3711176 | 7.792571
13.5 | 0.27 | 0.03813629 | 9.166071 | 0.3685953 |  |  | 0.371803 | 7.801015
14 | 0.28 | -0.01186371 | 9.216071 | 0.3720209 |  |  | 0.372667 | 7.811682
14.5 | 0.29 | -0.06186371 | 9.266071 | 0.3754095 |  |  | 0.3736567 | 7.823905
15 | 0.3 | 0.03813629 | 9.166071 | 0.3685953 |  |  | 0.3746632 | 7.836349
15.5 | 0.31 | -0.06186371 | 9.266071 | 0.3754095 |  |  | 0.3755583 | 7.84746
16 | 0.32 | 0.03813629 | 9.166071 | 0.3685953 |  |  | 0.3762361 | 7.855905
16.5 | 0.33 | -0.06186371 | 9.266071 | 0.3754095 |  |  | 0.3766634 | 7.861238
17 | 0.34 | 0.03813629 | 9.166071 | 0.3685953 |  |  | 0.376893 | 7.864127
17.5 | 0.35 | -0.01186371 | 9.216071 | 0.3720209 |  |  | 0.3769621 | 7.865016
18 | 0.36 | -0.01186371 | 9.216071 | 0.3720209 |  |  | 0.3769085 | 7.864348
18.5 | 0.37 | 0.03813629 | 9.166071 | 0.3685953 |  |  | 0.3767322 | 7.862127
19 | 0.38 | -0.01186371 | 9.216071 | 0.3720209 |  |  | 0.3765035 | 7.859238
19.5 | 0.39 | -0.01186371 | 9.216071 | 0.3720209 |  |  | 0.3761875 | 7.855238
20 | 0.4 | -0.01186371 | 9.216071 | 0.3720209 |  |  | 0.3758546 | 7.851016
20.5 | 0.41 | 0.08813629 | 9.116071 | 0.3651322 |  |  | 0.3755747 | 7.84746
21 | 0.42 | -0.01186371 | 9.216071 | 0.3720209 |  |  | 0.3754183 | 7.84546
21.5 | 0.43 | -0.01186371 | 9.216071 | 0.3720209 |  |  | 0.3753499 | 7.844571
22 | 0.44 | 0.08813629 | 9.116071 | 0.3651322 | 0.6 | 0.4734522 | 0.3754045 | 7.845238
22.5 | 0.45 | -0.01186371 | 9.216071 | 0.3720209 | 0.6 | 0 | 0.3754217 | 7.84546
23 | 0.46 | -0.1118637 | 9.316072 | 0.3787617 |  |  | 0.3753664 | 7.844793
23.5 | 0.47 | 0.03813629 | 9.166071 | 0.3685953 |  |  | 0.3751857 | 7.84257
24 | 0.48 | -0.01186371 | 9.216071 | 0.3720209 |  |  | 0.3748973 | 7.839015
24.5 | 0.49 | -0.1118637 | 9.316072 | 0.3787617 |  |  | 0.3744486 | 7.833459
25 | 0.5 | -0.06186371 | 9.266071 | 0.3754095 |  |  | 0.3740013 | 7.827905
25.5 | 0.51 | 0.08813629 | 9.116071 | 0.3651322 |  |  | 0.3735552 | 7.822349
26 | 0.52 | -0.01186371 | 9.216071 | 0.3720209 |  |  | 0.3731464 | 7.817238
26.5 | 0.53 | 0.03813629 | 9.166071 | 0.3685953 |  |  | 0.3727195 | 7.811904
27 | 0.54 | 0.03813629 | 9.166071 | 0.3685953 |  |  | 0.372434 | 7.808349
27.5 | 0.55 | 0.1381363 | 9.066072 | 0.3616309 |  |  | 0.3721627 | 7.805016
28 | 0.56 | 0.03813629 | 9.166071 | 0.3685953 |  |  | 0.3719411 | 7.802349
28.5 | 0.57 | -0.06186371 | 9.266071 | 0.3754095 |  |  | 0.3716404 | 7.798794
29 | 0.58 | -0.01186371 | 9.216071 | 0.3720209 |  |  | 0.3713712 | 7.795682
29.5 | 0.59 | 0.03813629 | 9.166071 | 0.3685953 |  |  | 0.3707694 | 7.788571
30 | 0.6 | -0.01186371 | 9.216071 | 0.3720209 |  |  | 0.3699269 | 7.778571
30.5 | 0.61 | 0.08813629 | 9.116071 | 0.3651322 |  |  | 0.3685414 | 7.762127
31 | 0.62 | -0.01186371 | 9.216071 | 0.3720209 |  |  | 0.3667579 | 7.741015
31.5 | 0.63 | -0.01186371 | 9.216071 | 0.3720209 |  |  | 0.3641653 | 7.710571
32 | 0.64 | 0.1381363 | 9.066072 | 0.3616309 |  |  | 0.3609946 | 7.673682
32.5 | 0.65 | 0.08813629 | 9.116071 | 0.3651322 |  |  | 0.3568092 | 7.625682
33 | 0.66 | 0.3381363 | 8.866071 | 0.3472306 |  |  | 0.351833 | 7.56946
33.5 | 0.67 | 0.2381363 | 8.966071 | 0.354511 |  |  | 0.3455728 | 7.499905
34 | 0.68 | 0.5881363 | 8.616071 | 0.3282901 |  |  | 0.3384776 | 7.422349
34.5 | 0.69 | 0.4381363 | 8.766071 | 0.3397841 |  |  | 0.3301619 | 7.333015
35 | 0.7 | 0.7881363 | 8.416071 | 0.3123276 |  |  | 0.3211932 | 7.238348
35.5 | 0.71 | 0.5881363 | 8.616071 | 0.3282901 |  |  | 0.3112944 | 7.135904
36 | 0.72 | 0.8381363 | 8.366071 | 0.3082177 |  |  | 0.3011935 | 7.03346
36.5 | 0.73 | 0.8381363 | 8.366071 | 0.3082177 |  |  | 0.290509 | 6.927461
37 | 0.74 | 0.8881363 | 8.316072 | 0.3040584 |  |  | 0.2800082 | 6.825682
37.5 | 0.75 | 0.9381363 | 8.266071 | 0.2998488 |  |  | 0.2694481 | 6.725683
38 | 0.76 | 1.388136 | 7.816071 | 0.2595385 |  |  | 0.2595809 | 6.634349
38.5 | 0.77 | 1.438136 | 7.766071 | 0.2547712 |  |  | 0.2499438 | 6.547237
39 | 0.78 | 2.138136 | 7.066071 | 0.1809451 |  |  | 0.2412587 | 6.470571
39.5 | 0.79 | 2.438136 | 6.766071 | 0.1446292 |  |  | 0.2329286 | 6.398793
40 | 0.8 | 2.888136 | 6.316071 | 0.08368669 |  |  | 0.2254058 | 6.335459
40.5 | 0.81 | 2.838136 | 6.366071 | 0.09088356 |  |  | 0.21807 | 6.275015
41 | 0.82 | 3.238136 | 5.966071 | 0.02993111 |  |  | 0.2115753 | 6.222571
41.5 | 0.83 | 2.988136 | 6.216071 | 0.06894566 |  |  | 0.2052385 | 6.172349
42 | 0.84 | 3.338136 | 5.866071 | 0.01339418 |  |  | 0.1996535 | 6.128793
42.5 | 0.85 | 2.988136 | 6.216071 | 0.06894566 |  |  | 0.1942145 | 6.087015
43 | 0.86 | 3.338136 | 5.866071 | 0.01339418 |  |  | 0.1894583 | 6.051016
43.5 | 0.87 | 3.038136 | 6.166071 | 0.06139582 |  |  | 0.1846137 | 6.014793
44 | 0.88 | 3.388136 | 5.816071 | 0.00491243 |  |  | 0.1803505 | 5.983237
44.5 | 0.89 | 3.188136 | 6.016071 | 0.03799345 |  |  | 0.176075 | 5.951904
45 | 0.9 | 3.438136 | 5.766071 | -0.003716338 |  |  | 0.1723395 | 5.924793
45.5 | 0.91 | 3.188136 | 6.016071 | 0.03799345 |  |  | 0.168439 | 5.896793
46 | 0.92 | 3.438136 | 5.766071 | -0.003716338 |  |  | 0.1650594 | 5.872793
46.5 | 0.93 | 3.188136 | 6.016071 | 0.03799345 |  |  | 0.1614582 | 5.84746
47 | 0.94 | 3.338136 | 5.866071 | 0.01339418 |  |  | 0.1581105 | 5.824126
47.5 | 0.95 | 3.238136 | 5.966071 | 0.02993111 |  |  | 0.1544455 | 5.798793
48 | 0.96 | 3.388136 | 5.816071 | 0.00491243 |  |  | 0.1511758 | 5.776349
48.5 | 0.97 | 3.138136 | 6.066071 | 0.04592281 |  |  | 0.1475903 | 5.751904
49 | 0.98 | 3.438136 | 5.766071 | -0.003716338 |  |  | 0.1443035 | 5.729682
49.5 | 0.99 | 3.188136 | 6.016071 | 0.03799345 |  |  | 0.1407504 | 5.705905
50 | 1 | 3.488136 | 5.716071 | -0.01249615 |  |  | 0.1374979 | 5.684349
50.5 | 1.01 | 3.238136 | 5.966071 | 0.02993111 |  |  | 0.133877 | 5.660571
51 | 1.02 | 3.588136 | 5.616071 | -0.03052468 |  |  | 0.1303859 | 5.637904
51.5 | 1.03 | 3.138136 | 6.066071 | 0.04592281 |  |  | 0.1263698 | 5.612127
52 | 1.04 | 3.538136 | 5.666071 | -0.02143091 |  |  | 0.1224539 | 5.587237
52.5 | 1.05 | 3.238136 | 5.966071 | 0.02993111 |  |  | 0.1179314 | 5.558793
53 | 1.06 | 3.538136 | 5.666071 | -0.02143091 |  |  | 0.1134276 | 5.530793
53.5 | 1.07 | 3.288136 | 5.916071 | 0.02173249 |  |  | 0.1085174 | 5.500571
54 | 1.08 | 3.438136 | 5.766071 | -0.003716338 |  |  | 0.1039653 | 5.472794
54.5 | 1.09 | 3.288136 | 5.916071 | 0.02173249 |  |  | 0.09911616 | 5.44346
55 | 1.1 | 3.538136 | 5.666071 | -0.02143091 |  |  | 0.09474574 | 5.417237
55.5 | 1.11 | 3.288136 | 5.916071 | 0.02173249 |  |  | 0.09030683 | 5.390793
56 | 1.12 | 3.538136 | 5.666071 | -0.02143091 |  |  | 0.08651028 | 5.368349
56.5 | 1.13 | 3.238136 | 5.966071 | 0.02993111 |  |  | 0.08265173 | 5.345682
57 | 1.14 | 3.588136 | 5.616071 | -0.03052468 |  |  | 0.07945649 | 5.327015
57.5 | 1.15 | 3.288136 | 5.916071 | 0.02173249 |  |  | 0.07619852 | 5.308126
58 | 1.16 | 3.488136 | 5.716071 | -0.01249615 |  |  | 0.07342684 | 5.292127
58.5 | 1.17 | 3.338136 | 5.866071 | 0.01339418 |  |  | 0.07025222 | 5.273904
59 | 1.18 | 3.538136 | 5.666071 | -0.02143091 |  |  | 0.06736511 | 5.25746
59.5 | 1.19 | 3.338136 | 5.866071 | 0.01339418 |  |  | 0.06397282 | 5.238348
60 | 1.2 | 3.538136 | 5.666071 | -0.02143091 |  |  | 0.06094619 | 5.22146
60.5 | 1.21 | 3.288136 | 5.916071 | 0.02173249 |  |  | 0.0576039 | 5.203015
61 | 1.22 | 3.588136 | 5.616071 | -0.03052468 |  |  | 0.05474932 | 5.18746
61.5 | 1.23 | 3.238136 | 5.966071 | 0.02993111 |  |  | 0.05152985 | 5.170127
62 | 1.24 | 3.538136 | 5.666071 | -0.02143091 |  |  | 0.04889075 | 5.156126
62.5 | 1.25 | 3.338136 | 5.866071 | 0.01339418 |  |  | 0.04586454 | 5.140127
63 | 1.26 | 3.538136 | 5.666071 | -0.02143091 |  |  | 0.04331469 | 5.126793
63.5 | 1.27 | 3.288136 | 5.916071 | 0.02173249 |  |  | 0.04062997 | 5.112793
64 | 1.28 | 3.538136 | 5.666071 | -0.02143091 |  |  | 0.03883446 | 5.10346
64.5 | 1.29 | 3.338136 | 5.866071 | 0.01339418 |  |  | 0.03675676 | 5.092571
65 | 1.3 | 3.488136 | 5.716071 | -0.01249615 |  |  | 0.03531114 | 5.085015
65.5 | 1.31 | 3.288136 | 5.916071 | 0.02173249 |  |  | 0.03339178 | 5.075016
66 | 1.32 | 3.588136 | 5.616071 | -0.03052468 |  |  | 0.0317597 | 5.066571
66.5 | 1.33 | 3.388136 | 5.816071 | 0.00491243 |  |  | 0.02929821 | 5.053904
67 | 1.34 | 3.488136 | 5.716071 | -0.01249615 |  |  | 0.02715813 | 5.043015
67.5 | 1.35 | 3.338136 | 5.866071 | 0.01339418 |  |  | 0.02436356 | 5.028793
68 | 1.36 | 3.538136 | 5.666071 | -0.02143091 |  |  | 0.02205201 | 5.017016
68.5 | 1.37 | 3.188136 | 6.016071 | 0.03799345 |  |  | 0.0191424 | 5.002126
69 | 1.38 | 3.538136 | 5.666071 | -0.02143091 |  |  | 0.01676469 | 4.989904
69.5 | 1.39 | 3.288136 | 5.916071 | 0.02173249 |  |  | 0.01395953 | 4.97546
70 | 1.4 | 3.538136 | 5.666071 | -0.02143091 |  |  | 0.0118607 | 4.964571
70.5 | 1.41 | 3.288136 | 5.916071 | 0.02173249 |  |  | 0.009501089 | 4.952348
71 | 1.42 | 3.638136 | 5.566071 | -0.03978191 |  |  | 0.00793357 | 4.944127
71.5 | 1.43 | 3.288136 | 5.916071 | 0.02173249 |  |  | 0.00622406 | 4.935237
72 | 1.44 | 3.588136 | 5.616071 | -0.03052468 |  |  | 0.005396735 | 4.930793
72.5 | 1.45 | 3.338136 | 5.866071 | 0.01339418 |  |  | 0.004197815 | 4.924571
73 | 1.46 | 3.538136 | 5.666071 | -0.02143091 |  |  | 0.0035993 | 4.92146
73.5 | 1.47 | 3.288136 | 5.916071 | 0.02173249 |  |  | 0.002758215 | 4.917238
74 | 1.48 | 3.438136 | 5.766071 | -0.003716338 |  |  | 0.002359803 | 4.915238
74.5 | 1.49 | 3.238136 | 5.966071 | 0.02993111 |  |  | 0.001370327 | 4.910349
75 | 1.5 | 3.638136 | 5.566071 | -0.03978191 |  |  | 0.000966048 | 4.908349
75.5 | 1.51 | 3.238136 | 5.966071 | 0.02993111 |  |  | 0.0002782706 | 4.9
76 | 1.52 | 3.538136 | 5.666071 | -0.02143091 |  |  | 0 | 4.9
76.5 | 1.53 | 3.288136 | 5.916071 | 0.02173249 |  |  | 0 | 4.9
77 | 1.54 | 3.538136 | 5.666071 | -0.02143091 |  |  | 0 | 4.9
77.5 | 1.55 | 3.288136 | 5.916071 | 0.02173249 |  |  | 0 | 4.9
78 | 1.56 | 3.588136 | 5.616071 | -0.03052468 |  |  | 0 | 4.9
78.5 | 1.57 | 3.388136 | 5.816071 | 0.00491243 |  |  | 0 | 4.9
79 | 1.58 | 3.588136 | 5.616071 | -0.03052468 |  |  | 0 | 4.9
79.5 | 1.59 | 3.238136 | 5.966071 | 0.02993111 |  |  | 0 | 4.9
80 | 1.6 | [5 empty] | 0 | 4.9
80.5 | 1.61
81 | 1.62
81.5 | 1.63
82 | 1.64
82.5 | 1.65
83 | 1.66
83.5 | 1.67
84 | 1.68
84.5 | 1.69
85 | 1.7
85.5 | 1.71
86 | 1.72
86.5 | 1.73
87 | 1.74
87.5 | 1.75
88 | 1.76
88.5 | 1.77
89 | 1.78
89.5 | 1.79
90 | 1.8
90.5 | 1.81
91 | 1.82
91.5 | 1.83
92 | 1.84
92.5 | 1.85
93 | 1.86
93.5 | 1.87
94 | 1.88
94.5 | 1.89
95 | 1.9
95.5 | 1.91
96 | 1.92
96.5 | 1.93
97 | 1.94
97.5 | 1.95
98 | 1.96
98.5 | 1.97
99 | 1.98
99.5 | 1.99
100 | 2
100.5 | 2.01
101 | 2.02
101.5 | 2.03
102 | 2.04
102.5 | 2.05
103 | 2.06
103.5 | 2.07
104 | 2.08
104.5 | 2.09
105 | 2.1
105.5 | 2.11
106 | 2.12
106.5 | 2.13
107 | 2.14
107.5 | 2.15
108 | 2.16
108.5 | 2.17
109 | 2.18
109.5 | 2.19
110 | 2.2
110.5 | 2.21
111 | 2.22
111.5 | 2.23
112 | 2.24
112.5 | 2.25
113 | 2.26
113.5 | 2.27
114 | 2.28
114.5 | 2.29
115 | 2.3
115.5 | 2.31
116 | 2.32
116.5 | 2.33
117 | 2.34
117.5 | 2.35
118 | 2.36
118.5 | 2.37
119 | 2.38
119.5 | 2.39
120 | 2.4
120.5 | 2.41
121 | 2.42
121.5 | 2.43
122 | 2.44
122.5 | 2.45
123 | 2.46
123.5 | 2.47
124 | 2.48
124.5 | 2.49
125 | 2.5

## Fuerza
ciclos | seg | Fuerza | Presión
0.5 | 0.01 | 9.29988 | 83.61681 | 0.6 | 11.772
1 | 0.02 | 9.29988 | 83.61681 | 0.6 | 0
1.5 | 0.03 | 9.29988 | 83.61681
2 | 0.04 | 9.28026 | 83.44041
2.5 | 0.05 | 9.28026 | 83.44041
3 | 0.06 | 9.29988 | 83.61681
3.5 | 0.07 | 9.28026 | 83.44041
4 | 0.08 | 9.3195 | 83.79322
4.5 | 0.09 | 9.29988 | 83.61681
5 | 0.1 | 9.26064 | 83.264
5.5 | 0.11 | 9.29988 | 83.61681
6 | 0.12 | 9.26064 | 83.264
6.5 | 0.13 | 9.29988 | 83.61681
7 | 0.14 | 9.29988 | 83.61681
7.5 | 0.15 | 9.28026 | 83.44041
8 | 0.16 | 9.29988 | 83.61681
8.5 | 0.17 | 9.29988 | 83.61681 | 0.6 | 105.8441
9 | 0.18 | 9.29988 | 83.61681 | 0.6 | 0
9.5 | 0.19 | 9.3195 | 83.79322
10 | 0.2 | 9.29988 | 83.61681
10.5 | 0.21 | 9.29988 | 83.61681
11 | 0.22 | 9.35874 | 84.14603
11.5 | 0.23 | 9.28026 | 83.44041
12 | 0.24 | 9.29988 | 83.61681
12.5 | 0.25 | 9.33912 | 83.96963
13 | 0.26 | 9.35874 | 84.14603
13.5 | 0.27 | 9.29988 | 83.61681
14 | 0.28 | 9.29988 | 83.61681
14.5 | 0.29 | 9.3195 | 83.79322
15 | 0.3 | 9.28026 | 83.44041
15.5 | 0.31 | 9.29988 | 83.61681
16 | 0.32 | 9.29988 | 83.61681
16.5 | 0.33 | 9.3195 | 83.79322
17 | 0.34 | 9.29988 | 83.61681
17.5 | 0.35 | 9.29988 | 83.61681
18 | 0.36 | 9.26064 | 83.264
18.5 | 0.37 | 9.28026 | 83.44041
19 | 0.38 | 9.29988 | 83.61681
19.5 | 0.39 | 9.35874 | 84.14603
20 | 0.4 | 9.29988 | 83.61681
20.5 | 0.41 | 9.29988 | 83.61681
21 | 0.42 | 9.28026 | 83.44041
21.5 | 0.43 | 9.29988 | 83.61681
22 | 0.44 | 9.29988 | 83.61681
22.5 | 0.45 | 9.29988 | 83.61681
23 | 0.46 | 9.29988 | 83.61681
23.5 | 0.47 | 9.28026 | 83.44041
24 | 0.48 | 9.28026 | 83.44041
24.5 | 0.49 | 9.3195 | 83.79322
25 | 0.5 | 9.3195 | 83.79322
25.5 | 0.51 | 9.29988 | 83.61681
26 | 0.52 | 9.28026 | 83.44041
26.5 | 0.53 | 9.28026 | 83.44041
27 | 0.54 | 9.28026 | 83.44041
27.5 | 0.55 | 9.29988 | 83.61681
28 | 0.56 | 9.35874 | 84.14603
28.5 | 0.57 | 9.3195 | 83.79322
29 | 0.58 | 9.33912 | 83.96963
29.5 | 0.59 | 9.29988 | 83.61681
30 | 0.6 | 9.29988 | 83.61681
30.5 | 0.61 | 9.29988 | 83.61681
31 | 0.62 | 9.33912 | 83.96963
31.5 | 0.63 | 9.29988 | 83.61681
32 | 0.64 | 9.3195 | 83.79322
32.5 | 0.65 | 9.26064 | 83.264
33 | 0.66 | 9.26064 | 83.264
33.5 | 0.67 | 9.26064 | 83.264
34 | 0.68 | 9.28026 | 83.44041
34.5 | 0.69 | 9.28026 | 83.44041
35 | 0.7 | 9.28026 | 83.44041
35.5 | 0.71 | 9.29988 | 83.61681
36 | 0.72 | 9.28026 | 83.44041
36.5 | 0.73 | 9.24102 | 83.08759
37 | 0.74 | 9.28026 | 83.44041
37.5 | 0.75 | 9.18216 | 82.55838
38 | 0.76 | 9.24102 | 83.08759
38.5 | 0.77 | 9.18216 | 82.55838
39 | 0.78 | 9.20178 | 82.73478
39.5 | 0.79 | 9.20178 | 82.73478
40 | 0.8 | 9.18216 | 82.55838
40.5 | 0.81 | 9.14292 | 82.20556
41 | 0.82 | 9.1233 | 82.02915
41.5 | 0.83 | 9.14292 | 82.20556
42 | 0.84 | 9.08406 | 81.67634
42.5 | 0.85 | 9.1233 | 82.02915
43 | 0.86 | 9.0252 | 81.14712
43.5 | 0.87 | 9.04482 | 81.32352
44 | 0.88 | 9.0252 | 81.14712
44.5 | 0.89 | 9.0252 | 81.14712
45 | 0.9 | 8.98596 | 80.7943
45.5 | 0.91 | 8.98596 | 80.7943
46 | 0.92 | 8.96634 | 80.6179
46.5 | 0.93 | 8.96634 | 80.6179
47 | 0.94 | 9.04482 | 81.32352
47.5 | 0.95 | 8.96634 | 80.6179
48 | 0.96 | 8.98596 | 80.7943
48.5 | 0.97 | 9.00558 | 80.97071
49 | 0.98 | 9.04482 | 81.32352
49.5 | 0.99 | 9.00558 | 80.97071
50 | 1 | 9.0252 | 81.14712
50.5 | 1.01 | 9.00558 | 80.97071
51 | 1.02 | 9.06444 | 81.49993
51.5 | 1.03 | 9.04482 | 81.32352
52 | 1.04 | 9.04482 | 81.32352
52.5 | 1.05 | 9.08406 | 81.67634
53 | 1.06 | 9.06444 | 81.49993
53.5 | 1.07 | 9.10368 | 81.85275
54 | 1.08 | 9.10368 | 81.85275
54.5 | 1.09 | 9.1233 | 82.02915
55 | 1.1 | 9.10368 | 81.85275
55.5 | 1.11 | 9.1233 | 82.02915
56 | 1.12 | 9.16254 | 82.38197
56.5 | 1.13 | 9.16254 | 82.38197
57 | 1.14 | 9.18216 | 82.55838
57.5 | 1.15 | 9.18216 | 82.55838
58 | 1.16 | 9.2214 | 82.91119
58.5 | 1.17 | 9.16254 | 82.38197
59 | 1.18 | 9.18216 | 82.55838
59.5 | 1.19 | 9.20178 | 82.73478
60 | 1.2 | 9.2214 | 82.91119
60.5 | 1.21 | 9.2214 | 82.91119
61 | 1.22 | 9.2214 | 82.91119
61.5 | 1.23 | 9.2214 | 82.91119
62 | 1.24 | 9.2214 | 82.91119
62.5 | 1.25 | 9.2214 | 82.91119
63 | 1.26 | 9.26064 | 83.264
63.5 | 1.27 | 9.26064 | 83.264
64 | 1.28 | 9.24102 | 83.08759
64.5 | 1.29 | 9.28026 | 83.44041
65 | 1.3 | 9.29988 | 83.61681
65.5 | 1.31 | 9.26064 | 83.264
66 | 1.32 | 9.28026 | 83.44041
66.5 | 1.33 | 9.29988 | 83.61681
67 | 1.34 | 9.35874 | 84.14603
67.5 | 1.35 | 9.28026 | 83.44041
68 | 1.36 | 9.33912 | 83.96963
68.5 | 1.37 | 9.35874 | 84.14603
69 | 1.38 | 9.35874 | 84.14603
69.5 | 1.39 | 9.3195 | 83.79322
70 | 1.4 | 9.33912 | 83.96963
70.5 | 1.41 | 9.35874 | 84.14603
71 | 1.42 | 9.37836 | 84.32244
71.5 | 1.43 | 9.37836 | 84.32244
72 | 1.44 | 9.33912 | 83.96963
72.5 | 1.45 | 9.33912 | 83.96963
73 | 1.46 | 9.37836 | 84.32244
73.5 | 1.47 | 9.39798 | 84.49885
74 | 1.48 | 9.4176 | 84.67525
74.5 | 1.49 | 9.37836 | 84.32244
75 | 1.5 | 9.39798 | 84.49885
75.5 | 1.51 | 9.39798 | 84.49885
76 | 1.52 | 9.35874 | 84.14603
76.5 | 1.53 | 9.4176 | 84.67525
77 | 1.54 | 9.4176 | 84.67525
77.5 | 1.55 | 9.39798 | 84.49885
78 | 1.56 | 9.39798 | 84.49885
78.5 | 1.57 | 9.39798 | 84.49885
79 | 1.58 | 9.39798 | 84.49885
79.5 | 1.59 | 9.39798 | 84.49885
80 | 1.6
80.5 | 1.61
81 | 1.62
81.5 | 1.63
82 | 1.64
82.5 | 1.65
83 | 1.66
83.5 | 1.67
84 | 1.68
84.5 | 1.69
85 | 1.7
85.5 | 1.71
86 | 1.72
86.5 | 1.73
87 | 1.74
87.5 | 1.75
88 | 1.76
88.5 | 1.77
89 | 1.78
89.5 | 1.79
90 | 1.8
90.5 | 1.81
91 | 1.82
91.5 | 1.83
92 | 1.84
92.5 | 1.85
93 | 1.86
93.5 | 1.87
94 | 1.88
94.5 | 1.89
95 | 1.9
95.5 | 1.91
96 | 1.92
96.5 | 1.93
97 | 1.94
97.5 | 1.95
98 | 1.96
98.5 | 1.97
99 | 1.98
99.5 | 1.99
100 | 2
100.5 | 2.01
101 | 2.02
101.5 | 2.03
102 | 2.04
102.5 | 2.05
103 | 2.06
103.5 | 2.07
104 | 2.08
104.5 | 2.09
105 | 2.1
105.5 | 2.11
106 | 2.12
106.5 | 2.13
107 | 2.14
107.5 | 2.15
108 | 2.16
108.5 | 2.17
109 | 2.18
109.5 | 2.19
110 | 2.2
110.5 | 2.21
111 | 2.22
111.5 | 2.23
112 | 2.24
112.5 | 2.25
113 | 2.26
113.5 | 2.27
114 | 2.28
114.5 | 2.29
115 | 2.3
115.5 | 2.31
116 | 2.32
116.5 | 2.33
117 | 2.34
117.5 | 2.35
118 | 2.36
118.5 | 2.37
119 | 2.38
119.5 | 2.39
120 | 2.4
120.5 | 2.41
121 | 2.42
121.5 | 2.43
122 | 2.44
122.5 | 2.45
123 | 2.46
123.5 | 2.47
124 | 2.48
124.5 | 2.49
125 | 2.5

## Resistencia
ciclos | seg | Intensidad | Tensión | Resistencia | Potencia | Energía
0.5 | 0.01 | 0 | 0.5377966 |  |  |  | 0.6 | 17.61625
1 | 0.02 | 0 | 0.04779661 |  |  |  | 0.6 | 0 | La línea vertical roja señala el fin del precalentamiento
1.5 | 0.03 | 0 | -0.01220339 |  |  |  | 0.7 | 17.61625
2 | 0.04 | 0 | -0.03220339 |  |  |  | 0.7 | 0
2.5 | 0.05 | 0 | 0.02779661
3 | 0.06 | 0 | 0.02779661
3.5 | 0.07 | 0 | 0.007796612
4 | 0.08 | 0 | -0.03220339
4.5 | 0.09 | 0 | -0.01220339
5 | 0.1 | 0 | -0.04220339
5.5 | 0.11 | 0 | -0.01220339
6 | 0.12 | 0 | -0.03220339
6.5 | 0.13 | 0 | 0.007796612
7 | 0.14 | 0 | 0.02779661
7.5 | 0.15 | 0 | 0.04779661
8 | 0.16 | 0 | 0.007796612
8.5 | 0.17 | 0 | 0.04779661
9 | 0.18 | 0 | -0.01220339 |  |  |  | 0.6 | 2.671839
9.5 | 0.19 | 0 | 0.02779661 |  |  |  | 0.6 | 0
10 | 0.2 | 0 | 0.02779661
10.5 | 0.21 | 0 | 0.007796612
11 | 0.22 | 0 | 0.007796612
11.5 | 0.23 | 0 | -0.01220339
12 | 0.24 | 0 | 0.02779661
12.5 | 0.25 | 0 | -0.03220339
13 | 0.26 | 0 | 0.007796612
13.5 | 0.27 | 0 | -0.01220339
14 | 0.28 | 0 | -0.01220339
14.5 | 0.29 | 0 | 0.02779661
15 | 0.3 | 0 | -0.03220339
15.5 | 0.31 | 0 | 0.04779661
16 | 0.32 | 0 | 0.007796612
16.5 | 0.33 | 0 | -0.04220339 |  |  |  | 0.6 | 0.468187
17 | 0.34 | 0 | -0.01220339 |  |  |  | 0.6 | 0
17.5 | 0.35 | 0 | 0.007796612
18 | 0.36 | 0 | 0.04779661
18.5 | 0.37 | 0 | 0.007796612
19 | 0.38 | 0 | 0.04779661
19.5 | 0.39 | 0 | 0.007796612
20 | 0.4 | 0 | 0.02779661
20.5 | 0.41 | 0 | 0.02779661
21 | 0.42 | 0 | 0.02779661
21.5 | 0.43 | 0 | 0.02779661
22 | 0.44 | 0 | -0.03220339
22.5 | 0.45 | 0 | -0.04220339
23 | 0.46 | 0 | 0.007796612
23.5 | 0.47 | 0 | 0.007796612
24 | 0.48 | 0 | 0.007796612
24.5 | 0.49 | 0 | -0.08220339 |  |  |  | 0.6 | 35.63699
25 | 0.5 | 0 | 0.02779661 |  |  |  | 0.6 | 0
25.5 | 0.51 | 0 | -0.01220339
26 | 0.52 | 0 | -0.04220339
26.5 | 0.53 | 0 | -0.03220339
27 | 0.54 | 0 | -0.01220339
27.5 | 0.55 | 0 | 0.007796612
28 | 0.56 | 0 | -0.06220339
28.5 | 0.57 | 0 | -0.03220339
29 | 0.58 | 0 | -0.03220339
29.5 | 0.59 | 0 | 0.02779661
30 | 0.6 | 0 | 0.02779661
30.5 | 0.61 | 0 | -0.01220339
31 | 0.62 | 3.646 | -0.01229226 | -0.003371438 | -0.04481759 | -0.0004481759
31.5 | 0.63 | 3.568 | 1.16771 | 0.3272729 | 4.166388 | 0.0412157
32 | 0.64 | 3.705 | 1.387706 | 0.3745496 | 5.141452 | 0.09263022
32.5 | 0.65 | 3.861 | 1.327703 | 0.3438753 | 5.126259 | 0.1438928
33 | 0.66 | 4.075 | 1.307697 | 0.3209073 | 5.328866 | 0.1971815
33.5 | 0.67 | 4.27 | 1.227692 | 0.2875158 | 5.242247 | 0.2496039
34 | 0.68 | 4.504 | 1.407687 | 0.3125415 | 6.340222 | 0.3130061
34.5 | 0.69 | 4.504 | 1.137687 | 0.2525948 | 5.124142 | 0.3642476
35 | 0.7 | 4.797 | 1.13768 | 0.2371648 | 5.457449 | 0.4188221
35.5 | 0.71 | 4.894 | 1.267677 | 0.2590268 | 6.204013 | 0.4808622
36 | 0.72 | 3.373 | 1.097714 | 0.3254415 | 3.70259 | 0.5178881
36.5 | 0.73 | 3.354 | 0.9577149 | 0.2855441 | 3.212176 | 0.5500098
37 | 0.74 | 6.415 | 0.6676403 | 0.1040749 | 4.282912 | 0.5928389
37.5 | 0.75 | 6.415 | 1.59764 | 0.2490476 | 10.24886 | 0.6953276
38 | 0.76 | 8.112 | 1.787599 | 0.2203647 | 14.501 | 0.8403376
38.5 | 0.77 | 8.989 | 1.517578 | 0.1688261 | 13.64151 | 0.9767526
39 | 0.78 | 9.321 | 1.867569 | 0.2003615 | 17.40762 | 1.150829
39.5 | 0.79 | 13.338 | 2.137471 | 0.1602543 | 28.50959 | 1.435925
40 | 0.8 | 14.093 | 1.987453 | 0.1410241 | 28.00918 | 1.716017
40.5 | 0.81 | 13.463 | 1.657468 | 0.1231129 | 22.3145 | 1.939162
41 | 0.82 | 12.249 | 1.657498 | 0.135317 | 20.30269 | 2.142189
41.5 | 0.83 | 11.781 | 1.657509 | 0.1406934 | 19.52712 | 2.33746
42 | 0.84 | 11.449 | 1.367518 | 0.1194443 | 15.65671 | 2.494027
42.5 | 0.85 | 11.157 | 1.367525 | 0.122571 | 15.25747 | 2.646602
43 | 0.86 | 11.189 | 1.287524 | 0.1150705 | 14.40611 | 2.790663
43.5 | 0.87 | 11.111 | 1.427526 | 0.1284786 | 15.86124 | 2.949275
44 | 0.88 | 11.084 | 1.517527 | 0.1369115 | 16.82026 | 3.117478
44.5 | 0.89 | 11.17 | 1.427524 | 0.1277999 | 15.94545 | 3.276932
45 | 0.9 | 11.175 | 1.347524 | 0.1205838 | 15.05858 | 3.427518
45.5 | 0.91 | 11.18 | 1.287524 | 0.1151632 | 14.39452 | 3.571464
46 | 0.92 | 11.246 | 1.287522 | 0.1144871 | 14.47948 | 3.716258
46.5 | 0.93 | 11.292 | 1.387521 | 0.1228765 | 15.66789 | 3.872937
47 | 0.94 | 11.217 | 1.137523 | 0.1014106 | 12.7596 | 4.000533
47.5 | 0.95 | 11.095 | 1.137526 | 0.102526 | 12.62085 | 4.126741
48 | 0.96 | 11.022 | 1.117528 | 0.1013907 | 12.31739 | 4.249915
48.5 | 0.97 | 11.08 | 1.017527 | 0.09183452 | 11.27419 | 4.362657
49 | 0.98 | 10.935 | 0.93753 | 0.08573662 | 10.25189 | 4.465176
49.5 | 0.99 | 10.993 | 1.137529 | 0.1034775 | 12.50485 | 4.590225
50 | 1 | 10.957 | 1.42753 | 0.1302847 | 15.64144 | 4.746639
50.5 | 1.01 | 10.915 | 1.09753 | 0.1005525 | 11.97955 | 4.866435
51 | 1.02 | 10.927 | 1.26753 | 0.1159998 | 13.8503 | 5.004938
51.5 | 1.03 | 10.913 | 1.147531 | 0.1051526 | 12.523 | 5.130167
52 | 1.04 | 10.935 | 1.07753 | 0.09853955 | 11.78279 | 5.247995
52.5 | 1.05 | 10.974 | 0.9775291 | 0.08907682 | 10.7274 | 5.355269
53 | 1.06 | 10.935 | 1.16753 | 0.10677 | 12.76694 | 5.482939
53.5 | 1.07 | 10.974 | 0.9975291 | 0.09089932 | 10.94688 | 5.592408
54 | 1.08 | 10.913 | 1.077531 | 0.09873826 | 11.75909 | 5.709999
54.5 | 1.09 | 10.954 | 1.03753 | 0.09471696 | 11.3651 | 5.823649
55 | 1.1 | 10.93 | 1.07753 | 0.09858464 | 11.7774 | 5.941423
55.5 | 1.11 | 10.93 | 1.11753 | 0.1022443 | 12.21461 | 6.06357
56 | 1.12 | 10.993 | 1.017529 | 0.09256151 | 11.18569 | 6.175426
56.5 | 1.13 | 10.974 | 1.017529 | 0.09272181 | 11.16636 | 6.28709
57 | 1.14 | 10.954 | 1.16753 | 0.1065848 | 12.78912 | 6.414981
57.5 | 1.15 | 10.913 | 0.9975306 | 0.09140754 | 10.88605 | 6.523842
58 | 1.16 | 10.993 | 1.037529 | 0.09438085 | 11.40555 | 6.637897
58.5 | 1.17 | 10.993 | 1.037529 | 0.09438085 | 11.40555 | 6.751953125
59 | 1.18 | 10.949 | 1.07753 | 0.09841352 | 11.79787 | 6.869932
59.5 | 1.19 | 10.91 | 1.247531 | 0.1143475 | 13.61056 | 7.006037
60 | 1.2 | 10.974 | 1.097529 | 0.1000118 | 12.04428 | 7.12648
60.5 | 1.21 | 10.932 | 0.9975301 | 0.09124864 | 10.905 | 7.23553
61 | 1.22 | 10.993 | 1.187529 | 0.1080259 | 13.0545 | 7.366075
61.5 | 1.23 | 10.971 | 1.077529 | 0.09821614 | 11.82157 | 7.484291
62 | 1.24 | 10.913 | 1.037531 | 0.09507291 | 11.32257 | 7.597517
62.5 | 1.25 | 10.932 | 1.13753 | 0.1040551 | 12.43548 | 7.721871
63 | 1.26 | 10.952 | 1.13753 | 0.103865 | 12.45823 | 7.846454
63.5 | 1.27 | 10.91 | 1.077531 | 0.09876541 | 11.75586 | 7.964012
64 | 1.28 | 10.954 | 1.07753 | 0.09836859 | 11.80326 | 8.082045
64.5 | 1.29 | 10.971 | 1.147529 | 0.1045966 | 12.58954 | 8.20794
65 | 1.3 | 10.971 | 0.9775292 | 0.0891012 | 10.72447 | 8.315185
65.5 | 1.31 | 10.913 | 0.9775306 | 0.08957487 | 10.66779 | 8.421863
66 | 1.32 | 10.913 | 1.037531 | 0.09507291 | 11.32257 | 8.535089
66.5 | 1.33 | 10.971 | 1.167529 | 0.1064196 | 12.80896 | 8.663178
67 | 1.34 | 10.932 | 1.16753 | 0.1067993 | 12.76344 | 8.790812
67.5 | 1.35 | 10.993 | 1.037529 | 0.09438085 | 11.40555 | 8.904868
68 | 1.36 | 10.991 | 0.9975287 | 0.09075868 | 10.96384 | 9.014506
68.5 | 1.37 | 10.952 | 1.09753 | 0.1002127 | 12.02014 | 9.134707
69 | 1.38 | 10.971 | 1.077529 | 0.09821614 | 11.82157 | 9.252923
69.5 | 1.39 | 10.952 | 1.09753 | 0.1002127 | 12.02014 | 9.373124
70 | 1.4 | 10.971 | 1.227529 | 0.1118885 | 13.46722 | 9.507796
70.5 | 1.41 | 10.971 | 0.9975291 | 0.09092418 | 10.94389 | 9.617235
71 | 1.42 | 10.971 | 1.037529 | 0.09457016 | 11.38273 | 9.731063
71.5 | 1.43 | 10.993 | 1.057529 | 0.09620018 | 11.62541 | 9.847317
72 | 1.44 | 10.993 | 0.9775286 | 0.08892283 | 10.74597 | 9.954777
72.5 | 1.45 | 10.932 | 0.9975301 | 0.09124864 | 10.905 | 10.06383
73 | 1.46 | 10.993 | 1.247529 | 0.1134839 | 13.71408 | 10.20097
73.5 | 1.47 | 10.993 | 1.037529 | 0.09438085 | 11.40555 | 10.31502
74 | 1.48 | 10.952 | 1.16753 | 0.1066042 | 12.78679 | 10.44289
74.5 | 1.49 | 10.913 | 1.077531 | 0.09873826 | 11.75909 | 10.56048
75 | 1.5 | 10.935 | 1.18753 | 0.108599 | 12.98564 | 10.69034
75.5 | 1.51 | 10.971 | 1.037529 | 0.09457016 | 11.38273 | 10.80417
76 | 1.52 | 10.952 | 0.9175296 | 0.08377736 | 10.04878 | 10.90465
76.5 | 1.53 | 10.913 | 1.147531 | 0.1051526 | 12.523 | 11.02988
77 | 1.54 | 10.83 | 1.077533 | 0.09949516 | 11.66968 | 11.14658
77.5 | 1.55 | 10.852 | 1.077532 | 0.0992934 | 11.69338 | 11.26351
78 | 1.56 | 10.854 | 0.997532 | 0.09190455 | 10.82721 | 11.37179
78.5 | 1.57 | 10.813 | 0.977533 | 0.0904035 | 10.57006 | 11.47749
79 | 1.58 | 10.874 | 0.9575316 | 0.08805698 | 10.4122 | 11.58161
79.5 | 1.59 | 10.854 | 0.897532 | 0.08269136 | 9.741813 | 11.67903
80 | 1.6
80.5 | 1.61
81 | 1.62
81.5 | 1.63
82 | 1.64
82.5 | 1.65
83 | 1.66
83.5 | 1.67
84 | 1.68
84.5 | 1.69
85 | 1.7
85.5 | 1.71
86 | 1.72
86.5 | 1.73
87 | 1.74
87.5 | 1.75
88 | 1.76
88.5 | 1.77
89 | 1.78
89.5 | 1.79
90 | 1.8
90.5 | 1.81
91 | 1.82
91.5 | 1.83
92 | 1.84
92.5 | 1.85
93 | 1.86
93.5 | 1.87
94 | 1.88
94.5 | 1.89
95 | 1.9
95.5 | 1.91
96 | 1.92
96.5 | 1.93
97 | 1.94
97.5 | 1.95
98 | 1.96
98.5 | 1.97
99 | 1.98
99.5 | 1.99
100 | 2
100.5 | 2.01
101 | 2.02
101.5 | 2.03
102 | 2.04
102.5 | 2.05
103 | 2.06
103.5 | 2.07
104 | 2.08
104.5 | 2.09
105 | 2.1
105.5 | 2.11
106 | 2.12
106.5 | 2.13
107 | 2.14
107.5 | 2.15
108 | 2.16
108.5 | 2.17
109 | 2.18
109.5 | 2.19
110 | 2.2
110.5 | 2.21
111 | 2.22
111.5 | 2.23
112 | 2.24
112.5 | 2.25
113 | 2.26
113.5 | 2.27
114 | 2.28
114.5 | 2.29
115 | 2.3
115.5 | 2.31
116 | 2.32
116.5 | 2.33
117 | 2.34
117.5 | 2.35
118 | 2.36
118.5 | 2.37
119 | 2.38
119.5 | 2.39
120 | 2.4
120.5 | 2.41
121 | 2.42
121.5 | 2.43
122 | 2.44
122.5 | 2.45
123 | 2.46
123.5 | 2.47
124 | 2.48
124.5 | 2.49
125 | 2.5

## Resultados
Inicio paso corriente
30 | 0
30 | 0.5 | Eje Izquierdo |  | Eje Derecho
Fin de Subida |  | Máx = | 0.5 | Máx = | 0.6
40.21371 | 0 | Mín = | 0 | Mín = | 0
40.21371 | 0.5
¿Suavizar?
Inicio paso corriente |  | Eje Izquierdo |  | Eje Derecho
30 | 0 | Máx = | 100 | Máx = | 9
30 | 100 | Mín = | 0 | Mín = | 0
Fin de Subida
40.21371 | 0
40.21371 | 100
¿Suavizar?
|  | Eje Izquierdo |  | Eje Derecho
Inicio paso corriente |  | Máx = | 10 | Máx = | 6
30 | 0 | Mín = | 0 | Mín = | 0
30 | 10
Fin de Subida
40.21371 | 0
40.21371 | 10
|  | Eje Izquierdo |  | Eje Derecho
Inicio paso corriente |  | Máx = | 14 | Máx = | 9
30 | 0 | Mín = | 0 | Mín = | 0
30 | 14
Fin de Subida
40.21371 | 0
40.21371 | 14