## Parámetros
Ensayo |  |  |  |  | Fecha:
Características polvo |  | Material | Referencia polvo | Densidad de golpeo g/cm3 | Densidad aparente g/cm3 | Densidad absoluta g/cm3
|  | Al-NH3 |  | 1.19 | 0.84 | 2.725 |  | Sí
No
Activación externa |  | PRECOMPRESIÓN | No | # MPa
|  | ACTIVACIÓN ELÉC. | No | # V | # A
Características de corriente | Duraciones
|  | Aproximación | Apriete | PreCalentamiento | Calentamiento | Enfriamiento
|  | 99 | 30 | 5 | 45 | 60 | ciclos
|  | 1.98 | 0.6 | 0.1 | 0.9 | 1.2 | segundos
Intensidades
|  | I máx | So1i (grados) | I So1i (kA) | ISo2i (kA) | Energía (kJ) | EDE (kJ/g)
|  | 13.962 | 15 | 1 | 11 | 11.79762 | 7.512971
Características de Presión |  | Presión Trabajo | Presión Sinterizado
|  | 923 |  | kgf
|  | 3.812474 | 0 | bares
Características Sinterizados |  | Diámetro (mm) | Altura (mm) | Masa (g) |  | Secc (cm2)
| 1 | 11.99 | 5.4 | 1.5703 |  | 1.126736
| 2 | 12 | 5.52 |  |  | Volumen (cm3)
| 3 | 11.9 | 5.51 |  |  | 0.6178739
| 4 | 12 | 5.46
| 5 | 11.95 | 5.62 |  |  | Densid (g/cm3)
| 6 | 11.99 | 5.5 |  |  | 2.541457
| 7 | 11.94 | 5.49 |  |  | Porosidad (%)
| 8 | 12.05 | 5.37 |  |  | 6.73552
|  | 11.9775 | 5.48375
Otros Datos |  | Tª Inicial (ºC) | Lubricante | Diám Punzón (mm) | h punzones (mm) | h obleas (mm) | tS (ciclos)
|  | 25 |  | 11.9 | 97.31 | 9.3 | 7.993819
Observaciones
[9 empty] | 4 | 5 | 8
[9 empty] | 3 | 9 | 2

## Adquisición
401 | 475 | 0 | 74
398 | 476 | 0 | 17 | IP:x,x,x,x:
398 | 476 | 0 | 16 | 172,16,1,14
400 | 472 | 0 | 25
400 | 473 | 0 | 19 | Abrir canal. (IP: 172,16,1,14)(Return:1)
400 | 474 | 0 | 16
400 | 474 | 0 | 16
400 | 475 | 0 | 16 | Recibidos de 2549 registros (Soldadura:1743)
400 | 474 | 0 | 19
399 | 474 | 0 | 25
398 | 476 | 0 | 17 | Representar gráficas
398 | 474 | 0 | 21
398 | 476 | 0 | 23
399 | 474 | 0 | 16
399 | 474 | 0 | 19
399 | 475 | 0 | 21
401 | 475 | 0 | 19
399 | 474 | 0 | 21
400 | 474 | 0 | 19
399 | 475 | 0 | 17
398 | 474 | 0 | 21
398 | 477 | 0 | 17
400 | 475 | 0 | 16
400 | 475 | 0 | 17
400 | 474 | 0 | 21
400 | 476 | 0 | 23
400 | 474 | 0 | 21
400 | 475 | 0 | 17
401 | 476 | 0 | 19
398 | 477 | 0 | 17
399 | 474 | 0 | 16
400 | 473 | 0 | 23
398 | 478 | 0 | 14
398 | 477 | 0 | 17
399 | 475 | 0 | 16
399 | 473 | 0 | 16
399 | 477 | 0 | 25
399 | 475 | 0 | 17
398 | 476 | 0 | 23
399 | 475 | 0 | 21
400 | 476 | 0 | 21
399 | 476 | 0 | 19
401 | 475 | 0 | 17
401 | 475 | 0 | 19
399 | 474 | 0 | 19
399 | 475 | 0 | 16
399 | 476 | 0 | 19
401 | 476 | 0 | 21
400 | 476 | 0 | 21
399 | 475 | 0 | 19
400 | 475 | 0 | 29
399 | 476 | 0 | 17
400 | 474 | 0 | 17
399 | 477 | 0 | 23
401 | 475 | 0 | 17
400 | 475 | 0 | 19
400 | 476 | 0 | 19
400 | 476 | 0 | 16
400 | 475 | 0 | 25
400 | 474 | 0 | 25
400 | 475 | 0 | 16
400 | 476 | 4075 | 16
397 | 476 | 3900 | 99
402 | 475 | 4017 | 165
400 | 476 | 4114 | 174
406 | 476 | 4368 | 151
405 | 475 | 4582 | 159
408 | 475 | 4836 | 145
410 | 474 | 4992 | 151
412 | 476 | 5148 | 155
412 | 473 | 5245 | 143
417 | 474 | 5245 | 143
417 | 473 | 7312 | 143
425 | 472 | 7312 | 141
425 | 471 | 7663 | 176
436 | 469 | 10608 | 176
436 | 470 | 10608 | 195
450 | 470 | 13084 | 174
449 | 467 | 13962 | 192
459 | 467 | 11778 | 161
450 | 469 | 11895 | 149
461 | 464 | 11076 | 155
455 | 465 | 11037 | 151
461 | 464 | 11115 | 145
455 | 463 | 11095 | 145
461 | 461 | 10998 | 137
457 | 462 | 10939 | 157
462 | 461 | 11017 | 118
458 | 460 | 11017 | 143
464 | 459 | 11037 | 134
458 | 460 | 11037 | 130
464 | 460 | 11056 | 137
459 | 460 | 11056 | 159
465 | 460 | 11056 | 135
460 | 460 | 10998 | 145
465 | 459 | 11076 | 139
460 | 458 | 11037 | 120
466 | 461 | 10998 | 137
460 | 460 | 11076 | 135
467 | 460 | 11037 | 143
461 | 460 | 10998 | 126
466 | 462 | 11076 | 130
461 | 461 | 11037 | 143
467 | 461 | 10978 | 134
462 | 462 | 10998 | 143
467 | 463 | 10959 | 134
462 | 462 | 10998 | 141
467 | 464 | 11017 | 130
464 | 464 | 11017 | 126
469 | 464 | 11037 | 143
462 | 465 | 11017 | 139
467 | 466 | 10959 | 130
462 | 466 | 10959 | 130
465 | 466 | 10978 | 141
460 | 470 | 10959 | 130
469 | 469 | 10978 | 141
461 | 469 | 10998 | 132
464 | 469 | 10978 | 132
461 | 470 | 10939 | 122
464 | 474 | 10939 | 130
460 | 472 | 10939 | 126
464 | 475 | 10920 | 132
461 | 473 | 10939 | 124
466 | 474 | 10939 | 137
462 | 473 | 10939 | 137
466 | 472 | 10920 | 122
462 | 474 | 10920 | 137
464 | 476 | 10920 | 134
459 | 476 | 10920 | 141
466 | 477 | 10920 | 130
461 | 478 | 10900 | 128
465 | 477 | 10920 | 137
461 | 479 | 10920 | 134
465 | 475 | 10959 | 126
459 | 481 | 10978 | 128
466 | 480 | 10978 | 130
460 | 480 | 10959 | 130
468 | 480 | 10959 | 137
463 | 480 | 10978 | 126
468 | 479 | 11037 | 116
463 | 480 | 11076 | 126
470 | 480 | 11095 | 122
464 | 478 | 11037 | 134
469 | 480 | 10978 | 135
465 | 479 | 10939 | 120
469 | 480 | 10959 | 137
461 | 481 | 10939 | 132
469 | 477 | 10998 | 130
463 | 479 | 10978 | 126
467 | 479 | 10959 | 130
464 | 477 | 10959 | 106
470 | 479 | 10998 | 130
463 | 479 | 10959 | 118
470 | 479 | 10783 | 114
463 | 478 | 10959 | 124
469 | 479 | 10920 | 124
463 | 480 | 10861 | 112
468 | 480 | 10803 | 116
462 | 481 | 10861 | 120
468 | 479 | 10822 | 120

## Desplazamiento
ciclos | seg | x(t) | h(t) | θ(t) |  |  | θ(t) | H(t)
0.5 | 0.01 | 0.07966156 | 8.740892 | 0.3726327 |  |  | 0.3750702 | 7.841402
1 | 0.02 | -0.07033844 | 8.890892 | 0.3832171 | 0.6 | 4.412077 | 0.3751417 | 7.842302
1.5 | 0.03 | -0.07033844 | 8.890892 | 0.3832171 | 0.6 | 0 | 0.3752058 | 7.843109
2 | 0.04 | 0.02966156 | 8.790893 | 0.376201 |  |  | 0.3752927 | 7.844202
2.5 | 0.05 | 0.02966156 | 8.790893 | 0.376201 |  |  | 0.375362 | 7.845078
3 | 0.06 | 0.02966156 | 8.790893 | 0.376201 |  |  | 0.3754207 | 7.845825
3.5 | 0.07 | 0.02966156 | 8.790893 | 0.376201 |  |  | 0.3755129 | 7.846983
4 | 0.08 | 0.02966156 | 8.790893 | 0.376201 |  |  | 0.3754949 | 7.846785
4.5 | 0.09 | 0.02966156 | 8.790893 | 0.376201 |  |  | 0.375441 | 7.846127
5 | 0.1 | -0.02033844 | 8.840892 | 0.3797289 |  |  | 0.3753342 | 7.844794
5.5 | 0.11 | -0.07033844 | 8.890892 | 0.3832171 |  |  | 0.3751218 | 7.842126
6 | 0.12 | -0.07033844 | 8.890892 | 0.3832171 |  |  | 0.3747863 | 7.837904
6.5 | 0.13 | -0.07033844 | 8.890892 | 0.3832171 |  |  | 0.3744717 | 7.833904
7 | 0.14 | -0.02033844 | 8.840892 | 0.3797289 |  |  | 0.3741395 | 7.829682
7.5 | 0.15 | -0.02033844 | 8.840892 | 0.3797289 |  |  | 0.3738248 | 7.825682
8 | 0.16 | -0.02033844 | 8.840892 | 0.3797289 |  |  | 0.3735437 | 7.822127
8.5 | 0.17 | 0.07966156 | 8.740892 | 0.3726327 |  |  | 0.3732584 | 7.818571
9 | 0.18 | -0.02033844 | 8.840892 | 0.3797289 |  |  | 0.372825 | 7.813238
9.5 | 0.19 | 0.02966156 | 8.790893 | 0.376201 |  |  | 0.3723171 | 7.807015
10 | 0.2 | -0.02033844 | 8.840892 | 0.3797289 |  |  | 0.3717346 | 7.799905
10.5 | 0.21 | -0.07033844 | 8.890892 | 0.3832171 |  |  | 0.3711689 | 7.793016
11 | 0.22 | -0.07033844 | 8.890892 | 0.3832171 |  |  | 0.3707125 | 7.78746
11.5 | 0.23 | 0.02966156 | 8.790893 | 0.376201 | 0.6 | 11.17612 | 0.3704918 | 7.784793
12 | 0.24 | 0.02966156 | 8.790893 | 0.376201 | 0.6 | 0 | 0.3704702 | 7.784571
12.5 | 0.25 | 0.02966156 | 8.790893 | 0.376201 |  |  | 0.3706844 | 7.787238
13 | 0.26 | 0.02966156 | 8.790893 | 0.376201 |  |  | 0.3711176 | 7.792571
13.5 | 0.27 | 0.02966156 | 8.790893 | 0.376201 |  |  | 0.371803 | 7.801015
14 | 0.28 | 0.02966156 | 8.790893 | 0.376201 |  |  | 0.372667 | 7.811682
14.5 | 0.29 | 0.07966156 | 8.740892 | 0.3726327 |  |  | 0.3736567 | 7.823905
15 | 0.3 | -0.07033844 | 8.890892 | 0.3832171 |  |  | 0.3746632 | 7.836349
15.5 | 0.31 | -0.02033844 | 8.840892 | 0.3797289 |  |  | 0.3755583 | 7.84746
16 | 0.32 | 0.02966156 | 8.790893 | 0.376201 |  |  | 0.3762361 | 7.855905
16.5 | 0.33 | -0.07033844 | 8.890892 | 0.3832171 |  |  | 0.3766634 | 7.861238
17 | 0.34 | -0.07033844 | 8.890892 | 0.3832171 |  |  | 0.376893 | 7.864127
17.5 | 0.35 | -0.02033844 | 8.840892 | 0.3797289 |  |  | 0.3769621 | 7.865016
18 | 0.36 | -0.02033844 | 8.840892 | 0.3797289 |  |  | 0.3769085 | 7.864348
18.5 | 0.37 | -0.02033844 | 8.840892 | 0.3797289 |  |  | 0.3767322 | 7.862127
19 | 0.38 | -0.02033844 | 8.840892 | 0.3797289 |  |  | 0.3765035 | 7.859238
19.5 | 0.39 | -0.07033844 | 8.890892 | 0.3832171 |  |  | 0.3761875 | 7.855238
20 | 0.4 | -0.02033844 | 8.840892 | 0.3797289 |  |  | 0.3758546 | 7.851016
20.5 | 0.41 | 0.02966156 | 8.790893 | 0.376201 |  |  | 0.3755747 | 7.84746
21 | 0.42 | -0.02033844 | 8.840892 | 0.3797289 |  |  | 0.3754183 | 7.84546
21.5 | 0.43 | 0.07966156 | 8.740892 | 0.3726327 |  |  | 0.3753499 | 7.844571
22 | 0.44 | 0.07966156 | 8.740892 | 0.3726327 | 0.6 | 0.4833329 | 0.3754045 | 7.845238
22.5 | 0.45 | -0.02033844 | 8.840892 | 0.3797289 | 0.6 | 0 | 0.3754217 | 7.84546
23 | 0.46 | -0.02033844 | 8.840892 | 0.3797289 |  |  | 0.3753664 | 7.844793
23.5 | 0.47 | -0.02033844 | 8.840892 | 0.3797289 |  |  | 0.3751857 | 7.84257
24 | 0.48 | 0.07966156 | 8.740892 | 0.3726327 |  |  | 0.3748973 | 7.839015
24.5 | 0.49 | 0.02966156 | 8.790893 | 0.376201 |  |  | 0.3744486 | 7.833459
25 | 0.5 | -0.02033844 | 8.840892 | 0.3797289 |  |  | 0.3740013 | 7.827905
25.5 | 0.51 | 0.02966156 | 8.790893 | 0.376201 |  |  | 0.3735552 | 7.822349
26 | 0.52 | -0.02033844 | 8.840892 | 0.3797289 |  |  | 0.3731464 | 7.817238
26.5 | 0.53 | 0.02966156 | 8.790893 | 0.376201 |  |  | 0.3727195 | 7.811904
27 | 0.54 | -0.02033844 | 8.840892 | 0.3797289 |  |  | 0.372434 | 7.808349
27.5 | 0.55 | 0.07966156 | 8.740892 | 0.3726327 |  |  | 0.3721627 | 7.805016
28 | 0.56 | 0.02966156 | 8.790893 | 0.376201 |  |  | 0.3719411 | 7.802349
28.5 | 0.57 | 0.02966156 | 8.790893 | 0.376201 |  |  | 0.3716404 | 7.798794
29 | 0.58 | 0.02966156 | 8.790893 | 0.376201 |  |  | 0.3713712 | 7.795682
29.5 | 0.59 | 0.02966156 | 8.790893 | 0.376201 |  |  | 0.3707694 | 7.788571
30 | 0.6 | 0.02966156 | 8.790893 | 0.376201 |  |  | 0.3699269 | 7.778571
30.5 | 0.61 | 0.02966156 | 8.790893 | 0.376201 |  |  | 0.3685414 | 7.762127
31 | 0.62 | 0.02966156 | 8.790893 | 0.376201 |  |  | 0.3667579 | 7.741015
31.5 | 0.63 | -0.1203384 | 8.940892 | 0.3866664 |  |  | 0.3641653 | 7.710571
32 | 0.64 | 0.1296616 | 8.690892 | 0.3690234 |  |  | 0.3609946 | 7.673682
32.5 | 0.65 | 0.02966156 | 8.790893 | 0.376201 |  |  | 0.3568092 | 7.625682
33 | 0.66 | 0.3296615 | 8.490892 | 0.3541609 |  |  | 0.351833 | 7.56946
33.5 | 0.67 | 0.2796616 | 8.540893 | 0.3579418 |  |  | 0.3455728 | 7.499905
34 | 0.68 | 0.4296616 | 8.390892 | 0.346464 |  |  | 0.3384776 | 7.422349
34.5 | 0.69 | 0.5296615 | 8.290893 | 0.3385815 |  |  | 0.3301619 | 7.333015
35 | 0.7 | 0.6296616 | 8.190892 | 0.3305064 |  |  | 0.3211932 | 7.238348
35.5 | 0.71 | 0.6296616 | 8.190892 | 0.3305064 |  |  | 0.3112944 | 7.135904
36 | 0.72 | 0.8796616 | 7.940892 | 0.309429 |  |  | 0.3011935 | 7.03346
36.5 | 0.73 | 0.8796616 | 7.940892 | 0.309429 |  |  | 0.290509 | 6.927461
37 | 0.74 | 1.279662 | 7.540892 | 0.2727982 |  |  | 0.2800082 | 6.825682
37.5 | 0.75 | 1.279662 | 7.540892 | 0.2727982 |  |  | 0.2694481 | 6.725683
38 | 0.76 | 1.829662 | 6.990892 | 0.2155866 |  |  | 0.2595809 | 6.634349
38.5 | 0.77 | 1.829662 | 6.990892 | 0.2155866 |  |  | 0.2499438 | 6.547237
39 | 0.78 | 2.529662 | 6.290892 | 0.1283033 |  |  | 0.2412587 | 6.470571
39.5 | 0.79 | 2.479661 | 6.340892 | 0.1351769 |  |  | 0.2329286 | 6.398793
40 | 0.8 | 2.979661 | 5.840892 | 0.06114518 |  |  | 0.2254058 | 6.335459
40.5 | 0.81 | 2.529662 | 6.290892 | 0.1283033 |  |  | 0.21807 | 6.275015
41 | 0.82 | 3.079662 | 5.740892 | 0.04479138 |  |  | 0.2115753 | 6.222571
41.5 | 0.83 | 2.779662 | 6.040892 | 0.09222846 |  |  | 0.2052385 | 6.172349
42 | 0.84 | 3.079662 | 5.740892 | 0.04479138 |  |  | 0.1996535 | 6.128793
42.5 | 0.85 | 2.779662 | 6.040892 | 0.09222846 |  |  | 0.1942145 | 6.087015
43 | 0.86 | 3.079662 | 5.740892 | 0.04479138 |  |  | 0.1894583 | 6.051016
43.5 | 0.87 | 2.879662 | 5.940892 | 0.07694843 |  |  | 0.1846137 | 6.014793
44 | 0.88 | 3.129662 | 5.690892 | 0.03639891 |  |  | 0.1803505 | 5.983237
44.5 | 0.89 | 2.929662 | 5.890892 | 0.06911383 |  |  | 0.176075 | 5.951904
45 | 0.9 | 3.229661 | 5.590892 | 0.01916374 |  |  | 0.1723395 | 5.924793
45.5 | 0.91 | 2.929662 | 5.890892 | 0.06911383 |  |  | 0.168439 | 5.896793
46 | 0.92 | 3.229661 | 5.590892 | 0.01916374 |  |  | 0.1650594 | 5.872793
46.5 | 0.93 | 2.979661 | 5.840892 | 0.06114518 |  |  | 0.1614582 | 5.84746
47 | 0.94 | 3.279662 | 5.540892 | 0.01031281 |  |  | 0.1581105 | 5.824126
47.5 | 0.95 | 3.029662 | 5.790892 | 0.05303884 |  |  | 0.1544455 | 5.798793
48 | 0.96 | 3.279662 | 5.540892 | 0.01031281 |  |  | 0.1511758 | 5.776349
48.5 | 0.97 | 3.029662 | 5.790892 | 0.05303884 |  |  | 0.1475903 | 5.751904
49 | 0.98 | 3.329662 | 5.490892 | 0.001300787 |  |  | 0.1443035 | 5.729682
49.5 | 0.99 | 3.029662 | 5.790892 | 0.05303884 |  |  | 0.1407504 | 5.705905
50 | 1 | 3.379662 | 5.440892 | -0.007876964 |  |  | 0.1374979 | 5.684349
50.5 | 1.01 | 3.079662 | 5.740892 | 0.04479138 |  |  | 0.133877 | 5.660571
51 | 1.02 | 3.329662 | 5.490892 | 0.001300787 |  |  | 0.1303859 | 5.637904
51.5 | 1.03 | 3.079662 | 5.740892 | 0.04479138 |  |  | 0.1263698 | 5.612127
52 | 1.04 | 3.379662 | 5.440892 | -0.007876964 |  |  | 0.1224539 | 5.587237
52.5 | 1.05 | 3.129662 | 5.690892 | 0.03639891 |  |  | 0.1179314 | 5.558793
53 | 1.06 | 3.379662 | 5.440892 | -0.007876964 |  |  | 0.1134276 | 5.530793
53.5 | 1.07 | 3.129662 | 5.690892 | 0.03639891 |  |  | 0.1085174 | 5.500571
54 | 1.08 | 3.379662 | 5.440892 | -0.007876964 |  |  | 0.1039653 | 5.472794
54.5 | 1.09 | 3.229661 | 5.590892 | 0.01916374 |  |  | 0.09911616 | 5.44346
55 | 1.1 | 3.479661 | 5.340892 | -0.02674789 |  |  | 0.09474574 | 5.417237
55.5 | 1.11 | 3.129662 | 5.690892 | 0.03639891 |  |  | 0.09030683 | 5.390793
56 | 1.12 | 3.379662 | 5.440892 | -0.007876964 |  |  | 0.08651028 | 5.368349
56.5 | 1.13 | 3.129662 | 5.690892 | 0.03639891 |  |  | 0.08265173 | 5.345682
57 | 1.14 | 3.279662 | 5.540892 | 0.01031281 |  |  | 0.07945649 | 5.327015
57.5 | 1.15 | 3.029662 | 5.790892 | 0.05303884 |  |  | 0.07619852 | 5.308126
58 | 1.16 | 3.479661 | 5.340892 | -0.02674789 |  |  | 0.07342684 | 5.292127
58.5 | 1.17 | 3.079662 | 5.740892 | 0.04479138 |  |  | 0.07025222 | 5.273904
59 | 1.18 | 3.229661 | 5.590892 | 0.01916374 |  |  | 0.06736511 | 5.25746
59.5 | 1.19 | 3.079662 | 5.740892 | 0.04479138 |  |  | 0.06397282 | 5.238348
60 | 1.2 | 3.229661 | 5.590892 | 0.01916374 |  |  | 0.06094619 | 5.22146
60.5 | 1.21 | 3.029662 | 5.790892 | 0.05303884 |  |  | 0.0576039 | 5.203015
61 | 1.22 | 3.229661 | 5.590892 | 0.01916374 |  |  | 0.05474932 | 5.18746
61.5 | 1.23 | 3.079662 | 5.740892 | 0.04479138 |  |  | 0.05152985 | 5.170127
62 | 1.24 | 3.329662 | 5.490892 | 0.001300787 |  |  | 0.04889075 | 5.156126
62.5 | 1.25 | 3.129662 | 5.690892 | 0.03639891 |  |  | 0.04586454 | 5.140127
63 | 1.26 | 3.329662 | 5.490892 | 0.001300787 |  |  | 0.04331469 | 5.126793
63.5 | 1.27 | 3.129662 | 5.690892 | 0.03639891 |  |  | 0.04062997 | 5.112793
64 | 1.28 | 3.229661 | 5.590892 | 0.01916374 |  |  | 0.03883446 | 5.10346
64.5 | 1.29 | 2.979661 | 5.840892 | 0.06114518 |  |  | 0.03675676 | 5.092571
65 | 1.3 | 3.329662 | 5.490892 | 0.001300787 |  |  | 0.03531114 | 5.085015
65.5 | 1.31 | 3.079662 | 5.740892 | 0.04479138 |  |  | 0.03339178 | 5.075016
66 | 1.32 | 3.279662 | 5.540892 | 0.01031281 |  |  | 0.0317597 | 5.066571
66.5 | 1.33 | 3.079662 | 5.740892 | 0.04479138 |  |  | 0.02929821 | 5.053904
67 | 1.34 | 3.279662 | 5.540892 | 0.01031281 |  |  | 0.02715813 | 5.043015
67.5 | 1.35 | 2.979661 | 5.840892 | 0.06114518 |  |  | 0.02436356 | 5.028793
68 | 1.36 | 3.329662 | 5.490892 | 0.001300787 |  |  | 0.02205201 | 5.017016
68.5 | 1.37 | 3.029662 | 5.790892 | 0.05303884 |  |  | 0.0191424 | 5.002126
69 | 1.38 | 3.429662 | 5.390892 | -0.01722496 |  |  | 0.01676469 | 4.989904
69.5 | 1.39 | 3.179662 | 5.640892 | 0.02785767 |  |  | 0.01395953 | 4.97546
70 | 1.4 | 3.429662 | 5.390892 | -0.01722496 |  |  | 0.0118607 | 4.964571
70.5 | 1.41 | 3.179662 | 5.640892 | 0.02785767 |  |  | 0.009501089 | 4.952348
71 | 1.42 | 3.529662 | 5.290892 | -0.0364509 |  |  | 0.00793357 | 4.944127
71.5 | 1.43 | 3.229661 | 5.590892 | 0.01916374 |  |  | 0.00622406 | 4.935237
72 | 1.44 | 3.479661 | 5.340892 | -0.02674789 |  |  | 0.005396735 | 4.930793
72.5 | 1.45 | 3.279662 | 5.540892 | 0.01031281 |  |  | 0.004197815 | 4.924571
73 | 1.46 | 3.479661 | 5.340892 | -0.02674789 |  |  | 0.0035993 | 4.92146
73.5 | 1.47 | 3.079662 | 5.740892 | 0.04479138 |  |  | 0.002758215 | 4.917238
74 | 1.48 | 3.479661 | 5.340892 | -0.02674789 |  |  | 0.002359803 | 4.915238
74.5 | 1.49 | 3.179662 | 5.640892 | 0.02785767 |  |  | 0.001370327 | 4.910349
75 | 1.5 | 3.379662 | 5.440892 | -0.007876964 |  |  | 0.000966048 | 4.908349
75.5 | 1.51 | 3.229661 | 5.590892 | 0.01916374 |  |  | 0.0002782706 | 4.9
76 | 1.52 | 3.529662 | 5.290892 | -0.0364509 |  |  | 0 | 4.9
76.5 | 1.53 | 3.179662 | 5.640892 | 0.02785767 |  |  | 0 | 4.9
77 | 1.54 | 3.529662 | 5.290892 | -0.0364509 |  |  | 0 | 4.9
77.5 | 1.55 | 3.179662 | 5.640892 | 0.02785767 |  |  | 0 | 4.9
78 | 1.56 | 3.479661 | 5.340892 | -0.02674789 |  |  | 0 | 4.9
78.5 | 1.57 | 3.179662 | 5.640892 | 0.02785767 |  |  | 0 | 4.9
79 | 1.58 | 3.429662 | 5.390892 | -0.01722496 |  |  | 0 | 4.9
79.5 | 1.59 | 3.129662 | 5.690892 | 0.03639891 |  |  | 0 | 4.9
80 | 1.6 | 3.429662 | 5.390892 | -0.01722496 |  |  | 0 | 4.9
80.5 | 1.61
81 | 1.62
81.5 | 1.63
82 | 1.64
82.5 | 1.65
83 | 1.66
83.5 | 1.67
84 | 1.68
84.5 | 1.69
85 | 1.7
85.5 | 1.71
86 | 1.72
86.5 | 1.73
87 | 1.74
87.5 | 1.75
88 | 1.76
88.5 | 1.77
89 | 1.78
89.5 | 1.79
90 | 1.8
90.5 | 1.81
91 | 1.82
91.5 | 1.83
92 | 1.84
92.5 | 1.85
93 | 1.86
93.5 | 1.87
94 | 1.88
94.5 | 1.89
95 | 1.9
95.5 | 1.91
96 | 1.92
96.5 | 1.93
97 | 1.94
97.5 | 1.95
98 | 1.96
98.5 | 1.97
99 | 1.98
99.5 | 1.99
100 | 2
100.5 | 2.01
101 | 2.02
101.5 | 2.03
102 | 2.04
102.5 | 2.05
103 | 2.06
103.5 | 2.07
104 | 2.08
104.5 | 2.09
105 | 2.1
105.5 | 2.11
106 | 2.12
106.5 | 2.13
107 | 2.14
107.5 | 2.15
108 | 2.16
108.5 | 2.17
109 | 2.18
109.5 | 2.19
110 | 2.2
110.5 | 2.21
111 | 2.22
111.5 | 2.23
112 | 2.24
112.5 | 2.25
113 | 2.26
113.5 | 2.27
114 | 2.28
114.5 | 2.29
115 | 2.3
115.5 | 2.31
116 | 2.32
116.5 | 2.33
117 | 2.34
117.5 | 2.35
118 | 2.36
118.5 | 2.37
119 | 2.38
119.5 | 2.39
120 | 2.4
120.5 | 2.41
121 | 2.42
121.5 | 2.43
122 | 2.44
122.5 | 2.45
123 | 2.46
123.5 | 2.47
124 | 2.48
124.5 | 2.49
125 | 2.5

## Fuerza
ciclos | seg | Fuerza | Presión
0.5 | 0.01 | 9.3195 | 83.79322 | 0.6 | 11.79652
1 | 0.02 | 9.33912 | 83.96963 | 0.6 | 0
1.5 | 0.03 | 9.33912 | 83.96963
2 | 0.04 | 9.26064 | 83.264
2.5 | 0.05 | 9.28026 | 83.44041
3 | 0.06 | 9.29988 | 83.61681
3.5 | 0.07 | 9.29988 | 83.61681
4 | 0.08 | 9.3195 | 83.79322
4.5 | 0.09 | 9.29988 | 83.61681
5 | 0.1 | 9.29988 | 83.61681
5.5 | 0.11 | 9.33912 | 83.96963
6 | 0.12 | 9.29988 | 83.61681
6.5 | 0.13 | 9.33912 | 83.96963
7 | 0.14 | 9.29988 | 83.61681
7.5 | 0.15 | 9.29988 | 83.61681
8 | 0.16 | 9.3195 | 83.79322
8.5 | 0.17 | 9.3195 | 83.79322 | 0.6 | 106.0646
9 | 0.18 | 9.29988 | 83.61681 | 0.6 | 0
9.5 | 0.19 | 9.29988 | 83.61681
10 | 0.2 | 9.3195 | 83.79322
10.5 | 0.21 | 9.29988 | 83.61681
11 | 0.22 | 9.35874 | 84.14603
11.5 | 0.23 | 9.3195 | 83.79322
12 | 0.24 | 9.3195 | 83.79322
12.5 | 0.25 | 9.29988 | 83.61681
13 | 0.26 | 9.33912 | 83.96963
13.5 | 0.27 | 9.29988 | 83.61681
14 | 0.28 | 9.3195 | 83.79322
14.5 | 0.29 | 9.33912 | 83.96963
15 | 0.3 | 9.35874 | 84.14603
15.5 | 0.31 | 9.29988 | 83.61681
16 | 0.32 | 9.28026 | 83.44041
16.5 | 0.33 | 9.37836 | 84.32244
17 | 0.34 | 9.35874 | 84.14603
17.5 | 0.35 | 9.3195 | 83.79322
18 | 0.36 | 9.28026 | 83.44041
18.5 | 0.37 | 9.35874 | 84.14603
19 | 0.38 | 9.3195 | 83.79322
19.5 | 0.39 | 9.33912 | 83.96963
20 | 0.4 | 9.3195 | 83.79322
20.5 | 0.41 | 9.33912 | 83.96963
21 | 0.42 | 9.33912 | 83.96963
21.5 | 0.43 | 9.3195 | 83.79322
22 | 0.44 | 9.3195 | 83.79322
22.5 | 0.45 | 9.29988 | 83.61681
23 | 0.46 | 9.3195 | 83.79322
23.5 | 0.47 | 9.33912 | 83.96963
24 | 0.48 | 9.33912 | 83.96963
24.5 | 0.49 | 9.33912 | 83.96963
25 | 0.5 | 9.3195 | 83.79322
25.5 | 0.51 | 9.3195 | 83.79322
26 | 0.52 | 9.33912 | 83.96963
26.5 | 0.53 | 9.29988 | 83.61681
27 | 0.54 | 9.35874 | 84.14603
27.5 | 0.55 | 9.3195 | 83.79322
28 | 0.56 | 9.3195 | 83.79322
28.5 | 0.57 | 9.33912 | 83.96963
29 | 0.58 | 9.33912 | 83.96963
29.5 | 0.59 | 9.3195 | 83.79322
30 | 0.6 | 9.29988 | 83.61681
30.5 | 0.61 | 9.3195 | 83.79322
31 | 0.62 | 9.33912 | 83.96963
31.5 | 0.63 | 9.33912 | 83.96963
32 | 0.64 | 9.3195 | 83.79322
32.5 | 0.65 | 9.33912 | 83.96963
33 | 0.66 | 9.33912 | 83.96963
33.5 | 0.67 | 9.3195 | 83.79322
34 | 0.68 | 9.3195 | 83.79322
34.5 | 0.69 | 9.29988 | 83.61681
35 | 0.7 | 9.33912 | 83.96963
35.5 | 0.71 | 9.28026 | 83.44041
36 | 0.72 | 9.29988 | 83.61681
36.5 | 0.73 | 9.28026 | 83.44041
37 | 0.74 | 9.26064 | 83.264
37.5 | 0.75 | 9.24102 | 83.08759
38 | 0.76 | 9.20178 | 82.73478
38.5 | 0.77 | 9.2214 | 82.91119
39 | 0.78 | 9.2214 | 82.91119
39.5 | 0.79 | 9.16254 | 82.38197
40 | 0.8 | 9.16254 | 82.38197
40.5 | 0.81 | 9.20178 | 82.73478
41 | 0.82 | 9.10368 | 81.85275
41.5 | 0.83 | 9.1233 | 82.02915
42 | 0.84 | 9.10368 | 81.85275
42.5 | 0.85 | 9.08406 | 81.67634
43 | 0.86 | 9.04482 | 81.32352
43.5 | 0.87 | 9.06444 | 81.49993
44 | 0.88 | 9.04482 | 81.32352
44.5 | 0.89 | 9.0252 | 81.14712
45 | 0.9 | 9.00558 | 80.97071
45.5 | 0.91 | 9.0252 | 81.14712
46 | 0.92 | 9.0252 | 81.14712
46.5 | 0.93 | 9.0252 | 81.14712
47 | 0.94 | 9.0252 | 81.14712
47.5 | 0.95 | 9.0252 | 81.14712
48 | 0.96 | 9.00558 | 80.97071
48.5 | 0.97 | 8.98596 | 80.7943
49 | 0.98 | 9.04482 | 81.32352
49.5 | 0.99 | 9.0252 | 81.14712
50 | 1 | 9.0252 | 81.14712
50.5 | 1.01 | 9.0252 | 81.14712
51 | 1.02 | 9.06444 | 81.49993
51.5 | 1.03 | 9.04482 | 81.32352
52 | 1.04 | 9.04482 | 81.32352
52.5 | 1.05 | 9.06444 | 81.49993
53 | 1.06 | 9.08406 | 81.67634
53.5 | 1.07 | 9.06444 | 81.49993
54 | 1.08 | 9.10368 | 81.85275
54.5 | 1.09 | 9.10368 | 81.85275
55 | 1.1 | 9.10368 | 81.85275
55.5 | 1.11 | 9.1233 | 82.02915
56 | 1.12 | 9.14292 | 82.20556
56.5 | 1.13 | 9.14292 | 82.20556
57 | 1.14 | 9.14292 | 82.20556
57.5 | 1.15 | 9.2214 | 82.91119
58 | 1.16 | 9.20178 | 82.73478
58.5 | 1.17 | 9.20178 | 82.73478
59 | 1.18 | 9.20178 | 82.73478
59.5 | 1.19 | 9.2214 | 82.91119
60 | 1.2 | 9.29988 | 83.61681
60.5 | 1.21 | 9.26064 | 83.264
61 | 1.22 | 9.3195 | 83.79322
61.5 | 1.23 | 9.28026 | 83.44041
62 | 1.24 | 9.29988 | 83.61681
62.5 | 1.25 | 9.28026 | 83.44041
63 | 1.26 | 9.26064 | 83.264
63.5 | 1.27 | 9.29988 | 83.61681
64 | 1.28 | 9.33912 | 83.96963
64.5 | 1.29 | 9.33912 | 83.96963
65 | 1.3 | 9.35874 | 84.14603
65.5 | 1.31 | 9.37836 | 84.32244
66 | 1.32 | 9.35874 | 84.14603
66.5 | 1.33 | 9.39798 | 84.49885
67 | 1.34 | 9.3195 | 83.79322
67.5 | 1.35 | 9.43722 | 84.85166
68 | 1.36 | 9.4176 | 84.67525
68.5 | 1.37 | 9.4176 | 84.67525
69 | 1.38 | 9.4176 | 84.67525
69.5 | 1.39 | 9.4176 | 84.67525
70 | 1.4 | 9.39798 | 84.49885
70.5 | 1.41 | 9.4176 | 84.67525
71 | 1.42 | 9.4176 | 84.67525
71.5 | 1.43 | 9.37836 | 84.32244
72 | 1.44 | 9.4176 | 84.67525
72.5 | 1.45 | 9.39798 | 84.49885
73 | 1.46 | 9.4176 | 84.67525
73.5 | 1.47 | 9.43722 | 84.85166
74 | 1.48 | 9.35874 | 84.14603
74.5 | 1.49 | 9.39798 | 84.49885
75 | 1.5 | 9.39798 | 84.49885
75.5 | 1.51 | 9.35874 | 84.14603
76 | 1.52 | 9.39798 | 84.49885
76.5 | 1.53 | 9.39798 | 84.49885
77 | 1.54 | 9.39798 | 84.49885
77.5 | 1.55 | 9.37836 | 84.32244
78 | 1.56 | 9.39798 | 84.49885
78.5 | 1.57 | 9.4176 | 84.67525
79 | 1.58 | 9.4176 | 84.67525
79.5 | 1.59 | 9.43722 | 84.85166
80 | 1.6 | 9.39798 | 84.49885
80.5 | 1.61
81 | 1.62
81.5 | 1.63
82 | 1.64
82.5 | 1.65
83 | 1.66
83.5 | 1.67
84 | 1.68
84.5 | 1.69
85 | 1.7
85.5 | 1.71
86 | 1.72
86.5 | 1.73
87 | 1.74
87.5 | 1.75
88 | 1.76
88.5 | 1.77
89 | 1.78
89.5 | 1.79
90 | 1.8
90.5 | 1.81
91 | 1.82
91.5 | 1.83
92 | 1.84
92.5 | 1.85
93 | 1.86
93.5 | 1.87
94 | 1.88
94.5 | 1.89
95 | 1.9
95.5 | 1.91
96 | 1.92
96.5 | 1.93
97 | 1.94
97.5 | 1.95
98 | 1.96
98.5 | 1.97
99 | 1.98
99.5 | 1.99
100 | 2
100.5 | 2.01
101 | 2.02
101.5 | 2.03
102 | 2.04
102.5 | 2.05
103 | 2.06
103.5 | 2.07
104 | 2.08
104.5 | 2.09
105 | 2.1
105.5 | 2.11
106 | 2.12
106.5 | 2.13
107 | 2.14
107.5 | 2.15
108 | 2.16
108.5 | 2.17
109 | 2.18
109.5 | 2.19
110 | 2.2
110.5 | 2.21
111 | 2.22
111.5 | 2.23
112 | 2.24
112.5 | 2.25
113 | 2.26
113.5 | 2.27
114 | 2.28
114.5 | 2.29
115 | 2.3
115.5 | 2.31
116 | 2.32
116.5 | 2.33
117 | 2.34
117.5 | 2.35
118 | 2.36
118.5 | 2.37
119 | 2.38
119.5 | 2.39
120 | 2.4
120.5 | 2.41
121 | 2.42
121.5 | 2.43
122 | 2.44
122.5 | 2.45
123 | 2.46
123.5 | 2.47
124 | 2.48
124.5 | 2.49
125 | 2.5

## Resistencia
ciclos | seg | Intensidad | Tensión | Resistencia | Potencia | Energía
0.5 | 0.01 | 0 | 0.5474576 |  |  |  | 0.6 | 17.4525
1 | 0.02 | 0 | -0.02254238 |  |  |  | 0.6 | 0 | La línea vertical roja señala el fin del precalentamiento
1.5 | 0.03 | 0 | -0.03254238 |  |  |  | 0.7 | 17.4525
2 | 0.04 | 0 | 0.05745762 |  |  |  | 0.7 | 0
2.5 | 0.05 | 0 | -0.002542381
3 | 0.06 | 0 | -0.03254238
3.5 | 0.07 | 0 | -0.03254238
4 | 0.08 | 0 | -0.03254238
4.5 | 0.09 | 0 | -0.002542381
5 | 0.1 | 0 | 0.05745762
5.5 | 0.11 | 0 | -0.02254238
6 | 0.12 | 0 | 0.01745762
6.5 | 0.13 | 0 | 0.03745762
7 | 0.14 | 0 | -0.03254238
7.5 | 0.15 | 0 | -0.002542381
8 | 0.16 | 0 | 0.01745762
8.5 | 0.17 | 0 | -0.002542381
9 | 0.18 | 0 | 0.01745762 |  |  |  | 0.6 | 2.196499
9.5 | 0.19 | 0 | -0.002542381 |  |  |  | 0.6 | 0
10 | 0.2 | 0 | -0.02254238
10.5 | 0.21 | 0 | 0.01745762
11 | 0.22 | 0 | -0.02254238
11.5 | 0.23 | 0 | -0.03254238
12 | 0.24 | 0 | -0.02254238
12.5 | 0.25 | 0 | 0.01745762
13 | 0.26 | 0 | 0.03745762
13.5 | 0.27 | 0 | 0.01745762
14 | 0.28 | 0 | -0.02254238
14.5 | 0.29 | 0 | -0.002542381
15 | 0.3 | 0 | -0.02254238
15.5 | 0.31 | 0 | -0.03254238
16 | 0.32 | 0 | 0.03745762
16.5 | 0.33 | 0 | -0.05254238 |  |  |  | 0.6 | 0.4701499
17 | 0.34 | 0 | -0.02254238 |  |  |  | 0.6 | 0
17.5 | 0.35 | 0 | -0.03254238
18 | 0.36 | 0 | -0.03254238
18.5 | 0.37 | 0 | 0.05745762
19 | 0.38 | 0 | -0.02254238
19.5 | 0.39 | 0 | 0.03745762
20 | 0.4 | 0 | 0.01745762
20.5 | 0.41 | 0 | 0.01745762
21 | 0.42 | 0 | -0.002542381
21.5 | 0.43 | 0 | -0.02254238
22 | 0.44 | 0 | -0.002542381
22.5 | 0.45 | 0 | -0.002542381
23 | 0.46 | 0 | -0.03254238
23.5 | 0.47 | 0 | -0.002542381
24 | 0.48 | 0 | 0.01745762
24.5 | 0.49 | 0 | 0.01745762 |  |  |  | 0.6 | 30.14251
25 | 0.5 | 0 | -0.002542381 |  |  |  | 0.6 | 0
25.5 | 0.51 | 0 | 0.09745762
26 | 0.52 | 0 | -0.02254238
26.5 | 0.53 | 0 | -0.02254238
27 | 0.54 | 0 | 0.03745762
27.5 | 0.55 | 0 | -0.02254238
28 | 0.56 | 0 | -0.002542381
28.5 | 0.57 | 0 | -0.002542381
29 | 0.58 | 0 | -0.03254238
29.5 | 0.59 | 0 | 0.05745762
30 | 0.6 | 0 | 0.05745762
30.5 | 0.61 | 0 | -0.03254238
31 | 0.62 | 4.075 | -0.03264171 | -0.008010237 | -0.133015 | -0.00133015
31.5 | 0.63 | 3.9 | 0.7973626 | 0.2044519 | 3.109714 | 0.02976699
32 | 0.64 | 4.017 | 1.45736 | 0.362798 | 5.854215 | 0.08830914
32.5 | 0.65 | 4.114 | 1.547357 | 0.3761199 | 6.365828 | 0.1519674
33 | 0.66 | 4.368 | 1.317351 | 0.3015914 | 5.75419 | 0.2095093
33.5 | 0.67 | 4.582 | 1.397346 | 0.3049642 | 6.402638 | 0.2735357
34 | 0.68 | 4.836 | 1.25734 | 0.2599958 | 6.080495 | 0.3343407
34.5 | 0.69 | 4.992 | 1.317336 | 0.2638894 | 6.576141 | 0.4001021
35 | 0.7 | 5.148 | 1.357332 | 0.263662 | 6.987545 | 0.4699775
35.5 | 0.71 | 5.245 | 1.23733 | 0.2359066 | 6.489795 | 0.5348755
36 | 0.72 | 5.245 | 1.23733 | 0.2359066 | 6.489795 | 0.5997734
36.5 | 0.73 | 7.312 | 1.237279 | 0.1692122 | 9.046987 | 0.6902432
37 | 0.74 | 7.312 | 1.217279 | 0.166477 | 8.900747 | 0.7792507
37.5 | 0.75 | 7.663 | 1.567271 | 0.2045244 | 12.01 | 0.8993507
38 | 0.76 | 10.608 | 1.567199 | 0.1477375 | 16.62485 | 1.065599
38.5 | 0.77 | 10.608 | 1.757199 | 0.1656485 | 18.64037 | 1.252003
39 | 0.78 | 13.084 | 1.547139 | 0.1182466 | 20.24276 | 1.45443
39.5 | 0.79 | 13.962 | 1.727117 | 0.1237013 | 24.11401 | 1.695571
40 | 0.8 | 11.778 | 1.417171 | 0.1203235 | 16.69143 | 1.862485
40.5 | 0.81 | 11.895 | 1.297168 | 0.1090515 | 15.42981 | 2.016783
41 | 0.82 | 11.076 | 1.357188 | 0.1225341 | 15.03221 | 2.167105
41.5 | 0.83 | 11.037 | 1.317189 | 0.119343 | 14.53781 | 2.312483
42 | 0.84 | 11.115 | 1.257187 | 0.1131072 | 13.97363 | 2.452219
42.5 | 0.85 | 11.095 | 1.257187 | 0.1133111 | 13.94849 | 2.591704
43 | 0.86 | 10.998 | 1.177189 | 0.1070367 | 12.94673 | 2.721172
43.5 | 0.87 | 10.939 | 1.377191 | 0.1258973 | 15.06509 | 2.871823
44 | 0.88 | 11.017 | 0.9871891 | 0.08960598 | 10.87586 | 2.980581
44.5 | 0.89 | 11.017 | 1.237189 | 0.1122982 | 13.63011 | 3.116882
45 | 0.9 | 11.037 | 1.147189 | 0.1039403 | 12.66152 | 3.243498
45.5 | 0.91 | 11.037 | 1.107189 | 0.1003161 | 12.22004 | 3.365698
46 | 0.92 | 11.056 | 1.177188 | 0.106475 | 13.01499 | 3.495848
46.5 | 0.93 | 11.056 | 1.397188 | 0.1263737 | 15.44731 | 3.650321
47 | 0.94 | 11.056 | 1.157188 | 0.1046661 | 12.79387 | 3.77826
47.5 | 0.95 | 10.998 | 1.25719 | 0.1143107 | 13.82657 | 3.916525
48 | 0.96 | 11.076 | 1.197188 | 0.1080884 | 13.26005 | 4.049126
48.5 | 0.97 | 11.037 | 1.007189 | 0.09125565 | 11.11634 | 4.160289
49 | 0.98 | 10.998 | 1.177189 | 0.1070367 | 12.94673 | 4.289757
49.5 | 0.99 | 11.076 | 1.157188 | 0.104477 | 12.81701 | 4.417927
50 | 1 | 11.037 | 1.237189 | 0.1120946 | 13.65485 | 4.554475
50.5 | 1.01 | 10.998 | 1.06719 | 0.09703488 | 11.73695 | 4.671845
51 | 1.02 | 11.076 | 1.107188 | 0.09996276 | 12.26321 | 4.794477
51.5 | 1.03 | 11.037 | 1.237189 | 0.1120946 | 13.65485 | 4.931026
52 | 1.04 | 10.978 | 1.14719 | 0.104499 | 12.59385 | 5.056964
52.5 | 1.05 | 10.998 | 1.23719 | 0.1124922 | 13.60661 | 5.19303
53 | 1.06 | 10.959 | 1.14719 | 0.1046802 | 12.57206 | 5.31875
53.5 | 1.07 | 10.998 | 1.21719 | 0.1106737 | 13.38665 | 5.452617
54 | 1.08 | 11.017 | 1.107189 | 0.1004982 | 12.1979 | 5.574596
54.5 | 1.09 | 11.017 | 1.067189 | 0.09686749 | 11.75722 | 5.692168
55 | 1.1 | 11.037 | 1.237189 | 0.1120946 | 13.65485 | 5.828717
55.5 | 1.11 | 11.017 | 1.197189 | 0.1086674 | 13.18943 | 5.960611
56 | 1.12 | 10.959 | 1.10719 | 0.1010303 | 12.1337 | 6.081948
56.5 | 1.13 | 10.959 | 1.10719 | 0.1010303 | 12.1337 | 6.203285
57 | 1.14 | 10.978 | 1.21719 | 0.1108754 | 13.36231 | 6.336908
57.5 | 1.15 | 10.959 | 1.10719 | 0.1010303 | 12.1337 | 6.458245
58 | 1.16 | 10.978 | 1.21719 | 0.1108754 | 13.36231 | 6.591868
58.5 | 1.17 | 10.998 | 1.12719 | 0.1024904 | 12.39683 | 6.715836
59 | 1.18 | 10.978 | 1.12719 | 0.1026772 | 12.37429 | 6.839579
59.5 | 1.19 | 10.939 | 1.027191 | 0.09390172 | 11.23644 | 6.951943
60 | 1.2 | 10.939 | 1.107191 | 0.101215 | 12.11156 | 7.073059
60.5 | 1.21 | 10.939 | 1.067191 | 0.09755837 | 11.674 | 7.189799
61 | 1.22 | 10.92 | 1.127191 | 0.1032227 | 12.30893 | 7.312889
61.5 | 1.23 | 10.939 | 1.047191 | 0.09573004 | 11.45522 | 7.427441
62 | 1.24 | 10.939 | 1.177191 | 0.1076141 | 12.87729 | 7.556213
62.5 | 1.25 | 10.939 | 1.177191 | 0.1076141 | 12.87729 | 7.684986
63 | 1.26 | 10.92 | 1.027191 | 0.09406514 | 11.21693 | 7.797155
63.5 | 1.27 | 10.92 | 1.177191 | 0.1078014 | 12.85493 | 7.925704
64 | 1.28 | 10.92 | 1.147191 | 0.1050542 | 12.52733 | 8.050978
64.5 | 1.29 | 10.92 | 1.217191 | 0.1114644 | 13.29173 | 8.183895
65 | 1.3 | 10.92 | 1.107191 | 0.1013912 | 12.09053 | 8.3048
65.5 | 1.31 | 10.9 | 1.087192 | 0.09974238 | 11.85039 | 8.423304
66 | 1.32 | 10.92 | 1.177191 | 0.1078014 | 12.85493 | 8.551853
66.5 | 1.33 | 10.92 | 1.147191 | 0.1050542 | 12.52733 | 8.677127
67 | 1.34 | 10.959 | 1.067191 | 0.09738029 | 11.69534 | 8.794081
67.5 | 1.35 | 10.978 | 1.08719 | 0.09903353 | 11.93517 | 8.913432
68 | 1.36 | 10.978 | 1.10719 | 0.1008554 | 12.15473 | 9.03498
68.5 | 1.37 | 10.959 | 1.10719 | 0.1010303 | 12.1337 | 9.156317
69 | 1.38 | 10.959 | 1.17719 | 0.1074177 | 12.90083 | 9.285325
69.5 | 1.39 | 10.978 | 1.06719 | 0.0972117 | 11.71561 | 9.402481
70 | 1.4 | 11.037 | 0.9671885 | 0.08763147 | 10.67486 | 9.50923
70.5 | 1.41 | 11.076 | 1.067188 | 0.09635136 | 11.82017 | 9.627431
71 | 1.42 | 11.095 | 1.027187 | 0.09258108 | 11.39664 | 9.741397
71.5 | 1.43 | 11.037 | 1.147189 | 0.1039403 | 12.66152 | 9.868012
72 | 1.44 | 10.978 | 1.15719 | 0.1054099 | 12.70363 | 9.995049
72.5 | 1.45 | 10.939 | 1.007191 | 0.0920734 | 11.01766 | 10.10523
73 | 1.46 | 10.959 | 1.17719 | 0.1074177 | 12.90083 | 10.23423
73.5 | 1.47 | 10.939 | 1.127191 | 0.1030433 | 12.33034 | 10.35754
74 | 1.48 | 10.998 | 1.10719 | 0.1006719 | 12.17687 | 10.47931
74.5 | 1.49 | 10.978 | 1.06719 | 0.0972117 | 11.71561 | 10.59646
75 | 1.5 | 10.959 | 1.10719 | 0.1010303 | 12.1337 | 10.7178
75.5 | 1.51 | 10.959 | 0.8671905 | 0.07913044 | 9.50354 | 10.81283
76 | 1.52 | 10.998 | 1.10719 | 0.1006719 | 12.17687 | 10.9346
76.5 | 1.53 | 10.959 | 0.9871905 | 0.09008034 | 10.81862 | 11.04279
77 | 1.54 | 10.783 | 0.9471948 | 0.08784149 | 10.2136 | 11.14493
77.5 | 1.55 | 10.959 | 1.04719 | 0.09555529 | 11.47616 | 11.25969
78 | 1.56 | 10.92 | 1.047191 | 0.09589665 | 11.43533 | 11.37404
78.5 | 1.57 | 10.861 | 0.9271929 | 0.08536901 | 10.07024 | 11.47474
79 | 1.58 | 10.803 | 0.9671943 | 0.08953015 | 10.4486 | 11.57923
79.5 | 1.59 | 10.861 | 1.007193 | 0.09273481 | 10.93912 | 11.68862
80 | 1.6 | 10.822 | 1.007194 | 0.09306911 | 10.89985 | 11.79762
80.5 | 1.61
81 | 1.62
81.5 | 1.63
82 | 1.64
82.5 | 1.65
83 | 1.66
83.5 | 1.67
84 | 1.68
84.5 | 1.69
85 | 1.7
85.5 | 1.71
86 | 1.72
86.5 | 1.73
87 | 1.74
87.5 | 1.75
88 | 1.76
88.5 | 1.77
89 | 1.78
89.5 | 1.79
90 | 1.8
90.5 | 1.81
91 | 1.82
91.5 | 1.83
92 | 1.84
92.5 | 1.85
93 | 1.86
93.5 | 1.87
94 | 1.88
94.5 | 1.89
95 | 1.9
95.5 | 1.91
96 | 1.92
96.5 | 1.93
97 | 1.94
97.5 | 1.95
98 | 1.96
98.5 | 1.97
99 | 1.98
99.5 | 1.99
100 | 2
100.5 | 2.01
101 | 2.02
101.5 | 2.03
102 | 2.04
102.5 | 2.05
103 | 2.06
103.5 | 2.07
104 | 2.08
104.5 | 2.09
105 | 2.1
105.5 | 2.11
106 | 2.12
106.5 | 2.13
107 | 2.14
107.5 | 2.15
108 | 2.16
108.5 | 2.17
109 | 2.18
109.5 | 2.19
110 | 2.2
110.5 | 2.21
111 | 2.22
111.5 | 2.23
112 | 2.24
112.5 | 2.25
113 | 2.26
113.5 | 2.27
114 | 2.28
114.5 | 2.29
115 | 2.3
115.5 | 2.31
116 | 2.32
116.5 | 2.33
117 | 2.34
117.5 | 2.35
118 | 2.36
118.5 | 2.37
119 | 2.38
119.5 | 2.39
120 | 2.4
120.5 | 2.41
121 | 2.42
121.5 | 2.43
122 | 2.44
122.5 | 2.45
123 | 2.46
123.5 | 2.47
124 | 2.48
124.5 | 2.49
125 | 2.5

## Resultados
Inicio paso corriente
30 | 0
30 | 0.5 | Eje Izquierdo |  | Eje Derecho
Fin de Subida |  | Máx = | 0.5 | Máx = | 0.6
37.99382 | 0 | Mín = | 0 | Mín = | 0
37.99382 | 0.5
¿Suavizar?
Inicio paso corriente |  | Eje Izquierdo |  | Eje Derecho
30 | 0 | Máx = | 100 | Máx = | 9
30 | 100 | Mín = | 0 | Mín = | 0
Fin de Subida
37.99382 | 0
37.99382 | 100
¿Suavizar?
|  | Eje Izquierdo |  | Eje Derecho
Inicio paso corriente |  | Máx = | 10 | Máx = | 6
30 | 0 | Mín = | 0 | Mín = | 0
30 | 10
Fin de Subida
37.99382 | 0
37.99382 | 10
|  | Eje Izquierdo |  | Eje Derecho
Inicio paso corriente |  | Máx = | 14 | Máx = | 9
30 | 0 | Mín = | 0 | Mín = | 0
30 | 14
Fin de Subida
37.99382 | 0
37.99382 | 14