## Parámetros
Ensayo |  |  |  |  | Fecha:
Características polvo |  | Material | Referencia polvo | Densidad de golpeo g/cm3 | Densidad aparente g/cm3 | Densidad absoluta g/cm3
|  | Al-NH3 |  | 1.19 | 0.84 | 2.725 |  | Sí
No
Activación externa |  | PRECOMPRESIÓN | No | # MPa
|  | ACTIVACIÓN ELÉC. | No | # V | # A
Características de corriente | Duraciones
|  | Aproximación | Apriete | PreCalentamiento | Calentamiento | Enfriamiento
|  | 99 | 30 | 5 | 55 | 60 | ciclos
|  | 1.98 | 0.6 | 0.1 | 1.1 | 1.2 | segundos
Intensidades
|  | I máx | So1i (grados) | I So1i (kA) | ISo2i (kA) | Energía (kJ) | EDE (kJ/g)
|  | 12.806 | 15 | 1 | 11 | 13.84348 | 9.346125
Características de Presión |  | Presión Trabajo | Presión Sinterizado
|  | 923 |  | kgf
|  | 3.812474 | 0 | bares
Características Sinterizados |  | Diámetro (mm) | Altura (mm) | Masa (g) |  | Secc (cm2)
| 1 | 12.12 | 5.53 | 1.4812 |  | 1.139471
| 2 | 12.06 | 5.6 |  |  | Volumen (cm3)
| 3 | 12.05 | 5.3 |  |  | 0.6089051
| 4 | 12.05 | 5.38
| 5 | 12.06 | 5 |  |  | Densid (g/cm3)
| 6 | 11.99 | 5.1 |  |  | 2.432563
| 7 | 11.97 | 5.39 |  |  | Porosidad (%)
| 8 | 12.06 | 5.45 |  |  | 10.73163
|  | 12.045 | 5.34375
Otros Datos |  | Tª Inicial (ºC) | Lubricante | Diám Punzón (mm) | h punzones (mm) | h obleas (mm) | tS (ciclos)
|  | 22.4 |  | 11.9 | 97.31 | 9.3 | 9.02387
Observaciones
[9 empty] | 4 | 5 | 8
[9 empty] | 3 | 9 | 2

## Adquisición
404 | 472 | 0 | 75
407 | 471 | 0 | 17 | IP:x,x,x,x:
405 | 472 | 0 | 17 | 172,16,1,14
404 | 472 | 0 | 23
405 | 472 | 0 | 23 | Abrir canal. (IP: 172,16,1,14)(Return:1)
408 | 472 | 0 | 19
405 | 471 | 0 | 17
407 | 472 | 0 | 14 | Recibidos de 2866 registros (Soldadura:1755)
405 | 472 | 0 | 25
405 | 472 | 0 | 21
404 | 472 | 0 | 23 | Representar gráficas
405 | 472 | 0 | 21
408 | 471 | 0 | 17
406 | 472 | 0 | 23
405 | 472 | 0 | 23
408 | 472 | 0 | 17
405 | 471 | 0 | 21
406 | 472 | 0 | 23
408 | 472 | 0 | 21
406 | 472 | 0 | 17
405 | 471 | 0 | 21
405 | 473 | 0 | 19
405 | 473 | 0 | 19
407 | 472 | 0 | 21
405 | 472 | 0 | 21
407 | 471 | 0 | 19
407 | 472 | 0 | 25
407 | 472 | 0 | 21
405 | 472 | 0 | 16
405 | 472 | 0 | 19
404 | 472 | 0 | 19
405 | 471 | 0 | 19
407 | 472 | 0 | 21
406 | 472 | 0 | 21
406 | 473 | 0 | 21
406 | 472 | 0 | 23
405 | 471 | 0 | 16
405 | 472 | 0 | 17
406 | 473 | 0 | 19
408 | 472 | 0 | 19
406 | 474 | 0 | 19
406 | 473 | 0 | 16
406 | 472 | 0 | 21
406 | 473 | 0 | 19
406 | 472 | 0 | 14
406 | 472 | 0 | 16
404 | 472 | 0 | 19
407 | 472 | 0 | 16
406 | 471 | 0 | 21
406 | 472 | 0 | 16
404 | 473 | 0 | 16
407 | 472 | 0 | 17
405 | 472 | 0 | 16
405 | 475 | 0 | 17
406 | 473 | 0 | 21
404 | 473 | 0 | 21
406 | 471 | 0 | 17
408 | 473 | 0 | 21
408 | 473 | 0 | 23
404 | 473 | 0 | 23
404 | 471 | 0 | 19
407 | 473 | 3783 | 19
405 | 471 | 3588 | 134
409 | 473 | 3802 | 153
410 | 472 | 3997 | 153
412 | 472 | 4348 | 151
413 | 472 | 4602 | 155
418 | 471 | 4875 | 141
415 | 471 | 4875 | 128
422 | 471 | 5187 | 128
420 | 469 | 5284 | 141
426 | 470 | 5284 | 192
430 | 467 | 8697 | 180
441 | 471 | 9613 | 197
442 | 471 | 10276 | 199
457 | 468 | 12772 | 228
453 | 468 | 12806 | 188
463 | 466 | 11914 | 157
457 | 466 | 12070 | 157
463 | 466 | 11056 | 137
459 | 463 | 10998 | 161
465 | 463 | 11017 | 167
462 | 462 | 10978 | 145
466 | 458 | 10959 | 139
462 | 460 | 10978 | 149
466 | 459 | 10978 | 132
464 | 459 | 10978 | 135
467 | 457 | 10978 | 147
463 | 461 | 10998 | 143
467 | 458 | 11017 | 130
465 | 457 | 10978 | 145
470 | 458 | 10998 | 143
464 | 456 | 10939 | 147
470 | 459 | 10998 | 157
465 | 457 | 10939 | 147
470 | 457 | 10939 | 157
466 | 460 | 11017 | 132
471 | 458 | 10978 | 163
465 | 458 | 11037 | 126
472 | 458 | 10998 | 130
467 | 459 | 10959 | 143
472 | 460 | 11037 | 130
467 | 459 | 10939 | 149
470 | 460 | 10900 | 128
469 | 461 | 10920 | 128
471 | 460 | 10920 | 108
468 | 460 | 11017 | 143
473 | 462 | 10978 | 145
466 | 462 | 10978 | 137
473 | 463 | 10939 | 114
468 | 463 | 10920 | 132
473 | 464 | 10939 | 118
468 | 463 | 10900 | 128
473 | 463 | 10920 | 118
470 | 464 | 10998 | 130
474 | 465 | 10939 | 135
469 | 465 | 10959 | 122
474 | 466 | 10939 | 120
469 | 468 | 10900 | 116
474 | 467 | 10939 | 120
470 | 466 | 10900 | 124
475 | 468 | 10978 | 124
473 | 467 | 10978 | 126
476 | 468 | 10939 | 143
470 | 468 | 10920 | 141
473 | 470 | 10939 | 120
469 | 468 | 10900 | 124
475 | 469 | 10900 | 149
471 | 468 | 10920 | 130
475 | 469 | 10920 | 124
470 | 470 | 10939 | 135
475 | 468 | 10881 | 126
471 | 470 | 10900 | 139
476 | 471 | 10861 | 122
470 | 469 | 10881 | 118
476 | 474 | 10920 | 116
471 | 471 | 10881 | 120
476 | 472 | 10900 | 132
472 | 470 | 10920 | 141
475 | 471 | 10900 | 132
471 | 474 | 10920 | 128
475 | 470 | 10920 | 118
472 | 473 | 10939 | 116
480 | 472 | 10959 | 118
472 | 470 | 10900 | 124
477 | 471 | 10939 | 126
472 | 472 | 10939 | 132
476 | 473 | 10939 | 120
472 | 472 | 10939 | 124
477 | 473 | 10959 | 120
472 | 473 | 10978 | 120
476 | 475 | 10978 | 143
472 | 474 | 10920 | 149
477 | 471 | 10881 | 116
472 | 474 | 10939 | 112
476 | 474 | 10900 | 116
472 | 472 | 10920 | 110
478 | 475 | 10959 | 108
472 | 475 | 10861 | 130
476 | 474 | 10861 | 135
471 | 475 | 10881 | 104
476 | 476 | 10842 | 122
472 | 477 | 10920 | 139
477 | 477 | 10900 | 141
472 | 476 | 10900 | 116
477 | 479 | 10939 | 108
472 | 476 | 10900 | 120
477 | 474 | 10900 | 128
470 | 477 | 10881 | 116
474 | 476 | 10842 | 122
472 | 478 | 10881 | 112
477 | 476 | 10900 | 110
472 | 478 | 10783 | 120
477 | 475 | 10861 | 106
472 | 477 | 10783 | 112
476 | 479 | 10744 | 106
472 | 476 | 10803 | 112
475 | 478 | 10861 | 116
472 | 480 | 10920 | 122

## Desplazamiento
ciclos | seg | x(t) | h(t) | θ(t) |  |  | θ(t) | H(t)
0.5 | 0.01 | -0.09152527 | 8.829465 | 0.3947821 |  |  | 0.3750702 | 7.841402
1 | 0.02 | 0.05847473 | 8.679465 | 0.3843226 | 0.6 | 4.635593 | 0.3751417 | 7.842302
1.5 | 0.03 | -0.04152527 | 8.779465 | 0.3913353 | 0.6 | 0 | 0.3752058 | 7.843109
2 | 0.04 | -0.09152527 | 8.829465 | 0.3947821 |  |  | 0.3752927 | 7.844202
2.5 | 0.05 | -0.04152527 | 8.779465 | 0.3913353 |  |  | 0.375362 | 7.845078
3 | 0.06 | 0.1084747 | 8.629465 | 0.3807553 |  |  | 0.3754207 | 7.845825
3.5 | 0.07 | -0.04152527 | 8.779465 | 0.3913353 |  |  | 0.3755129 | 7.846983
4 | 0.08 | 0.05847473 | 8.679465 | 0.3843226 |  |  | 0.3754949 | 7.846785
4.5 | 0.09 | -0.04152527 | 8.779465 | 0.3913353 |  |  | 0.375441 | 7.846127
5 | 0.1 | -0.04152527 | 8.779465 | 0.3913353 |  |  | 0.3753342 | 7.844794
5.5 | 0.11 | -0.09152527 | 8.829465 | 0.3947821 |  |  | 0.3751218 | 7.842126
6 | 0.12 | -0.04152527 | 8.779465 | 0.3913353 |  |  | 0.3747863 | 7.837904
6.5 | 0.13 | 0.1084747 | 8.629465 | 0.3807553 |  |  | 0.3744717 | 7.833904
7 | 0.14 | 0.008474732 | 8.729465 | 0.3878491 |  |  | 0.3741395 | 7.829682
7.5 | 0.15 | -0.04152527 | 8.779465 | 0.3913353 |  |  | 0.3738248 | 7.825682
8 | 0.16 | 0.1084747 | 8.629465 | 0.3807553 |  |  | 0.3735437 | 7.822127
8.5 | 0.17 | -0.04152527 | 8.779465 | 0.3913353 |  |  | 0.3732584 | 7.818571
9 | 0.18 | 0.008474732 | 8.729465 | 0.3878491 |  |  | 0.372825 | 7.813238
9.5 | 0.19 | 0.1084747 | 8.629465 | 0.3807553 |  |  | 0.3723171 | 7.807015
10 | 0.2 | 0.008474732 | 8.729465 | 0.3878491 |  |  | 0.3717346 | 7.799905
10.5 | 0.21 | -0.04152527 | 8.779465 | 0.3913353 |  |  | 0.3711689 | 7.793016
11 | 0.22 | -0.04152527 | 8.779465 | 0.3913353 |  |  | 0.3707125 | 7.78746
11.5 | 0.23 | -0.04152527 | 8.779465 | 0.3913353 | 0.6 | 11.03683 | 0.3704918 | 7.784793
12 | 0.24 | 0.05847473 | 8.679465 | 0.3843226 | 0.6 | 0 | 0.3704702 | 7.784571
12.5 | 0.25 | -0.04152527 | 8.779465 | 0.3913353 |  |  | 0.3706844 | 7.787238
13 | 0.26 | 0.05847473 | 8.679465 | 0.3843226 |  |  | 0.3711176 | 7.792571
13.5 | 0.27 | 0.05847473 | 8.679465 | 0.3843226 |  |  | 0.371803 | 7.801015
14 | 0.28 | 0.05847473 | 8.679465 | 0.3843226 |  |  | 0.372667 | 7.811682
14.5 | 0.29 | -0.04152527 | 8.779465 | 0.3913353 |  |  | 0.3736567 | 7.823905
15 | 0.3 | -0.04152527 | 8.779465 | 0.3913353 |  |  | 0.3746632 | 7.836349
15.5 | 0.31 | -0.09152527 | 8.829465 | 0.3947821 |  |  | 0.3755583 | 7.84746
16 | 0.32 | -0.04152527 | 8.779465 | 0.3913353 |  |  | 0.3762361 | 7.855905
16.5 | 0.33 | 0.05847473 | 8.679465 | 0.3843226 |  |  | 0.3766634 | 7.861238
17 | 0.34 | 0.008474732 | 8.729465 | 0.3878491 |  |  | 0.376893 | 7.864127
17.5 | 0.35 | 0.008474732 | 8.729465 | 0.3878491 |  |  | 0.3769621 | 7.865016
18 | 0.36 | 0.008474732 | 8.729465 | 0.3878491 |  |  | 0.3769085 | 7.864348
18.5 | 0.37 | -0.04152527 | 8.779465 | 0.3913353 |  |  | 0.3767322 | 7.862127
19 | 0.38 | -0.04152527 | 8.779465 | 0.3913353 |  |  | 0.3765035 | 7.859238
19.5 | 0.39 | 0.008474732 | 8.729465 | 0.3878491 |  |  | 0.3761875 | 7.855238
20 | 0.4 | 0.1084747 | 8.629465 | 0.3807553 |  |  | 0.3758546 | 7.851016
20.5 | 0.41 | 0.008474732 | 8.729465 | 0.3878491 |  |  | 0.3755747 | 7.84746
21 | 0.42 | 0.008474732 | 8.729465 | 0.3878491 |  |  | 0.3754183 | 7.84546
21.5 | 0.43 | 0.008474732 | 8.729465 | 0.3878491 |  |  | 0.3753499 | 7.844571
22 | 0.44 | 0.008474732 | 8.729465 | 0.3878491 | 0.6 | 0.4934776 | 0.3754045 | 7.845238
22.5 | 0.45 | 0.008474732 | 8.729465 | 0.3878491 | 0.6 | 0 | 0.3754217 | 7.84546
23 | 0.46 | 0.008474732 | 8.729465 | 0.3878491 |  |  | 0.3753664 | 7.844793
23.5 | 0.47 | -0.09152527 | 8.829465 | 0.3947821 |  |  | 0.3751857 | 7.84257
24 | 0.48 | 0.05847473 | 8.679465 | 0.3843226 |  |  | 0.3748973 | 7.839015
24.5 | 0.49 | 0.008474732 | 8.729465 | 0.3878491 |  |  | 0.3744486 | 7.833459
25 | 0.5 | 0.008474732 | 8.729465 | 0.3878491 |  |  | 0.3740013 | 7.827905
25.5 | 0.51 | -0.09152527 | 8.829465 | 0.3947821 |  |  | 0.3735552 | 7.822349
26 | 0.52 | 0.05847473 | 8.679465 | 0.3843226 |  |  | 0.3731464 | 7.817238
26.5 | 0.53 | -0.04152527 | 8.779465 | 0.3913353 |  |  | 0.3727195 | 7.811904
27 | 0.54 | -0.04152527 | 8.779465 | 0.3913353 |  |  | 0.372434 | 7.808349
27.5 | 0.55 | 0.008474732 | 8.729465 | 0.3878491 |  |  | 0.3721627 | 7.805016
28 | 0.56 | -0.09152527 | 8.829465 | 0.3947821 |  |  | 0.3719411 | 7.802349
28.5 | 0.57 | 0.008474732 | 8.729465 | 0.3878491 |  |  | 0.3716404 | 7.798794
29 | 0.58 | 0.1084747 | 8.629465 | 0.3807553 |  |  | 0.3713712 | 7.795682
29.5 | 0.59 | 0.1084747 | 8.629465 | 0.3807553 |  |  | 0.3707694 | 7.788571
30 | 0.6 | -0.09152527 | 8.829465 | 0.3947821 |  |  | 0.3699269 | 7.778571
30.5 | 0.61 | -0.09152527 | 8.829465 | 0.3947821 |  |  | 0.3685414 | 7.762127
31 | 0.62 | 0.05847473 | 8.679465 | 0.3843226 |  |  | 0.3667579 | 7.741015
31.5 | 0.63 | -0.04152527 | 8.779465 | 0.3913353 |  |  | 0.3641653 | 7.710571
32 | 0.64 | 0.1584747 | 8.579465 | 0.3771464 |  |  | 0.3609946 | 7.673682
32.5 | 0.65 | 0.2084747 | 8.529465 | 0.3734952 |  |  | 0.3568092 | 7.625682
33 | 0.66 | 0.3084747 | 8.429465 | 0.366063 |  |  | 0.351833 | 7.56946
33.5 | 0.67 | 0.3584747 | 8.379465 | 0.3622802 |  |  | 0.3455728 | 7.499905
34 | 0.68 | 0.6084747 | 8.129465 | 0.3426689 |  |  | 0.3384776 | 7.422349
34.5 | 0.69 | 0.4584747 | 8.279465 | 0.3545778 |  |  | 0.3301619 | 7.333015
35 | 0.7 | 0.8084747 | 7.929465 | 0.3260894 |  |  | 0.3211932 | 7.238348
35.5 | 0.71 | 0.7084748 | 8.029465 | 0.3344824 |  |  | 0.3112944 | 7.135904
36 | 0.72 | 1.008475 | 7.729465 | 0.308652 |  |  | 0.3011935 | 7.03346
36.5 | 0.73 | 1.208475 | 7.529465 | 0.2902882 |  |  | 0.290509 | 6.927461
37 | 0.74 | 1.758475 | 6.979465 | 0.2343611 |  |  | 0.2800082 | 6.825682
37.5 | 0.75 | 1.808475 | 6.929465 | 0.2288366 |  |  | 0.2694481 | 6.725683
38 | 0.76 | 2.558475 | 6.179465 | 0.1352407 |  |  | 0.2595809 | 6.634349
38.5 | 0.77 | 2.358475 | 6.379465 | 0.1623514 |  |  | 0.2499438 | 6.547237
39 | 0.78 | 2.858475 | 5.879465 | 0.09111625 |  |  | 0.2412587 | 6.470571
39.5 | 0.79 | 2.558475 | 6.179465 | 0.1352407 |  |  | 0.2329286 | 6.398793
40 | 0.8 | 2.858475 | 5.879465 | 0.09111625 |  |  | 0.2254058 | 6.335459
40.5 | 0.81 | 2.658475 | 6.079465 | 0.1210163 |  |  | 0.21807 | 6.275015
41 | 0.82 | 2.958475 | 5.779465 | 0.07539017 |  |  | 0.2115753 | 6.222571
41.5 | 0.83 | 2.808475 | 5.929465 | 0.09878041 |  |  | 0.2052385 | 6.172349
42 | 0.84 | 3.008475 | 5.729465 | 0.06732125 |  |  | 0.1996535 | 6.128793
42.5 | 0.85 | 2.808475 | 5.929465 | 0.09878041 |  |  | 0.1942145 | 6.087015
43 | 0.86 | 3.008475 | 5.729465 | 0.06732125 |  |  | 0.1894583 | 6.051016
43.5 | 0.87 | 2.908475 | 5.829465 | 0.08332062 |  |  | 0.1846137 | 6.014793
44 | 0.88 | 3.058475 | 5.679465 | 0.05911032 |  |  | 0.1803505 | 5.983237
44.5 | 0.89 | 2.858475 | 5.879465 | 0.09111625 |  |  | 0.176075 | 5.951904
45 | 0.9 | 3.058475 | 5.679465 | 0.05911032 |  |  | 0.1723395 | 5.924793
45.5 | 0.91 | 2.958475 | 5.779465 | 0.07539017 |  |  | 0.168439 | 5.896793
46 | 0.92 | 3.208475 | 5.529465 | 0.03358642 |  |  | 0.1650594 | 5.872793
46.5 | 0.93 | 2.908475 | 5.829465 | 0.08332062 |  |  | 0.1614582 | 5.84746
47 | 0.94 | 3.208475 | 5.529465 | 0.03358642 |  |  | 0.1581105 | 5.824126
47.5 | 0.95 | 2.958475 | 5.779465 | 0.07539017 |  |  | 0.1544455 | 5.798793
48 | 0.96 | 3.208475 | 5.529465 | 0.03358642 |  |  | 0.1511758 | 5.776349
48.5 | 0.97 | 3.008475 | 5.729465 | 0.06732125 |  |  | 0.1475903 | 5.751904
49 | 0.98 | 3.258475 | 5.479465 | 0.02476788 |  |  | 0.1443035 | 5.729682
49.5 | 0.99 | 2.958475 | 5.779465 | 0.07539017 |  |  | 0.1407504 | 5.705905
50 | 1 | 3.308475 | 5.429465 | 0.01578701 |  |  | 0.1374979 | 5.684349
50.5 | 1.01 | 3.058475 | 5.679465 | 0.05911032 |  |  | 0.133877 | 5.660571
51 | 1.02 | 3.308475 | 5.429465 | 0.01578701 |  |  | 0.1303859 | 5.637904
51.5 | 1.03 | 3.058475 | 5.679465 | 0.05911032 |  |  | 0.1263698 | 5.612127
52 | 1.04 | 3.208475 | 5.529465 | 0.03358642 |  |  | 0.1224539 | 5.587237
52.5 | 1.05 | 3.158475 | 5.579465 | 0.04224681 |  |  | 0.1179314 | 5.558793
53 | 1.06 | 3.258475 | 5.479465 | 0.02476788 |  |  | 0.1134276 | 5.530793
53.5 | 1.07 | 3.108475 | 5.629465 | 0.05075346 |  |  | 0.1085174 | 5.500571
54 | 1.08 | 3.358475 | 5.379465 | 0.006639102 |  |  | 0.1039653 | 5.472794
54.5 | 1.09 | 3.008475 | 5.729465 | 0.06732125 |  |  | 0.09911616 | 5.44346
55 | 1.1 | 3.358475 | 5.379465 | 0.006639102 |  |  | 0.09474574 | 5.417237
55.5 | 1.11 | 3.108475 | 5.629465 | 0.05075346 |  |  | 0.09030683 | 5.390793
56 | 1.12 | 3.358475 | 5.379465 | 0.006639102 |  |  | 0.08651028 | 5.368349
56.5 | 1.13 | 3.108475 | 5.629465 | 0.05075346 |  |  | 0.08265173 | 5.345682
57 | 1.14 | 3.358475 | 5.379465 | 0.006639102 |  |  | 0.07945649 | 5.327015
57.5 | 1.15 | 3.208475 | 5.529465 | 0.03358642 |  |  | 0.07619852 | 5.308126
58 | 1.16 | 3.408475 | 5.329465 | -0.002680452 |  |  | 0.07342684 | 5.292127
58.5 | 1.17 | 3.158475 | 5.579465 | 0.04224681 |  |  | 0.07025222 | 5.273904
59 | 1.18 | 3.408475 | 5.329465 | -0.002680452 |  |  | 0.06736511 | 5.25746
59.5 | 1.19 | 3.158475 | 5.579465 | 0.04224681 |  |  | 0.06397282 | 5.238348
60 | 1.2 | 3.408475 | 5.329465 | -0.002680452 |  |  | 0.06094619 | 5.22146
60.5 | 1.21 | 3.208475 | 5.529465 | 0.03358642 |  |  | 0.0576039 | 5.203015
61 | 1.22 | 3.458475 | 5.279465 | -0.01217644 |  |  | 0.05474932 | 5.18746
61.5 | 1.23 | 3.358475 | 5.379465 | 0.006639102 |  |  | 0.05152985 | 5.170127
62 | 1.24 | 3.508475 | 5.229465 | -0.0218541 |  |  | 0.04889075 | 5.156126
62.5 | 1.25 | 3.208475 | 5.529465 | 0.03358642 |  |  | 0.04586454 | 5.140127
63 | 1.26 | 3.358475 | 5.379465 | 0.006639102 |  |  | 0.04331469 | 5.126793
63.5 | 1.27 | 3.158475 | 5.579465 | 0.04224681 |  |  | 0.04062997 | 5.112793
64 | 1.28 | 3.458475 | 5.279465 | -0.01217644 |  |  | 0.03883446 | 5.10346
64.5 | 1.29 | 3.258475 | 5.479465 | 0.02476788 |  |  | 0.03675676 | 5.092571
65 | 1.3 | 3.458475 | 5.279465 | -0.01217644 |  |  | 0.03531114 | 5.085015
65.5 | 1.31 | 3.208475 | 5.529465 | 0.03358642 |  |  | 0.03339178 | 5.075016
66 | 1.32 | 3.458475 | 5.279465 | -0.01217644 |  |  | 0.0317597 | 5.066571
66.5 | 1.33 | 3.258475 | 5.479465 | 0.02476788 |  |  | 0.02929821 | 5.053904
67 | 1.34 | 3.508475 | 5.229465 | -0.0218541 |  |  | 0.02715813 | 5.043015
67.5 | 1.35 | 3.208475 | 5.529465 | 0.03358642 |  |  | 0.02436356 | 5.028793
68 | 1.36 | 3.508475 | 5.229465 | -0.0218541 |  |  | 0.02205201 | 5.017016
68.5 | 1.37 | 3.258475 | 5.479465 | 0.02476788 |  |  | 0.0191424 | 5.002126
69 | 1.38 | 3.508475 | 5.229465 | -0.0218541 |  |  | 0.01676469 | 4.989904
69.5 | 1.39 | 3.308475 | 5.429465 | 0.01578701 |  |  | 0.01395953 | 4.97546
70 | 1.4 | 3.458475 | 5.279465 | -0.01217644 |  |  | 0.0118607 | 4.964571
70.5 | 1.41 | 3.258475 | 5.479465 | 0.02476788 |  |  | 0.009501089 | 4.952348
71 | 1.42 | 3.458475 | 5.279465 | -0.01217644 |  |  | 0.00793357 | 4.944127
71.5 | 1.43 | 3.308475 | 5.429465 | 0.01578701 |  |  | 0.00622406 | 4.935237
72 | 1.44 | 3.708475 | 5.029465 | -0.06248877 |  |  | 0.005396735 | 4.930793
72.5 | 1.45 | 3.308475 | 5.429465 | 0.01578701 |  |  | 0.004197815 | 4.924571
73 | 1.46 | 3.558475 | 5.179465 | -0.03171852 |  |  | 0.0035993 | 4.92146
73.5 | 1.47 | 3.308475 | 5.429465 | 0.01578701 |  |  | 0.002758215 | 4.917238
74 | 1.48 | 3.508475 | 5.229465 | -0.0218541 |  |  | 0.002359803 | 4.915238
74.5 | 1.49 | 3.308475 | 5.429465 | 0.01578701 |  |  | 0.001370327 | 4.910349
75 | 1.5 | 3.558475 | 5.179465 | -0.03171852 |  |  | 0.000966048 | 4.908349
75.5 | 1.51 | 3.308475 | 5.429465 | 0.01578701 |  |  | 0.0002782706 | 4.9
76 | 1.52 | 3.508475 | 5.229465 | -0.0218541 |  |  | 0 | 4.9
76.5 | 1.53 | 3.308475 | 5.429465 | 0.01578701 |  |  | 0 | 4.9
77 | 1.54 | 3.558475 | 5.179465 | -0.03171852 |  |  | 0 | 4.9
77.5 | 1.55 | 3.308475 | 5.429465 | 0.01578701 |  |  | 0 | 4.9
78 | 1.56 | 3.508475 | 5.229465 | -0.0218541 |  |  | 0 | 4.9
78.5 | 1.57 | 3.308475 | 5.429465 | 0.01578701 |  |  | 0 | 4.9
79 | 1.58 | 3.608475 | 5.129465 | -0.04177535 |  |  | 0 | 4.9
79.5 | 1.59 | 3.308475 | 5.429465 | 0.01578701 |  |  | 0 | 4.9
80 | 1.6 | 3.508475 | 5.229465 | -0.0218541 |  |  | 0 | 4.9
80.5 | 1.61 | 3.258475 | 5.479465 | 0.02476788
81 | 1.62 | 3.508475 | 5.229465 | -0.0218541
81.5 | 1.63 | 3.308475 | 5.429465 | 0.01578701
82 | 1.64 | 3.558475 | 5.179465 | -0.03171852
82.5 | 1.65 | 3.308475 | 5.429465 | 0.01578701
83 | 1.66 | 3.558475 | 5.179465 | -0.03171852
83.5 | 1.67 | 3.308475 | 5.429465 | 0.01578701
84 | 1.68 | 3.558475 | 5.179465 | -0.03171852
84.5 | 1.69 | 3.208475 | 5.529465 | 0.03358642
85 | 1.7 | 3.408475 | 5.329465 | -0.002680452
85.5 | 1.71 | 3.308475 | 5.429465 | 0.01578701
86 | 1.72 | 3.558475 | 5.179465 | -0.03171852
86.5 | 1.73 | 3.308475 | 5.429465 | 0.01578701
87 | 1.74 | 3.558475 | 5.179465 | -0.03171852
87.5 | 1.75 | 3.308475 | 5.429465 | 0.01578701
88 | 1.76 | 3.508475 | 5.229465 | -0.0218541
88.5 | 1.77 | 3.308475 | 5.429465 | 0.01578701
89 | 1.78 | 3.458475 | 5.279465 | -0.01217644
89.5 | 1.79 | 3.308475 | 5.429465 | 0.01578701
90 | 1.8
90.5 | 1.81
91 | 1.82
91.5 | 1.83
92 | 1.84
92.5 | 1.85
93 | 1.86
93.5 | 1.87
94 | 1.88
94.5 | 1.89
95 | 1.9
95.5 | 1.91
96 | 1.92
96.5 | 1.93
97 | 1.94
97.5 | 1.95
98 | 1.96
98.5 | 1.97
99 | 1.98
99.5 | 1.99
100 | 2
100.5 | 2.01
101 | 2.02
101.5 | 2.03
102 | 2.04
102.5 | 2.05
103 | 2.06
103.5 | 2.07
104 | 2.08
104.5 | 2.09
105 | 2.1
105.5 | 2.11
106 | 2.12
106.5 | 2.13
107 | 2.14
107.5 | 2.15
108 | 2.16
108.5 | 2.17
109 | 2.18
109.5 | 2.19
110 | 2.2
110.5 | 2.21
111 | 2.22
111.5 | 2.23
112 | 2.24
112.5 | 2.25
113 | 2.26
113.5 | 2.27
114 | 2.28
114.5 | 2.29
115 | 2.3
115.5 | 2.31
116 | 2.32
116.5 | 2.33
117 | 2.34
117.5 | 2.35
118 | 2.36
118.5 | 2.37
119 | 2.38
119.5 | 2.39
120 | 2.4
120.5 | 2.41
121 | 2.42
121.5 | 2.43
122 | 2.44
122.5 | 2.45
123 | 2.46
123.5 | 2.47
124 | 2.48
124.5 | 2.49
125 | 2.5

## Fuerza
ciclos | seg | Fuerza | Presión
0.5 | 0.01 | 9.26064 | 83.264 | 0.6 | 11.772
1 | 0.02 | 9.24102 | 83.08759 | 0.6 | 0
1.5 | 0.03 | 9.26064 | 83.264
2 | 0.04 | 9.26064 | 83.264
2.5 | 0.05 | 9.26064 | 83.264
3 | 0.06 | 9.26064 | 83.264
3.5 | 0.07 | 9.24102 | 83.08759
4 | 0.08 | 9.26064 | 83.264
4.5 | 0.09 | 9.26064 | 83.264
5 | 0.1 | 9.26064 | 83.264
5.5 | 0.11 | 9.26064 | 83.264
6 | 0.12 | 9.26064 | 83.264
6.5 | 0.13 | 9.24102 | 83.08759
7 | 0.14 | 9.26064 | 83.264
7.5 | 0.15 | 9.26064 | 83.264
8 | 0.16 | 9.26064 | 83.264
8.5 | 0.17 | 9.24102 | 83.08759 | 0.6 | 105.8441
9 | 0.18 | 9.26064 | 83.264 | 0.6 | 0
9.5 | 0.19 | 9.26064 | 83.264
10 | 0.2 | 9.26064 | 83.264
10.5 | 0.21 | 9.24102 | 83.08759
11 | 0.22 | 9.28026 | 83.44041
11.5 | 0.23 | 9.28026 | 83.44041
12 | 0.24 | 9.26064 | 83.264
12.5 | 0.25 | 9.26064 | 83.264
13 | 0.26 | 9.24102 | 83.08759
13.5 | 0.27 | 9.26064 | 83.264
14 | 0.28 | 9.26064 | 83.264
14.5 | 0.29 | 9.26064 | 83.264
15 | 0.3 | 9.26064 | 83.264
15.5 | 0.31 | 9.26064 | 83.264
16 | 0.32 | 9.24102 | 83.08759
16.5 | 0.33 | 9.26064 | 83.264
17 | 0.34 | 9.26064 | 83.264
17.5 | 0.35 | 9.28026 | 83.44041
18 | 0.36 | 9.26064 | 83.264
18.5 | 0.37 | 9.24102 | 83.08759
19 | 0.38 | 9.26064 | 83.264
19.5 | 0.39 | 9.28026 | 83.44041
20 | 0.4 | 9.26064 | 83.264
20.5 | 0.41 | 9.29988 | 83.61681
21 | 0.42 | 9.28026 | 83.44041
21.5 | 0.43 | 9.26064 | 83.264
22 | 0.44 | 9.28026 | 83.44041
22.5 | 0.45 | 9.26064 | 83.264
23 | 0.46 | 9.26064 | 83.264
23.5 | 0.47 | 9.26064 | 83.264
24 | 0.48 | 9.26064 | 83.264
24.5 | 0.49 | 9.24102 | 83.08759
25 | 0.5 | 9.26064 | 83.264
25.5 | 0.51 | 9.28026 | 83.44041
26 | 0.52 | 9.26064 | 83.264
26.5 | 0.53 | 9.26064 | 83.264
27 | 0.54 | 9.3195 | 83.79322
27.5 | 0.55 | 9.28026 | 83.44041
28 | 0.56 | 9.28026 | 83.44041
28.5 | 0.57 | 9.24102 | 83.08759
29 | 0.58 | 9.28026 | 83.44041
29.5 | 0.59 | 9.28026 | 83.44041
30 | 0.6 | 9.28026 | 83.44041
30.5 | 0.61 | 9.24102 | 83.08759
31 | 0.62 | 9.28026 | 83.44041
31.5 | 0.63 | 9.24102 | 83.08759
32 | 0.64 | 9.28026 | 83.44041
32.5 | 0.65 | 9.26064 | 83.264
33 | 0.66 | 9.26064 | 83.264
33.5 | 0.67 | 9.26064 | 83.264
34 | 0.68 | 9.24102 | 83.08759
34.5 | 0.69 | 9.24102 | 83.08759
35 | 0.7 | 9.24102 | 83.08759
35.5 | 0.71 | 9.20178 | 82.73478
36 | 0.72 | 9.2214 | 82.91119
36.5 | 0.73 | 9.16254 | 82.38197
37 | 0.74 | 9.24102 | 83.08759
37.5 | 0.75 | 9.24102 | 83.08759
38 | 0.76 | 9.18216 | 82.55838
38.5 | 0.77 | 9.18216 | 82.55838
39 | 0.78 | 9.14292 | 82.20556
39.5 | 0.79 | 9.14292 | 82.20556
40 | 0.8 | 9.14292 | 82.20556
40.5 | 0.81 | 9.08406 | 81.67634
41 | 0.82 | 9.08406 | 81.67634
41.5 | 0.83 | 9.06444 | 81.49993
42 | 0.84 | 8.98596 | 80.7943
42.5 | 0.85 | 9.0252 | 81.14712
43 | 0.86 | 9.00558 | 80.97071
43.5 | 0.87 | 9.00558 | 80.97071
44 | 0.88 | 8.96634 | 80.6179
44.5 | 0.89 | 9.04482 | 81.32352
45 | 0.9 | 8.98596 | 80.7943
45.5 | 0.91 | 8.96634 | 80.6179
46 | 0.92 | 8.98596 | 80.7943
46.5 | 0.93 | 8.94672 | 80.44149
47 | 0.94 | 9.00558 | 80.97071
47.5 | 0.95 | 8.96634 | 80.6179
48 | 0.96 | 8.96634 | 80.6179
48.5 | 0.97 | 9.0252 | 81.14712
49 | 0.98 | 8.98596 | 80.7943
49.5 | 0.99 | 8.98596 | 80.7943
50 | 1 | 8.98596 | 80.7943
50.5 | 1.01 | 9.00558 | 80.97071
51 | 1.02 | 9.0252 | 81.14712
51.5 | 1.03 | 9.00558 | 80.97071
52 | 1.04 | 9.0252 | 81.14712
52.5 | 1.05 | 9.04482 | 81.32352
53 | 1.06 | 9.0252 | 81.14712
53.5 | 1.07 | 9.0252 | 81.14712
54 | 1.08 | 9.06444 | 81.49993
54.5 | 1.09 | 9.06444 | 81.49993
55 | 1.1 | 9.08406 | 81.67634
55.5 | 1.11 | 9.08406 | 81.67634
56 | 1.12 | 9.10368 | 81.85275
56.5 | 1.13 | 9.08406 | 81.67634
57 | 1.14 | 9.08406 | 81.67634
57.5 | 1.15 | 9.10368 | 81.85275
58 | 1.16 | 9.1233 | 82.02915
58.5 | 1.17 | 9.1233 | 82.02915
59 | 1.18 | 9.14292 | 82.20556
59.5 | 1.19 | 9.18216 | 82.55838
60 | 1.2 | 9.16254 | 82.38197
60.5 | 1.21 | 9.14292 | 82.20556
61 | 1.22 | 9.18216 | 82.55838
61.5 | 1.23 | 9.16254 | 82.38197
62 | 1.24 | 9.18216 | 82.55838
62.5 | 1.25 | 9.18216 | 82.55838
63 | 1.26 | 9.2214 | 82.91119
63.5 | 1.27 | 9.18216 | 82.55838
64 | 1.28 | 9.20178 | 82.73478
64.5 | 1.29 | 9.18216 | 82.55838
65 | 1.3 | 9.20178 | 82.73478
65.5 | 1.31 | 9.2214 | 82.91119
66 | 1.32 | 9.18216 | 82.55838
66.5 | 1.33 | 9.2214 | 82.91119
67 | 1.34 | 9.24102 | 83.08759
67.5 | 1.35 | 9.20178 | 82.73478
68 | 1.36 | 9.29988 | 83.61681
68.5 | 1.37 | 9.24102 | 83.08759
69 | 1.38 | 9.26064 | 83.264
69.5 | 1.39 | 9.2214 | 82.91119
70 | 1.4 | 9.24102 | 83.08759
70.5 | 1.41 | 9.29988 | 83.61681
71 | 1.42 | 9.2214 | 82.91119
71.5 | 1.43 | 9.28026 | 83.44041
72 | 1.44 | 9.26064 | 83.264
72.5 | 1.45 | 9.2214 | 82.91119
73 | 1.46 | 9.24102 | 83.08759
73.5 | 1.47 | 9.26064 | 83.264
74 | 1.48 | 9.28026 | 83.44041
74.5 | 1.49 | 9.26064 | 83.264
75 | 1.5 | 9.28026 | 83.44041
75.5 | 1.51 | 9.28026 | 83.44041
76 | 1.52 | 9.3195 | 83.79322
76.5 | 1.53 | 9.29988 | 83.61681
77 | 1.54 | 9.24102 | 83.08759
77.5 | 1.55 | 9.29988 | 83.61681
78 | 1.56 | 9.29988 | 83.61681
78.5 | 1.57 | 9.26064 | 83.264
79 | 1.58 | 9.3195 | 83.79322
79.5 | 1.59 | 9.3195 | 83.79322
80 | 1.6 | 9.29988 | 83.61681
80.5 | 1.61 | 9.3195 | 83.79322
81 | 1.62 | 9.33912 | 83.96963
81.5 | 1.63 | 9.35874 | 84.14603
82 | 1.64 | 9.35874 | 84.14603
82.5 | 1.65 | 9.33912 | 83.96963
83 | 1.66 | 9.39798 | 84.49885
83.5 | 1.67 | 9.33912 | 83.96963
84 | 1.68 | 9.29988 | 83.61681
84.5 | 1.69 | 9.35874 | 84.14603
85 | 1.7 | 9.33912 | 83.96963
85.5 | 1.71 | 9.37836 | 84.32244
86 | 1.72 | 9.33912 | 83.96963
86.5 | 1.73 | 9.37836 | 84.32244
87 | 1.74 | 9.3195 | 83.79322
87.5 | 1.75 | 9.35874 | 84.14603
88 | 1.76 | 9.39798 | 84.49885
88.5 | 1.77 | 9.33912 | 83.96963
89 | 1.78 | 9.37836 | 84.32244
89.5 | 1.79 | 9.4176 | 84.67525
90 | 1.8
90.5 | 1.81
91 | 1.82
91.5 | 1.83
92 | 1.84
92.5 | 1.85
93 | 1.86
93.5 | 1.87
94 | 1.88
94.5 | 1.89
95 | 1.9
95.5 | 1.91
96 | 1.92
96.5 | 1.93
97 | 1.94
97.5 | 1.95
98 | 1.96
98.5 | 1.97
99 | 1.98
99.5 | 1.99
100 | 2
100.5 | 2.01
101 | 2.02
101.5 | 2.03
102 | 2.04
102.5 | 2.05
103 | 2.06
103.5 | 2.07
104 | 2.08
104.5 | 2.09
105 | 2.1
105.5 | 2.11
106 | 2.12
106.5 | 2.13
107 | 2.14
107.5 | 2.15
108 | 2.16
108.5 | 2.17
109 | 2.18
109.5 | 2.19
110 | 2.2
110.5 | 2.21
111 | 2.22
111.5 | 2.23
112 | 2.24
112.5 | 2.25
113 | 2.26
113.5 | 2.27
114 | 2.28
114.5 | 2.29
115 | 2.3
115.5 | 2.31
116 | 2.32
116.5 | 2.33
117 | 2.34
117.5 | 2.35
118 | 2.36
118.5 | 2.37
119 | 2.38
119.5 | 2.39
120 | 2.4
120.5 | 2.41
121 | 2.42
121.5 | 2.43
122 | 2.44
122.5 | 2.45
123 | 2.46
123.5 | 2.47
124 | 2.48
124.5 | 2.49
125 | 2.5

## Resistencia
ciclos | seg | Intensidad | Tensión | Resistencia | Potencia | Energía
0.5 | 0.01 | 0 | 0.5552542 |  |  |  | 0.6 | 16.0075
1 | 0.02 | 0 | -0.02474577 |  |  |  | 0.6 | 0 | La línea vertical roja señala el fin del precalentamiento
1.5 | 0.03 | 0 | -0.02474577 |  |  |  | 0.7 | 16.0075
2 | 0.04 | 0 | 0.03525423 |  |  |  | 0.7 | 0
2.5 | 0.05 | 0 | 0.03525423
3 | 0.06 | 0 | -0.004745769
3.5 | 0.07 | 0 | -0.02474577
4 | 0.08 | 0 | -0.05474577
4.5 | 0.09 | 0 | 0.05525423
5 | 0.1 | 0 | 0.01525423
5.5 | 0.11 | 0 | 0.03525423
6 | 0.12 | 0 | 0.01525423
6.5 | 0.13 | 0 | -0.02474577
7 | 0.14 | 0 | 0.03525423
7.5 | 0.15 | 0 | 0.03525423
8 | 0.16 | 0 | -0.02474577
8.5 | 0.17 | 0 | 0.01525423
9 | 0.18 | 0 | 0.03525423 |  |  |  | 0.6 | 2.606179
9.5 | 0.19 | 0 | 0.01525423 |  |  |  | 0.6 | 0
10 | 0.2 | 0 | -0.02474577
10.5 | 0.21 | 0 | 0.01525423
11 | 0.22 | 0 | -0.004745769
11.5 | 0.23 | 0 | -0.004745769
12 | 0.24 | 0 | 0.01525423
12.5 | 0.25 | 0 | 0.01525423
13 | 0.26 | 0 | -0.004745769
13.5 | 0.27 | 0 | 0.05525423
14 | 0.28 | 0 | 0.01525423
14.5 | 0.29 | 0 | -0.03474577
15 | 0.3 | 0 | -0.004745769
15.5 | 0.31 | 0 | -0.004745769
16 | 0.32 | 0 | -0.004745769
16.5 | 0.33 | 0 | 0.01525423 |  |  |  | 0.6 | 0.4389668
17 | 0.34 | 0 | 0.01525423 |  |  |  | 0.6 | 0
17.5 | 0.35 | 0 | 0.01525423
18 | 0.36 | 0 | 0.03525423
18.5 | 0.37 | 0 | -0.03474577
19 | 0.38 | 0 | -0.02474577
19.5 | 0.39 | 0 | -0.004745769
20 | 0.4 | 0 | -0.004745769
20.5 | 0.41 | 0 | -0.004745769
21 | 0.42 | 0 | -0.03474577
21.5 | 0.43 | 0 | 0.01525423
22 | 0.44 | 0 | -0.004745769
22.5 | 0.45 | 0 | -0.05474577
23 | 0.46 | 0 | -0.03474577
23.5 | 0.47 | 0 | -0.004745769
24 | 0.48 | 0 | -0.03474577
24.5 | 0.49 | 0 | 0.01525423 |  |  |  | 0.6 | 33.28611
25 | 0.5 | 0 | -0.03474577 |  |  |  | 0.6 | 0
25.5 | 0.51 | 0 | -0.03474577
26 | 0.52 | 0 | -0.02474577
26.5 | 0.53 | 0 | -0.03474577
27 | 0.54 | 0 | -0.02474577
27.5 | 0.55 | 0 | 0.01525423
28 | 0.56 | 0 | 0.01525423
28.5 | 0.57 | 0 | -0.02474577
29 | 0.58 | 0 | 0.01525423
29.5 | 0.59 | 0 | 0.03525423
30 | 0.6 | 0 | 0.03525423
30.5 | 0.61 | 0 | -0.004745769
31 | 0.62 | 3.783 | -0.004837983 | -0.001278875 | -0.01830209 | -0.0001830209
31.5 | 0.63 | 3.588 | 1.145167 | 0.3191658 | 4.108859 | 0.04090557
32 | 0.64 | 3.802 | 1.335162 | 0.3511735 | 5.076284 | 0.09166841
32.5 | 0.65 | 3.997 | 1.335157 | 0.3340397 | 5.336622 | 0.1450346
33 | 0.66 | 4.348 | 1.315148 | 0.302472 | 5.718265 | 0.2022173
33.5 | 0.67 | 4.602 | 1.355142 | 0.294468 | 6.236364 | 0.2645809
34 | 0.68 | 4.875 | 1.215135 | 0.2492585 | 5.923785 | 0.3238187
34.5 | 0.69 | 4.875 | 1.085135 | 0.2225919 | 5.290035 | 0.3767191
35 | 0.7 | 5.187 | 1.085128 | 0.2092014 | 5.628557 | 0.4330046
35.5 | 0.71 | 5.284 | 1.215125 | 0.2299632 | 6.420723 | 0.4972119
36 | 0.72 | 5.284 | 1.725125 | 0.326481 | 9.115562 | 0.5883675
36.5 | 0.73 | 8.697 | 1.605042 | 0.1845513 | 13.95905 | 0.727958
37 | 0.74 | 9.613 | 1.77502 | 0.1846479 | 17.06327 | 0.8985907
37.5 | 0.75 | 10.276 | 1.795004 | 0.1746792 | 18.44546 | 1.083045
38 | 0.76 | 12.772 | 2.084943 | 0.1632432 | 26.62889 | 1.349334
38.5 | 0.77 | 12.806 | 1.684942 | 0.1315744 | 21.57737 | 1.565108
39 | 0.78 | 11.914 | 1.374964 | 0.1154074 | 16.38132 | 1.728921
39.5 | 0.79 | 12.07 | 1.37496 | 0.1139155 | 16.59577 | 1.894879
40 | 0.8 | 11.056 | 1.174985 | 0.1062758 | 12.99063 | 2.024785
40.5 | 0.81 | 10.998 | 1.414986 | 0.1286585 | 15.56202 | 2.180405
41 | 0.82 | 11.017 | 1.474986 | 0.1338827 | 16.24992 | 2.342904
41.5 | 0.83 | 10.978 | 1.254987 | 0.1143183 | 13.77724 | 2.480677
42 | 0.84 | 10.959 | 1.194987 | 0.1090416 | 13.09586 | 2.611635
42.5 | 0.85 | 10.978 | 1.294987 | 0.117962 | 14.21636 | 2.753799
43 | 0.86 | 10.978 | 1.124987 | 0.1024765 | 12.3501 | 2.8773
43.5 | 0.87 | 10.978 | 1.154987 | 0.1052092 | 12.67944 | 3.004094
44 | 0.88 | 10.978 | 1.274987 | 0.1161402 | 13.9968 | 3.144062
44.5 | 0.89 | 10.998 | 1.234986 | 0.1122919 | 13.58238 | 3.279886
45 | 0.9 | 11.017 | 1.104986 | 0.1002982 | 12.17363 | 3.401622
45.5 | 0.91 | 10.978 | 1.254987 | 0.1143183 | 13.77724 | 3.539394
46 | 0.92 | 10.998 | 1.234986 | 0.1122919 | 13.58238 | 3.675218
46.5 | 0.93 | 10.939 | 1.274988 | 0.1165543 | 13.94709 | 3.814689
47 | 0.94 | 10.998 | 1.374986 | 0.1250215 | 15.1221 | 3.96591
47.5 | 0.95 | 10.939 | 1.274988 | 0.1165543 | 13.94709 | 4.105381
48 | 0.96 | 10.939 | 1.374988 | 0.1256959 | 15.04099 | 4.255791
48.5 | 0.97 | 11.017 | 1.124986 | 0.1021136 | 12.39397 | 4.37973
49 | 0.98 | 10.978 | 1.434987 | 0.1307148 | 15.75328 | 4.537263
49.5 | 0.99 | 11.037 | 1.064985 | 0.09649227 | 11.75424 | 4.654805
50 | 1 | 10.998 | 1.104986 | 0.1004715 | 12.15264 | 4.776331
50.5 | 1.01 | 10.959 | 1.234987 | 0.1126916 | 13.53422 | 4.911674
51 | 1.02 | 11.037 | 1.104985 | 0.1001164 | 12.19572 | 5.033631
51.5 | 1.03 | 10.939 | 1.294988 | 0.1183826 | 14.16587 | 5.17529
52 | 1.04 | 10.9 | 1.084988 | 0.09954023 | 11.82637 | 5.293553
52.5 | 1.05 | 10.92 | 1.084988 | 0.09935787 | 11.84807 | 5.412034
53 | 1.06 | 10.92 | 0.884988 | 0.08104286 | 9.664069 | 5.508675
53.5 | 1.07 | 11.017 | 1.234986 | 0.1120982 | 13.60584 | 5.644733
54 | 1.08 | 10.978 | 1.254987 | 0.1143183 | 13.77724 | 5.782506
54.5 | 1.09 | 10.978 | 1.174987 | 0.107031 | 12.899 | 5.911496
55 | 1.1 | 10.939 | 0.9449875 | 0.08638701 | 10.33722 | 6.014868
55.5 | 1.11 | 10.92 | 1.124988 | 0.1030209 | 12.28487 | 6.137716
56 | 1.12 | 10.939 | 0.9849876 | 0.09004366 | 10.77478 | 6.245464
56.5 | 1.13 | 10.9 | 1.084988 | 0.09954023 | 11.82637 | 6.363728
57 | 1.14 | 10.92 | 0.984988 | 0.09020037 | 10.75607 | 6.471289
57.5 | 1.15 | 10.998 | 1.104986 | 0.1004715 | 12.15264 | 6.592815
58 | 1.16 | 10.939 | 1.154988 | 0.1055844 | 12.63441 | 6.719159
58.5 | 1.17 | 10.959 | 1.024987 | 0.09352925 | 11.23283 | 6.831488
59 | 1.18 | 10.939 | 1.004988 | 0.09187198 | 10.99356 | 6.941423
59.5 | 1.19 | 10.9 | 0.9649885 | 0.08853106 | 10.51837 | 7.046607
60 | 1.2 | 10.939 | 1.004988 | 0.09187198 | 10.99356 | 7.156543
60.5 | 1.21 | 10.9 | 1.044989 | 0.09587051 | 11.39037 | 7.270446
61 | 1.22 | 10.978 | 1.044987 | 0.09518916 | 11.47186 | 7.385165
61.5 | 1.23 | 10.978 | 1.064987 | 0.09701099 | 11.69142 | 7.502079
62 | 1.24 | 10.939 | 1.234988 | 0.1128977 | 13.50953 | 7.637174
62.5 | 1.25 | 10.92 | 1.214988 | 0.1112626 | 13.26767 | 7.769851
63 | 1.26 | 10.939 | 1.004988 | 0.09187198 | 10.99356 | 7.879786
63.5 | 1.27 | 10.9 | 1.044989 | 0.09587051 | 11.39037 | 7.99369
64 | 1.28 | 10.9 | 1.294989 | 0.1188063 | 14.11537 | 8.134844
64.5 | 1.29 | 10.92 | 1.104988 | 0.1011894 | 12.06647 | 8.255508
65 | 1.3 | 10.92 | 1.044988 | 0.09569488 | 11.41127 | 8.369621
65.5 | 1.31 | 10.939 | 1.154988 | 0.1055844 | 12.63441 | 8.495965
66 | 1.32 | 10.881 | 1.064989 | 0.09787603 | 11.58814 | 8.611847
66.5 | 1.33 | 10.9 | 1.194988 | 0.109632 | 13.02537 | 8.742101
67 | 1.34 | 10.861 | 1.024989 | 0.0943734 | 11.13241 | 8.853425
67.5 | 1.35 | 10.881 | 0.984989 | 0.09052376 | 10.71766 | 8.960602
68 | 1.36 | 10.92 | 0.9649881 | 0.08836887 | 10.53767 | 9.065978
68.5 | 1.37 | 10.881 | 1.004989 | 0.09236183 | 10.93529 | 9.175331
69 | 1.38 | 10.9 | 1.124989 | 0.10321 | 12.26237 | 9.297955
69.5 | 1.39 | 10.92 | 1.214988 | 0.1112626 | 13.26767 | 9.430632
70 | 1.4 | 10.9 | 1.124989 | 0.10321 | 12.26237 | 9.553255
70.5 | 1.41 | 10.92 | 1.084988 | 0.09935787 | 11.84807 | 9.671736
71 | 1.42 | 10.92 | 0.984988 | 0.09020037 | 10.75607 | 9.779296875
71.5 | 1.43 | 10.939 | 0.9649876 | 0.08821534 | 10.556 | 9.884857
72 | 1.44 | 10.959 | 0.9849871 | 0.08987929 | 10.79447 | 9.992802
72.5 | 1.45 | 10.9 | 1.044989 | 0.09587051 | 11.39037 | 10.10671
73 | 1.46 | 10.939 | 1.064988 | 0.09735694 | 11.6499 | 10.2232
73.5 | 1.47 | 10.939 | 1.124988 | 0.1028419 | 12.30624 | 10.34627
74 | 1.48 | 10.939 | 1.004988 | 0.09187198 | 10.99356 | 10.4562
74.5 | 1.49 | 10.939 | 1.044988 | 0.09552862 | 11.43112 | 10.57051
75 | 1.5 | 10.959 | 1.004987 | 0.09170427 | 11.01365 | 10.68065
75.5 | 1.51 | 10.978 | 1.004987 | 0.09154551 | 11.03274 | 10.79098
76 | 1.52 | 10.978 | 1.234987 | 0.1124965 | 13.55768 | 10.92656
76.5 | 1.53 | 10.92 | 1.294988 | 0.1185886 | 14.14127 | 11.06797
77 | 1.54 | 10.881 | 0.964989 | 0.08868569 | 10.50004 | 11.17297
77.5 | 1.55 | 10.939 | 0.9249876 | 0.0845587 | 10.11844 | 11.27415
78 | 1.56 | 10.9 | 0.9649885 | 0.08853106 | 10.51837 | 11.37934
78.5 | 1.57 | 10.92 | 0.9049881 | 0.08287437 | 9.882469 | 11.47816
79 | 1.58 | 10.959 | 0.8849871 | 0.08075436 | 9.698573 | 11.57515
79.5 | 1.59 | 10.861 | 1.104989 | 0.1017392 | 12.00129 | 11.69516
80 | 1.6 | 10.861 | 1.154989 | 0.1063428 | 12.54434 | 11.8206
80.5 | 1.61 | 10.881 | 0.844989 | 0.0776573 | 9.194324 | 11.91255
81 | 1.62 | 10.842 | 1.02499 | 0.09453883 | 11.11294 | 12.02368
81.5 | 1.63 | 10.92 | 1.194988 | 0.1094311 | 13.04927 | 12.15417
82 | 1.64 | 10.9 | 1.214988 | 0.1114668 | 13.24337 | 12.2866
82.5 | 1.65 | 10.9 | 0.9649885 | 0.08853106 | 10.51837 | 12.39179
83 | 1.66 | 10.939 | 0.8849875 | 0.08090205 | 9.680879 | 12.4886
83.5 | 1.67 | 10.9 | 1.004989 | 0.09220079 | 10.95438 | 12.59814
84 | 1.68 | 10.9 | 1.084988 | 0.09954023 | 11.82637 | 12.7164
84.5 | 1.69 | 10.881 | 0.964989 | 0.08868569 | 10.50004 | 12.8214
85 | 1.7 | 10.842 | 1.02499 | 0.09453883 | 11.11294 | 12.93253
85.5 | 1.71 | 10.881 | 0.924989 | 0.08500956 | 10.06481 | 13.03318
86 | 1.72 | 10.9 | 0.9049885 | 0.08302648 | 9.864374 | 13.13183
86.5 | 1.73 | 10.783 | 1.004991 | 0.09320147 | 10.83682 | 13.24019
87 | 1.74 | 10.861 | 0.8649895 | 0.07964179 | 9.39465 | 13.33414
87.5 | 1.75 | 10.783 | 0.9249914 | 0.08578238 | 9.974182 | 13.43388
88 | 1.76 | 10.744 | 0.8649923 | 0.08050933 | 9.293478 | 13.52682
88.5 | 1.77 | 10.803 | 0.9249909 | 0.08562352 | 9.992677 | 13.62674
89 | 1.78 | 10.861 | 0.9649895 | 0.08884905 | 10.48075 | 13.73155
89.5 | 1.79 | 10.92 | 1.024988 | 0.09386338 | 11.19287 | 13.84348
90 | 1.8
90.5 | 1.81
91 | 1.82
91.5 | 1.83
92 | 1.84
92.5 | 1.85
93 | 1.86
93.5 | 1.87
94 | 1.88
94.5 | 1.89
95 | 1.9
95.5 | 1.91
96 | 1.92
96.5 | 1.93
97 | 1.94
97.5 | 1.95
98 | 1.96
98.5 | 1.97
99 | 1.98
99.5 | 1.99
100 | 2
100.5 | 2.01
101 | 2.02
101.5 | 2.03
102 | 2.04
102.5 | 2.05
103 | 2.06
103.5 | 2.07
104 | 2.08
104.5 | 2.09
105 | 2.1
105.5 | 2.11
106 | 2.12
106.5 | 2.13
107 | 2.14
107.5 | 2.15
108 | 2.16
108.5 | 2.17
109 | 2.18
109.5 | 2.19
110 | 2.2
110.5 | 2.21
111 | 2.22
111.5 | 2.23
112 | 2.24
112.5 | 2.25
113 | 2.26
113.5 | 2.27
114 | 2.28
114.5 | 2.29
115 | 2.3
115.5 | 2.31
116 | 2.32
116.5 | 2.33
117 | 2.34
117.5 | 2.35
118 | 2.36
118.5 | 2.37
119 | 2.38
119.5 | 2.39
120 | 2.4
120.5 | 2.41
121 | 2.42
121.5 | 2.43
122 | 2.44
122.5 | 2.45
123 | 2.46
123.5 | 2.47
124 | 2.48
124.5 | 2.49
125 | 2.5

## Resultados
Inicio paso corriente
30 | 0
30 | 0.5 | Eje Izquierdo |  | Eje Derecho
Fin de Subida |  | Máx = | 0.5 | Máx = | 0.6
39.02387 | 0 | Mín = | 0 | Mín = | 0
39.02387 | 0.5
¿Suavizar?
Inicio paso corriente |  | Eje Izquierdo |  | Eje Derecho
30 | 0 | Máx = | 100 | Máx = | 9
30 | 100 | Mín = | 0 | Mín = | 0
Fin de Subida
39.02387 | 0
39.02387 | 100
¿Suavizar?
|  | Eje Izquierdo |  | Eje Derecho
Inicio paso corriente |  | Máx = | 10 | Máx = | 6
30 | 0 | Mín = | 0 | Mín = | 0
30 | 10
Fin de Subida
39.02387 | 0
39.02387 | 10
|  | Eje Izquierdo |  | Eje Derecho
Inicio paso corriente |  | Máx = | 14 | Máx = | 9
30 | 0 | Mín = | 0 | Mín = | 0
30 | 14
Fin de Subida
39.02387 | 0
39.02387 | 14