## Parámetros
Ensayo |  |  |  |  | Fecha:
Características polvo |  | Material | Referencia polvo | Densidad de golpeo g/cm3 | Densidad aparente g/cm3 | Densidad absoluta g/cm3
|  | Al-NH3 |  | 1.19 | 0.84 | 2.725 |  | Sí
No
Activación externa |  | PRECOMPRESIÓN | No | # MPa
|  | ACTIVACIÓN ELÉC. | No | # V | # A
Características de corriente | Duraciones
|  | Aproximación | Apriete | PreCalentamiento | Calentamiento | Enfriamiento
|  | 99 | 30 | 5 | 55 | 60 | ciclos
|  | 1.98 | 0.6 | 0.1 | 1.1 | 1.2 | segundos
Intensidades
|  | I máx | So1i (grados) | I So1i (kA) | ISo2i (kA) | Energía (kJ) | EDE (kJ/g)
|  | 12.909 | 15 | 1 | 11 | 13.5994 | 9.466381
Características de Presión |  | Presión Trabajo | Presión Sinterizado
|  | 923 |  | kgf
|  | 3.812474 | 0 | bares
Características Sinterizados |  | Diámetro (mm) | Altura (mm) | Masa (g) |  | Secc (cm2)
| 1 | 12.08 | 5.6 | 1.4366 |  | 1.133048
| 2 | 12.04 | 5.34 |  |  | Volumen (cm3)
| 3 | 11.97 | 4.95 |  |  | 0.5847942
| 4 | 12.02 | 4.76
| 5 | 11.97 | 5.03 |  |  | Densid (g/cm3)
| 6 | 12.07 | 5.2 |  |  | 2.456591
| 7 | 11.95 | 5.17 |  |  | Porosidad (%)
| 8 | 11.988 | 5.24 |  |  | 9.849886
|  | 12.011 | 5.16125
Otros Datos |  | Tª Inicial (ºC) | Lubricante | Diám Punzón (mm) | h punzones (mm) | h obleas (mm) | tS (ciclos)
|  | 22.4 |  | 11.9 | 97.31 | 9.3 | 7.680631
Observaciones
[9 empty] | 4 | 5 | 8
[9 empty] | 3 | 9 | 2

## Adquisición
402 | 470 | 0 | 77
400 | 470 | 0 | 14 | IP:x,x,x,x:
400 | 469 | 0 | 16 | 172,16,1,14
400 | 471 | 0 | 19
401 | 469 | 0 | 21 | Abrir canal. (IP: 172,16,1,14)(Return:1)
401 | 471 | 0 | 16
399 | 470 | 0 | 23
399 | 470 | 0 | 19 | Recibidos de 2869 registros (Soldadura:1756)
400 | 470 | 0 | 19
399 | 470 | 0 | 21
400 | 470 | 0 | 27 | Representar gráficas
399 | 473 | 0 | 16
400 | 470 | 0 | 16
400 | 471 | 0 | 17
400 | 469 | 0 | 21
400 | 471 | 0 | 14
398 | 471 | 0 | 23
400 | 471 | 0 | 17
400 | 472 | 0 | 19
400 | 470 | 0 | 21
398 | 471 | 0 | 23
399 | 472 | 0 | 17
401 | 469 | 0 | 23
401 | 473 | 0 | 21
401 | 471 | 0 | 21
401 | 473 | 0 | 19
401 | 470 | 0 | 21
401 | 474 | 0 | 17
401 | 471 | 0 | 21
401 | 472 | 0 | 25
399 | 472 | 0 | 23
401 | 472 | 0 | 27
401 | 470 | 0 | 17
399 | 472 | 0 | 23
400 | 472 | 0 | 16
402 | 472 | 0 | 19
400 | 472 | 0 | 17
400 | 472 | 0 | 17
401 | 469 | 0 | 21
400 | 474 | 0 | 17
401 | 472 | 0 | 21
402 | 471 | 0 | 23
401 | 470 | 0 | 23
399 | 471 | 0 | 19
400 | 472 | 0 | 17
402 | 472 | 0 | 25
401 | 472 | 0 | 19
399 | 472 | 0 | 21
399 | 472 | 0 | 23
401 | 470 | 0 | 17
401 | 473 | 0 | 21
399 | 472 | 0 | 23
401 | 472 | 0 | 21
401 | 471 | 0 | 19
401 | 473 | 0 | 25
401 | 472 | 0 | 17
402 | 471 | 0 | 19
401 | 473 | 0 | 17
401 | 471 | 0 | 21
398 | 472 | 0 | 14
399 | 471 | 0 | 21
402 | 471 | 3900 | 21
401 | 472 | 3763 | 116
404 | 471 | 3763 | 149
405 | 472 | 4504 | 149
409 | 473 | 4836 | 135
412 | 471 | 5031 | 126
415 | 470 | 5031 | 132
411 | 471 | 5265 | 114
418 | 471 | 5401 | 118
415 | 469 | 5577 | 145
422 | 469 | 5635 | 147
425 | 469 | 8404 | 172
434 | 469 | 8970 | 157
434 | 466 | 9457 | 211
447 | 467 | 11914 | 182
447 | 464 | 12909 | 167
455 | 464 | 12187 | 163
451 | 466 | 11154 | 155
456 | 463 | 11076 | 137
451 | 462 | 11056 | 149
458 | 461 | 11076 | 141
454 | 461 | 11154 | 137
458 | 459 | 11134 | 130
455 | 459 | 10959 | 141
459 | 458 | 10920 | 126
456 | 458 | 10959 | 122
462 | 456 | 10939 | 134
458 | 457 | 10998 | 155
463 | 457 | 11095 | 139
459 | 457 | 11095 | 126
465 | 457 | 11056 | 126
458 | 457 | 11037 | 151
464 | 456 | 11017 | 137
459 | 459 | 10978 | 137
465 | 455 | 10998 | 137
459 | 457 | 11037 | 128
465 | 458 | 11037 | 161
459 | 459 | 11037 | 141
467 | 458 | 11037 | 122
461 | 459 | 10998 | 134
465 | 459 | 10978 | 120
459 | 459 | 10959 | 128
465 | 459 | 10959 | 132
462 | 457 | 10998 | 134
467 | 461 | 11017 | 134
462 | 459 | 11037 | 132
467 | 461 | 11037 | 130
462 | 460 | 10998 | 124
468 | 460 | 10978 | 124
463 | 461 | 10978 | 135
468 | 463 | 10998 | 135
462 | 465 | 10998 | 120
467 | 463 | 10978 | 118
463 | 462 | 10978 | 137
468 | 464 | 10998 | 134
463 | 463 | 10998 | 132
470 | 465 | 10998 | 120
464 | 463 | 10998 | 134
469 | 465 | 10959 | 147
464 | 466 | 10959 | 126
469 | 466 | 10978 | 137
462 | 466 | 10939 | 132
469 | 466 | 10939 | 126
464 | 468 | 10939 | 118
468 | 467 | 10939 | 124
467 | 467 | 10959 | 135
469 | 469 | 10939 | 132
464 | 468 | 10939 | 132
468 | 469 | 10939 | 116
466 | 468 | 10939 | 126
470 | 470 | 10939 | 122
465 | 471 | 10978 | 122
472 | 469 | 10978 | 118
464 | 471 | 10959 | 122
469 | 470 | 10959 | 120
465 | 471 | 10939 | 135
471 | 470 | 10900 | 130
465 | 469 | 10920 | 118
470 | 469 | 10939 | 114
464 | 471 | 10998 | 126
471 | 471 | 10998 | 134
463 | 471 | 10998 | 130
470 | 473 | 10998 | 122
465 | 472 | 10920 | 128
469 | 471 | 10939 | 118
463 | 473 | 10920 | 114
470 | 472 | 10939 | 116
466 | 473 | 10978 | 122
470 | 473 | 10998 | 126
465 | 473 | 10998 | 126
470 | 475 | 10959 | 139
464 | 475 | 10939 | 139
470 | 474 | 10920 | 104
465 | 475 | 10939 | 112
470 | 474 | 10959 | 112
463 | 474 | 10939 | 132
469 | 474 | 10959 | 137
468 | 474 | 10920 | 114
472 | 475 | 10920 | 126
465 | 475 | 10920 | 139
468 | 475 | 10920 | 120
465 | 475 | 10920 | 106
468 | 474 | 10920 | 143
465 | 474 | 10959 | 110
471 | 475 | 10939 | 112
466 | 473 | 10861 | 126
470 | 474 | 10939 | 124
466 | 475 | 10861 | 126
471 | 474 | 10842 | 130
465 | 474 | 10959 | 128
471 | 475 | 10939 | 112
466 | 475 | 10881 | 135
471 | 474 | 10822 | 118
469 | 474 | 10920 | 114
473 | 475 | 10998 | 108
467 | 473 | 10900 | 126
471 | 473 | 10881 | 104
465 | 475 | 10939 | 120
471 | 475 | 10900 | 106

## Desplazamiento
ciclos | seg | x(t) | h(t) | θ(t) |  |  | θ(t) | H(t)
0.5 | 0.01 | 0.0872879 | 8.539822 | 0.3956256 |  |  | 0.3750702 | 7.841402
1 | 0.02 | -0.0127121 | 8.639822 | 0.4026209 | 0.6 | 4.54661 | 0.3751417 | 7.842302
1.5 | 0.03 | -0.0127121 | 8.639822 | 0.4026209 | 0.6 | 0 | 0.3752058 | 7.843109
2 | 0.04 | -0.0127121 | 8.639822 | 0.4026209 |  |  | 0.3752927 | 7.844202
2.5 | 0.05 | 0.0372879 | 8.589822 | 0.3991436 |  |  | 0.375362 | 7.845078
3 | 0.06 | 0.0372879 | 8.589822 | 0.3991436 |  |  | 0.3754207 | 7.845825
3.5 | 0.07 | -0.0627121 | 8.689821 | 0.406058 |  |  | 0.3755129 | 7.846983
4 | 0.08 | -0.0627121 | 8.689821 | 0.406058 |  |  | 0.3754949 | 7.846785
4.5 | 0.09 | -0.0127121 | 8.639822 | 0.4026209 |  |  | 0.375441 | 7.846127
5 | 0.1 | -0.0627121 | 8.689821 | 0.406058 |  |  | 0.3753342 | 7.844794
5.5 | 0.11 | -0.0127121 | 8.639822 | 0.4026209 |  |  | 0.3751218 | 7.842126
6 | 0.12 | -0.0627121 | 8.689821 | 0.406058 |  |  | 0.3747863 | 7.837904
6.5 | 0.13 | -0.0127121 | 8.639822 | 0.4026209 |  |  | 0.3744717 | 7.833904
7 | 0.14 | -0.0127121 | 8.639822 | 0.4026209 |  |  | 0.3741395 | 7.829682
7.5 | 0.15 | -0.0127121 | 8.639822 | 0.4026209 |  |  | 0.3738248 | 7.825682
8 | 0.16 | -0.0127121 | 8.639822 | 0.4026209 |  |  | 0.3735437 | 7.822127
8.5 | 0.17 | -0.1127121 | 8.739821 | 0.409456 |  |  | 0.3732584 | 7.818571
9 | 0.18 | -0.0127121 | 8.639822 | 0.4026209 |  |  | 0.372825 | 7.813238
9.5 | 0.19 | -0.0127121 | 8.639822 | 0.4026209 |  |  | 0.3723171 | 7.807015
10 | 0.2 | -0.0127121 | 8.639822 | 0.4026209 |  |  | 0.3717346 | 7.799905
10.5 | 0.21 | -0.1127121 | 8.739821 | 0.409456 |  |  | 0.3711689 | 7.793016
11 | 0.22 | -0.0627121 | 8.689821 | 0.406058 |  |  | 0.3707125 | 7.78746
11.5 | 0.23 | 0.0372879 | 8.589822 | 0.3991436 | 0.6 | 10.92478 | 0.3704918 | 7.784793
12 | 0.24 | 0.0372879 | 8.589822 | 0.3991436 | 0.6 | 0 | 0.3704702 | 7.784571
12.5 | 0.25 | 0.0372879 | 8.589822 | 0.3991436 |  |  | 0.3706844 | 7.787238
13 | 0.26 | 0.0372879 | 8.589822 | 0.3991436 |  |  | 0.3711176 | 7.792571
13.5 | 0.27 | 0.0372879 | 8.589822 | 0.3991436 |  |  | 0.371803 | 7.801015
14 | 0.28 | 0.0372879 | 8.589822 | 0.3991436 |  |  | 0.372667 | 7.811682
14.5 | 0.29 | 0.0372879 | 8.589822 | 0.3991436 |  |  | 0.3736567 | 7.823905
15 | 0.3 | 0.0372879 | 8.589822 | 0.3991436 |  |  | 0.3746632 | 7.836349
15.5 | 0.31 | -0.0627121 | 8.689821 | 0.406058 |  |  | 0.3755583 | 7.84746
16 | 0.32 | 0.0372879 | 8.589822 | 0.3991436 |  |  | 0.3762361 | 7.855905
16.5 | 0.33 | 0.0372879 | 8.589822 | 0.3991436 |  |  | 0.3766634 | 7.861238
17 | 0.34 | -0.0627121 | 8.689821 | 0.406058 |  |  | 0.376893 | 7.864127
17.5 | 0.35 | -0.0127121 | 8.639822 | 0.4026209 |  |  | 0.3769621 | 7.865016
18 | 0.36 | 0.0872879 | 8.539822 | 0.3956256 |  |  | 0.3769085 | 7.864348
18.5 | 0.37 | -0.0127121 | 8.639822 | 0.4026209 |  |  | 0.3767322 | 7.862127
19 | 0.38 | -0.0127121 | 8.639822 | 0.4026209 |  |  | 0.3765035 | 7.859238
19.5 | 0.39 | 0.0372879 | 8.589822 | 0.3991436 |  |  | 0.3761875 | 7.855238
20 | 0.4 | -0.0127121 | 8.639822 | 0.4026209 |  |  | 0.3758546 | 7.851016
20.5 | 0.41 | 0.0372879 | 8.589822 | 0.3991436 |  |  | 0.3755747 | 7.84746
21 | 0.42 | 0.0872879 | 8.539822 | 0.3956256 |  |  | 0.3754183 | 7.84546
21.5 | 0.43 | 0.0372879 | 8.589822 | 0.3991436 |  |  | 0.3753499 | 7.844571
22 | 0.44 | -0.0627121 | 8.689821 | 0.406058 | 0.6 | 0.5118199 | 0.3754045 | 7.845238
22.5 | 0.45 | -0.0127121 | 8.639822 | 0.4026209 | 0.6 | 0 | 0.3754217 | 7.84546
23 | 0.46 | 0.0872879 | 8.539822 | 0.3956256 |  |  | 0.3753664 | 7.844793
23.5 | 0.47 | 0.0372879 | 8.589822 | 0.3991436 |  |  | 0.3751857 | 7.84257
24 | 0.48 | -0.0627121 | 8.689821 | 0.406058 |  |  | 0.3748973 | 7.839015
24.5 | 0.49 | -0.0627121 | 8.689821 | 0.406058 |  |  | 0.3744486 | 7.833459
25 | 0.5 | 0.0372879 | 8.589822 | 0.3991436 |  |  | 0.3740013 | 7.827905
25.5 | 0.51 | 0.0372879 | 8.589822 | 0.3991436 |  |  | 0.3735552 | 7.822349
26 | 0.52 | -0.0627121 | 8.689821 | 0.406058 |  |  | 0.3731464 | 7.817238
26.5 | 0.53 | 0.0372879 | 8.589822 | 0.3991436 |  |  | 0.3727195 | 7.811904
27 | 0.54 | 0.0372879 | 8.589822 | 0.3991436 |  |  | 0.372434 | 7.808349
27.5 | 0.55 | 0.0372879 | 8.589822 | 0.3991436 |  |  | 0.3721627 | 7.805016
28 | 0.56 | 0.0372879 | 8.589822 | 0.3991436 |  |  | 0.3719411 | 7.802349
28.5 | 0.57 | 0.0872879 | 8.539822 | 0.3956256 |  |  | 0.3716404 | 7.798794
29 | 0.58 | 0.0372879 | 8.589822 | 0.3991436 |  |  | 0.3713712 | 7.795682
29.5 | 0.59 | 0.0372879 | 8.589822 | 0.3991436 |  |  | 0.3707694 | 7.788571
30 | 0.6 | -0.1127121 | 8.739821 | 0.409456 |  |  | 0.3699269 | 7.778571
30.5 | 0.61 | -0.0627121 | 8.689821 | 0.406058 |  |  | 0.3685414 | 7.762127
31 | 0.62 | 0.0872879 | 8.539822 | 0.3956256 |  |  | 0.3667579 | 7.741015
31.5 | 0.63 | 0.0372879 | 8.589822 | 0.3991436 |  |  | 0.3641653 | 7.710571
32 | 0.64 | 0.1872879 | 8.439821 | 0.3884646 |  |  | 0.3609946 | 7.673682
32.5 | 0.65 | 0.2372879 | 8.389822 | 0.3848201 |  |  | 0.3568092 | 7.625682
33 | 0.66 | 0.4372879 | 8.189821 | 0.369797 |  |  | 0.351833 | 7.56946
33.5 | 0.67 | 0.5872879 | 8.039822 | 0.3580393 |  |  | 0.3455728 | 7.499905
34 | 0.68 | 0.7372879 | 7.889822 | 0.3458344 |  |  | 0.3384776 | 7.422349
34.5 | 0.69 | 0.5372879 | 8.089822 | 0.362007 |  |  | 0.3301619 | 7.333015
35 | 0.7 | 0.8872879 | 7.739821 | 0.3331565 |  |  | 0.3211932 | 7.238348
35.5 | 0.71 | 0.7372879 | 7.889822 | 0.3458344 |  |  | 0.3112944 | 7.135904
36 | 0.72 | 1.087288 | 7.539822 | 0.315468 |  |  | 0.3011935 | 7.03346
36.5 | 0.73 | 1.237288 | 7.389822 | 0.3015732 |  |  | 0.290509 | 6.927461
37 | 0.74 | 1.687288 | 6.939822 | 0.256285 |  |  | 0.2800082 | 6.825682
37.5 | 0.75 | 1.687288 | 6.939822 | 0.256285 |  |  | 0.2694481 | 6.725683
38 | 0.76 | 2.337288 | 6.289822 | 0.1794283 |  |  | 0.2595809 | 6.634349
38.5 | 0.77 | 2.337288 | 6.289822 | 0.1794283 |  |  | 0.2499438 | 6.547237
39 | 0.78 | 2.737288 | 5.889822 | 0.1237002 |  |  | 0.2412587 | 6.470571
39.5 | 0.79 | 2.537288 | 6.089822 | 0.1524794 |  |  | 0.2329286 | 6.398793
40 | 0.8 | 2.787288 | 5.839822 | 0.1161974 |  |  | 0.2254058 | 6.335459
40.5 | 0.81 | 2.537288 | 6.089822 | 0.1524794 |  |  | 0.21807 | 6.275015
41 | 0.82 | 2.887288 | 5.739821 | 0.1007996 |  |  | 0.2115753 | 6.222571
41.5 | 0.83 | 2.687288 | 5.939822 | 0.1310767 |  |  | 0.2052385 | 6.172349
42 | 0.84 | 2.887288 | 5.739821 | 0.1007996 |  |  | 0.1996535 | 6.128793
42.5 | 0.85 | 2.737288 | 5.889822 | 0.1237002 |  |  | 0.1942145 | 6.087015
43 | 0.86 | 2.937288 | 5.689822 | 0.09289783 |  |  | 0.1894583 | 6.051016
43.5 | 0.87 | 2.787288 | 5.839822 | 0.1161974 |  |  | 0.1846137 | 6.014793
44 | 0.88 | 3.087288 | 5.539822 | 0.06833649 |  |  | 0.1803505 | 5.983237
44.5 | 0.89 | 2.887288 | 5.739821 | 0.1007996 |  |  | 0.176075 | 5.951904
45 | 0.9 | 3.137288 | 5.489821 | 0.05985109 |  |  | 0.1723395 | 5.924793
45.5 | 0.91 | 2.937288 | 5.689822 | 0.09289783 |  |  | 0.168439 | 5.896793
46 | 0.92 | 3.237288 | 5.389822 | 0.04240806 |  |  | 0.1650594 | 5.872793
46.5 | 0.93 | 2.887288 | 5.739821 | 0.1007996 |  |  | 0.1614582 | 5.84746
47 | 0.94 | 3.187288 | 5.439822 | 0.05120979 |  |  | 0.1581105 | 5.824126
47.5 | 0.95 | 2.937288 | 5.689822 | 0.09289783 |  |  | 0.1544455 | 5.798793
48 | 0.96 | 3.237288 | 5.389822 | 0.04240806 |  |  | 0.1511758 | 5.776349
48.5 | 0.97 | 2.937288 | 5.689822 | 0.09289783 |  |  | 0.1475903 | 5.751904
49 | 0.98 | 3.237288 | 5.389822 | 0.04240806 |  |  | 0.1443035 | 5.729682
49.5 | 0.99 | 2.937288 | 5.689822 | 0.09289783 |  |  | 0.1407504 | 5.705905
50 | 1 | 3.337288 | 5.289822 | 0.02430554 |  |  | 0.1374979 | 5.684349
50.5 | 1.01 | 3.037288 | 5.589822 | 0.0766701 |  |  | 0.133877 | 5.660571
51 | 1.02 | 3.237288 | 5.389822 | 0.04240806 |  |  | 0.1303859 | 5.637904
51.5 | 1.03 | 2.937288 | 5.689822 | 0.09289783 |  |  | 0.1263698 | 5.612127
52 | 1.04 | 3.237288 | 5.389822 | 0.04240806 |  |  | 0.1224539 | 5.587237
52.5 | 1.05 | 3.087288 | 5.539822 | 0.06833649 |  |  | 0.1179314 | 5.558793
53 | 1.06 | 3.337288 | 5.289822 | 0.02430554 |  |  | 0.1134276 | 5.530793
53.5 | 1.07 | 3.087288 | 5.539822 | 0.06833649 |  |  | 0.1085174 | 5.500571
54 | 1.08 | 3.337288 | 5.289822 | 0.02430554 |  |  | 0.1039653 | 5.472794
54.5 | 1.09 | 3.087288 | 5.539822 | 0.06833649 |  |  | 0.09911616 | 5.44346
55 | 1.1 | 3.387288 | 5.239821 | 0.01499513 |  |  | 0.09474574 | 5.417237
55.5 | 1.11 | 3.137288 | 5.489821 | 0.05985109 |  |  | 0.09030683 | 5.390793
56 | 1.12 | 3.387288 | 5.239821 | 0.01499513 |  |  | 0.08651028 | 5.368349
56.5 | 1.13 | 3.087288 | 5.539822 | 0.06833649 |  |  | 0.08265173 | 5.345682
57 | 1.14 | 3.337288 | 5.289822 | 0.02430554 |  |  | 0.07945649 | 5.327015
57.5 | 1.15 | 3.137288 | 5.489821 | 0.05985109 |  |  | 0.07619852 | 5.308126
58 | 1.16 | 3.387288 | 5.239821 | 0.01499513 |  |  | 0.07342684 | 5.292127
58.5 | 1.17 | 3.137288 | 5.489821 | 0.05985109 |  |  | 0.07025222 | 5.273904
59 | 1.18 | 3.487288 | 5.139822 | -0.004169035 |  |  | 0.06736511 | 5.25746
59.5 | 1.19 | 3.187288 | 5.439822 | 0.05120979 |  |  | 0.06397282 | 5.238348
60 | 1.2 | 3.437288 | 5.189822 | 0.00550541 |  |  | 0.06094619 | 5.22146
60.5 | 1.21 | 3.187288 | 5.439822 | 0.05120979 |  |  | 0.0576039 | 5.203015
61 | 1.22 | 3.437288 | 5.189822 | 0.00550541 |  |  | 0.05474932 | 5.18746
61.5 | 1.23 | 3.087288 | 5.539822 | 0.06833649 |  |  | 0.05152985 | 5.170127
62 | 1.24 | 3.437288 | 5.189822 | 0.00550541 |  |  | 0.04889075 | 5.156126
62.5 | 1.25 | 3.187288 | 5.439822 | 0.05120979 |  |  | 0.04586454 | 5.140127
63 | 1.26 | 3.387288 | 5.239821 | 0.01499513 |  |  | 0.04331469 | 5.126793
63.5 | 1.27 | 3.337288 | 5.289822 | 0.02430554 |  |  | 0.04062997 | 5.112793
64 | 1.28 | 3.437288 | 5.189822 | 0.00550541 |  |  | 0.03883446 | 5.10346
64.5 | 1.29 | 3.187288 | 5.439822 | 0.05120979 |  |  | 0.03675676 | 5.092571
65 | 1.3 | 3.387288 | 5.239821 | 0.01499513 |  |  | 0.03531114 | 5.085015
65.5 | 1.31 | 3.287288 | 5.339822 | 0.0334416 |  |  | 0.03339178 | 5.075016
66 | 1.32 | 3.487288 | 5.139822 | -0.004169035 |  |  | 0.0317597 | 5.066571
66.5 | 1.33 | 3.237288 | 5.389822 | 0.04240806 |  |  | 0.02929821 | 5.053904
67 | 1.34 | 3.587288 | 5.039822 | -0.02409371 |  |  | 0.02715813 | 5.043015
67.5 | 1.35 | 3.187288 | 5.439822 | 0.05120979 |  |  | 0.02436356 | 5.028793
68 | 1.36 | 3.437288 | 5.189822 | 0.00550541 |  |  | 0.02205201 | 5.017016
68.5 | 1.37 | 3.237288 | 5.389822 | 0.04240806 |  |  | 0.0191424 | 5.002126
69 | 1.38 | 3.537288 | 5.089822 | -0.01403346 |  |  | 0.01676469 | 4.989904
69.5 | 1.39 | 3.237288 | 5.389822 | 0.04240806 |  |  | 0.01395953 | 4.97546
70 | 1.4 | 3.487288 | 5.139822 | -0.004169035 |  |  | 0.0118607 | 4.964571
70.5 | 1.41 | 3.187288 | 5.439822 | 0.05120979 |  |  | 0.009501089 | 4.952348
71 | 1.42 | 3.537288 | 5.089822 | -0.01403346 |  |  | 0.00793357 | 4.944127
71.5 | 1.43 | 3.137288 | 5.489821 | 0.05985109 |  |  | 0.00622406 | 4.935237
72 | 1.44 | 3.487288 | 5.139822 | -0.004169035 |  |  | 0.005396735 | 4.930793
72.5 | 1.45 | 3.237288 | 5.389822 | 0.04240806 |  |  | 0.004197815 | 4.924571
73 | 1.46 | 3.437288 | 5.189822 | 0.00550541 |  |  | 0.0035993 | 4.92146
73.5 | 1.47 | 3.137288 | 5.489821 | 0.05985109 |  |  | 0.002758215 | 4.917238
74 | 1.48 | 3.487288 | 5.139822 | -0.004169035 |  |  | 0.002359803 | 4.915238
74.5 | 1.49 | 3.287288 | 5.339822 | 0.0334416 |  |  | 0.001370327 | 4.910349
75 | 1.5 | 3.487288 | 5.139822 | -0.004169035 |  |  | 0.000966048 | 4.908349
75.5 | 1.51 | 3.237288 | 5.389822 | 0.04240806 |  |  | 0.0002782706 | 4.9
76 | 1.52 | 3.487288 | 5.139822 | -0.004169035 |  |  | 0 | 4.9
76.5 | 1.53 | 3.187288 | 5.439822 | 0.05120979 |  |  | 0 | 4.9
77 | 1.54 | 3.487288 | 5.139822 | -0.004169035 |  |  | 0 | 4.9
77.5 | 1.55 | 3.237288 | 5.389822 | 0.04240806 |  |  | 0 | 4.9
78 | 1.56 | 3.487288 | 5.139822 | -0.004169035 |  |  | 0 | 4.9
78.5 | 1.57 | 3.137288 | 5.489821 | 0.05985109 |  |  | 0 | 4.9
79 | 1.58 | 3.437288 | 5.189822 | 0.00550541 |  |  | 0 | 4.9
79.5 | 1.59 | 3.387288 | 5.239821 | 0.01499513 |  |  | 0 | 4.9
80 | 1.6 | 3.587288 | 5.039822 | -0.02409371 |  |  | 0 | 4.9
80.5 | 1.61 | 3.237288 | 5.389822 | 0.04240806
81 | 1.62 | 3.387288 | 5.239821 | 0.01499513
81.5 | 1.63 | 3.237288 | 5.389822 | 0.04240806
82 | 1.64 | 3.387288 | 5.239821 | 0.01499513
82.5 | 1.65 | 3.237288 | 5.389822 | 0.04240806
83 | 1.66 | 3.537288 | 5.089822 | -0.01403346
83.5 | 1.67 | 3.287288 | 5.339822 | 0.0334416
84 | 1.68 | 3.487288 | 5.139822 | -0.004169035
84.5 | 1.69 | 3.287288 | 5.339822 | 0.0334416
85 | 1.7 | 3.537288 | 5.089822 | -0.01403346
85.5 | 1.71 | 3.237288 | 5.389822 | 0.04240806
86 | 1.72 | 3.537288 | 5.089822 | -0.01403346
86.5 | 1.73 | 3.287288 | 5.339822 | 0.0334416
87 | 1.74 | 3.537288 | 5.089822 | -0.01403346
87.5 | 1.75 | 3.437288 | 5.189822 | 0.00550541
88 | 1.76 | 3.637288 | 4.989821 | -0.03435558
88.5 | 1.77 | 3.337288 | 5.289822 | 0.02430554
89 | 1.78 | 3.537288 | 5.089822 | -0.01403346
89.5 | 1.79 | 3.237288 | 5.389822 | 0.04240806
90 | 1.8 | 3.537288 | 5.089822 | -0.01403346
90.5 | 1.81
91 | 1.82
91.5 | 1.83
92 | 1.84
92.5 | 1.85
93 | 1.86
93.5 | 1.87
94 | 1.88
94.5 | 1.89
95 | 1.9
95.5 | 1.91
96 | 1.92
96.5 | 1.93
97 | 1.94
97.5 | 1.95
98 | 1.96
98.5 | 1.97
99 | 1.98
99.5 | 1.99
100 | 2
100.5 | 2.01
101 | 2.02
101.5 | 2.03
102 | 2.04
102.5 | 2.05
103 | 2.06
103.5 | 2.07
104 | 2.08
104.5 | 2.09
105 | 2.1
105.5 | 2.11
106 | 2.12
106.5 | 2.13
107 | 2.14
107.5 | 2.15
108 | 2.16
108.5 | 2.17
109 | 2.18
109.5 | 2.19
110 | 2.2
110.5 | 2.21
111 | 2.22
111.5 | 2.23
112 | 2.24
112.5 | 2.25
113 | 2.26
113.5 | 2.27
114 | 2.28
114.5 | 2.29
115 | 2.3
115.5 | 2.31
116 | 2.32
116.5 | 2.33
117 | 2.34
117.5 | 2.35
118 | 2.36
118.5 | 2.37
119 | 2.38
119.5 | 2.39
120 | 2.4
120.5 | 2.41
121 | 2.42
121.5 | 2.43
122 | 2.44
122.5 | 2.45
123 | 2.46
123.5 | 2.47
124 | 2.48
124.5 | 2.49
125 | 2.5

## Fuerza
ciclos | seg | Fuerza | Presión
0.5 | 0.01 | 9.2214 | 82.91119 | 0.6 | 11.64937
1 | 0.02 | 9.2214 | 82.91119 | 0.6 | 0
1.5 | 0.03 | 9.20178 | 82.73478
2 | 0.04 | 9.24102 | 83.08759
2.5 | 0.05 | 9.20178 | 82.73478
3 | 0.06 | 9.24102 | 83.08759
3.5 | 0.07 | 9.2214 | 82.91119
4 | 0.08 | 9.2214 | 82.91119
4.5 | 0.09 | 9.2214 | 82.91119
5 | 0.1 | 9.2214 | 82.91119
5.5 | 0.11 | 9.2214 | 82.91119
6 | 0.12 | 9.28026 | 83.44041
6.5 | 0.13 | 9.2214 | 82.91119
7 | 0.14 | 9.24102 | 83.08759
7.5 | 0.15 | 9.20178 | 82.73478
8 | 0.16 | 9.24102 | 83.08759
8.5 | 0.17 | 9.24102 | 83.08759 | 0.6 | 104.7415
9 | 0.18 | 9.24102 | 83.08759 | 0.6 | 0
9.5 | 0.19 | 9.26064 | 83.264
10 | 0.2 | 9.2214 | 82.91119
10.5 | 0.21 | 9.24102 | 83.08759
11 | 0.22 | 9.26064 | 83.264
11.5 | 0.23 | 9.20178 | 82.73478
12 | 0.24 | 9.28026 | 83.44041
12.5 | 0.25 | 9.24102 | 83.08759
13 | 0.26 | 9.28026 | 83.44041
13.5 | 0.27 | 9.2214 | 82.91119
14 | 0.28 | 9.29988 | 83.61681
14.5 | 0.29 | 9.24102 | 83.08759
15 | 0.3 | 9.26064 | 83.264
15.5 | 0.31 | 9.26064 | 83.264
16 | 0.32 | 9.26064 | 83.264
16.5 | 0.33 | 9.2214 | 82.91119
17 | 0.34 | 9.26064 | 83.264
17.5 | 0.35 | 9.26064 | 83.264
18 | 0.36 | 9.26064 | 83.264
18.5 | 0.37 | 9.26064 | 83.264
19 | 0.38 | 9.26064 | 83.264
19.5 | 0.39 | 9.20178 | 82.73478
20 | 0.4 | 9.29988 | 83.61681
20.5 | 0.41 | 9.26064 | 83.264
21 | 0.42 | 9.24102 | 83.08759
21.5 | 0.43 | 9.2214 | 82.91119
22 | 0.44 | 9.24102 | 83.08759
22.5 | 0.45 | 9.26064 | 83.264
23 | 0.46 | 9.26064 | 83.264
23.5 | 0.47 | 9.26064 | 83.264
24 | 0.48 | 9.26064 | 83.264
24.5 | 0.49 | 9.26064 | 83.264
25 | 0.5 | 9.2214 | 82.91119
25.5 | 0.51 | 9.28026 | 83.44041
26 | 0.52 | 9.26064 | 83.264
26.5 | 0.53 | 9.26064 | 83.264
27 | 0.54 | 9.24102 | 83.08759
27.5 | 0.55 | 9.28026 | 83.44041
28 | 0.56 | 9.26064 | 83.264
28.5 | 0.57 | 9.24102 | 83.08759
29 | 0.58 | 9.28026 | 83.44041
29.5 | 0.59 | 9.24102 | 83.08759
30 | 0.6 | 9.26064 | 83.264
30.5 | 0.61 | 9.24102 | 83.08759
31 | 0.62 | 9.24102 | 83.08759
31.5 | 0.63 | 9.26064 | 83.264
32 | 0.64 | 9.24102 | 83.08759
32.5 | 0.65 | 9.26064 | 83.264
33 | 0.66 | 9.28026 | 83.44041
33.5 | 0.67 | 9.24102 | 83.08759
34 | 0.68 | 9.2214 | 82.91119
34.5 | 0.69 | 9.24102 | 83.08759
35 | 0.7 | 9.24102 | 83.08759
35.5 | 0.71 | 9.20178 | 82.73478
36 | 0.72 | 9.20178 | 82.73478
36.5 | 0.73 | 9.20178 | 82.73478
37 | 0.74 | 9.20178 | 82.73478
37.5 | 0.75 | 9.14292 | 82.20556
38 | 0.76 | 9.16254 | 82.38197
38.5 | 0.77 | 9.10368 | 81.85275
39 | 0.78 | 9.10368 | 81.85275
39.5 | 0.79 | 9.14292 | 82.20556
40 | 0.8 | 9.08406 | 81.67634
40.5 | 0.81 | 9.06444 | 81.49993
41 | 0.82 | 9.04482 | 81.32352
41.5 | 0.83 | 9.04482 | 81.32352
42 | 0.84 | 9.00558 | 80.97071
42.5 | 0.85 | 9.00558 | 80.97071
43 | 0.86 | 8.98596 | 80.7943
43.5 | 0.87 | 8.98596 | 80.7943
44 | 0.88 | 8.94672 | 80.44149
44.5 | 0.89 | 8.96634 | 80.6179
45 | 0.9 | 8.96634 | 80.6179
45.5 | 0.91 | 8.96634 | 80.6179
46 | 0.92 | 8.96634 | 80.6179
46.5 | 0.93 | 8.96634 | 80.6179
47 | 0.94 | 8.94672 | 80.44149
47.5 | 0.95 | 9.00558 | 80.97071
48 | 0.96 | 8.9271 | 80.26508
48.5 | 0.97 | 8.96634 | 80.6179
49 | 0.98 | 8.98596 | 80.7943
49.5 | 0.99 | 9.00558 | 80.97071
50 | 1 | 8.98596 | 80.7943
50.5 | 1.01 | 9.00558 | 80.97071
51 | 1.02 | 9.00558 | 80.97071
51.5 | 1.03 | 9.00558 | 80.97071
52 | 1.04 | 9.00558 | 80.97071
52.5 | 1.05 | 8.96634 | 80.6179
53 | 1.06 | 9.04482 | 81.32352
53.5 | 1.07 | 9.00558 | 80.97071
54 | 1.08 | 9.04482 | 81.32352
54.5 | 1.09 | 9.0252 | 81.14712
55 | 1.1 | 9.0252 | 81.14712
55.5 | 1.11 | 9.04482 | 81.32352
56 | 1.12 | 9.08406 | 81.67634
56.5 | 1.13 | 9.1233 | 82.02915
57 | 1.14 | 9.08406 | 81.67634
57.5 | 1.15 | 9.06444 | 81.49993
58 | 1.16 | 9.10368 | 81.85275
58.5 | 1.17 | 9.08406 | 81.67634
59 | 1.18 | 9.1233 | 82.02915
59.5 | 1.19 | 9.08406 | 81.67634
60 | 1.2 | 9.1233 | 82.02915
60.5 | 1.21 | 9.14292 | 82.20556
61 | 1.22 | 9.14292 | 82.20556
61.5 | 1.23 | 9.14292 | 82.20556
62 | 1.24 | 9.14292 | 82.20556
62.5 | 1.25 | 9.18216 | 82.55838
63 | 1.26 | 9.16254 | 82.38197
63.5 | 1.27 | 9.16254 | 82.38197
64 | 1.28 | 9.20178 | 82.73478
64.5 | 1.29 | 9.18216 | 82.55838
65 | 1.3 | 9.20178 | 82.73478
65.5 | 1.31 | 9.18216 | 82.55838
66 | 1.32 | 9.2214 | 82.91119
66.5 | 1.33 | 9.24102 | 83.08759
67 | 1.34 | 9.20178 | 82.73478
67.5 | 1.35 | 9.24102 | 83.08759
68 | 1.36 | 9.2214 | 82.91119
68.5 | 1.37 | 9.24102 | 83.08759
69 | 1.38 | 9.2214 | 82.91119
69.5 | 1.39 | 9.20178 | 82.73478
70 | 1.4 | 9.20178 | 82.73478
70.5 | 1.41 | 9.24102 | 83.08759
71 | 1.42 | 9.24102 | 83.08759
71.5 | 1.43 | 9.24102 | 83.08759
72 | 1.44 | 9.28026 | 83.44041
72.5 | 1.45 | 9.26064 | 83.264
73 | 1.46 | 9.24102 | 83.08759
73.5 | 1.47 | 9.28026 | 83.44041
74 | 1.48 | 9.26064 | 83.264
74.5 | 1.49 | 9.28026 | 83.44041
75 | 1.5 | 9.28026 | 83.44041
75.5 | 1.51 | 9.28026 | 83.44041
76 | 1.52 | 9.3195 | 83.79322
76.5 | 1.53 | 9.3195 | 83.79322
77 | 1.54 | 9.29988 | 83.61681
77.5 | 1.55 | 9.3195 | 83.79322
78 | 1.56 | 9.29988 | 83.61681
78.5 | 1.57 | 9.29988 | 83.61681
79 | 1.58 | 9.29988 | 83.61681
79.5 | 1.59 | 9.29988 | 83.61681
80 | 1.6 | 9.3195 | 83.79322
80.5 | 1.61 | 9.3195 | 83.79322
81 | 1.62 | 9.3195 | 83.79322
81.5 | 1.63 | 9.3195 | 83.79322
82 | 1.64 | 9.29988 | 83.61681
82.5 | 1.65 | 9.29988 | 83.61681
83 | 1.66 | 9.3195 | 83.79322
83.5 | 1.67 | 9.28026 | 83.44041
84 | 1.68 | 9.29988 | 83.61681
84.5 | 1.69 | 9.3195 | 83.79322
85 | 1.7 | 9.29988 | 83.61681
85.5 | 1.71 | 9.29988 | 83.61681
86 | 1.72 | 9.3195 | 83.79322
86.5 | 1.73 | 9.3195 | 83.79322
87 | 1.74 | 9.29988 | 83.61681
87.5 | 1.75 | 9.29988 | 83.61681
88 | 1.76 | 9.3195 | 83.79322
88.5 | 1.77 | 9.28026 | 83.44041
89 | 1.78 | 9.28026 | 83.44041
89.5 | 1.79 | 9.3195 | 83.79322
90 | 1.8 | 9.3195 | 83.79322
90.5 | 1.81
91 | 1.82
91.5 | 1.83
92 | 1.84
92.5 | 1.85
93 | 1.86
93.5 | 1.87
94 | 1.88
94.5 | 1.89
95 | 1.9
95.5 | 1.91
96 | 1.92
96.5 | 1.93
97 | 1.94
97.5 | 1.95
98 | 1.96
98.5 | 1.97
99 | 1.98
99.5 | 1.99
100 | 2
100.5 | 2.01
101 | 2.02
101.5 | 2.03
102 | 2.04
102.5 | 2.05
103 | 2.06
103.5 | 2.07
104 | 2.08
104.5 | 2.09
105 | 2.1
105.5 | 2.11
106 | 2.12
106.5 | 2.13
107 | 2.14
107.5 | 2.15
108 | 2.16
108.5 | 2.17
109 | 2.18
109.5 | 2.19
110 | 2.2
110.5 | 2.21
111 | 2.22
111.5 | 2.23
112 | 2.24
112.5 | 2.25
113 | 2.26
113.5 | 2.27
114 | 2.28
114.5 | 2.29
115 | 2.3
115.5 | 2.31
116 | 2.32
116.5 | 2.33
117 | 2.34
117.5 | 2.35
118 | 2.36
118.5 | 2.37
119 | 2.38
119.5 | 2.39
120 | 2.4
120.5 | 2.41
121 | 2.42
121.5 | 2.43
122 | 2.44
122.5 | 2.45
123 | 2.46
123.5 | 2.47
124 | 2.48
124.5 | 2.49
125 | 2.5

## Resistencia
ciclos | seg | Intensidad | Tensión | Resistencia | Potencia | Energía
0.5 | 0.01 | 0 | 0.570678 |  |  |  | 0.6 | 16.13625
1 | 0.02 | 0 | -0.05932203 |  |  |  | 0.6 | 0 | La línea vertical roja señala el fin del precalentamiento
1.5 | 0.03 | 0 | -0.03932203 |  |  |  | 0.7 | 16.13625
2 | 0.04 | 0 | -0.009322033 |  |  |  | 0.7 | 0
2.5 | 0.05 | 0 | 0.01067797
3 | 0.06 | 0 | -0.03932203
3.5 | 0.07 | 0 | 0.03067797
4 | 0.08 | 0 | -0.009322033
4.5 | 0.09 | 0 | -0.009322033
5 | 0.1 | 0 | 0.01067797
5.5 | 0.11 | 0 | 0.07067797
6 | 0.12 | 0 | -0.03932203
6.5 | 0.13 | 0 | -0.03932203
7 | 0.14 | 0 | -0.02932203
7.5 | 0.15 | 0 | 0.01067797
8 | 0.16 | 0 | -0.05932203
8.5 | 0.17 | 0 | 0.03067797
9 | 0.18 | 0 | -0.02932203 |  |  |  | 0.6 | 2.388059
9.5 | 0.19 | 0 | -0.009322033 |  |  |  | 0.6 | 0
10 | 0.2 | 0 | 0.01067797
10.5 | 0.21 | 0 | 0.03067797
11 | 0.22 | 0 | -0.02932203
11.5 | 0.23 | 0 | 0.03067797
12 | 0.24 | 0 | 0.01067797
12.5 | 0.25 | 0 | 0.01067797
13 | 0.26 | 0 | -0.009322033
13.5 | 0.27 | 0 | 0.01067797
14 | 0.28 | 0 | -0.02932203
14.5 | 0.29 | 0 | 0.01067797
15 | 0.3 | 0 | 0.05067797
15.5 | 0.31 | 0 | 0.03067797
16 | 0.32 | 0 | 0.07067797
16.5 | 0.33 | 0 | -0.02932203 |  |  |  | 0.6 | 0.4287092
17 | 0.34 | 0 | 0.03067797 |  |  |  | 0.6 | 0
17.5 | 0.35 | 0 | -0.03932203
18 | 0.36 | 0 | -0.009322033
18.5 | 0.37 | 0 | -0.02932203
19 | 0.38 | 0 | -0.02932203
19.5 | 0.39 | 0 | 0.01067797
20 | 0.4 | 0 | -0.02932203
20.5 | 0.41 | 0 | 0.01067797
21 | 0.42 | 0 | 0.03067797
21.5 | 0.43 | 0 | 0.03067797
22 | 0.44 | 0 | -0.009322033
22.5 | 0.45 | 0 | -0.02932203
23 | 0.46 | 0 | 0.05067797
23.5 | 0.47 | 0 | -0.009322033
24 | 0.48 | 0 | 0.01067797
24.5 | 0.49 | 0 | 0.03067797 |  |  |  | 0.6 | 24.13162
25 | 0.5 | 0 | -0.02932203 |  |  |  | 0.6 | 0
25.5 | 0.51 | 0 | 0.01067797
26 | 0.52 | 0 | 0.03067797
26.5 | 0.53 | 0 | 0.01067797
27 | 0.54 | 0 | -0.009322033
27.5 | 0.55 | 0 | 0.05067797
28 | 0.56 | 0 | -0.02932203
28.5 | 0.57 | 0 | -0.009322033
29 | 0.58 | 0 | -0.02932203
29.5 | 0.59 | 0 | 0.01067797
30 | 0.6 | 0 | -0.05932203
30.5 | 0.61 | 0 | 0.01067797
31 | 0.62 | 3.9 | 0.0105829 | 0.002713564 | 0.04127332 | 0.0004127332
31.5 | 0.63 | 3.763 | 0.9605862 | 0.2552714 | 3.614686 | 0.03655959
32 | 0.64 | 3.763 | 1.290586 | 0.3429674 | 4.856476 | 0.08512436
32.5 | 0.65 | 4.504 | 1.290568 | 0.2865382 | 5.812719 | 0.1432516
33 | 0.66 | 4.836 | 1.15056 | 0.2379156 | 5.564108 | 0.1988926
33.5 | 0.67 | 5.031 | 1.060555 | 0.2108041 | 5.335654 | 0.2522492
34 | 0.68 | 5.031 | 1.120555 | 0.2227301 | 5.637514 | 0.3086243
34.5 | 0.69 | 5.265 | 0.9405496 | 0.1786419 | 4.951993 | 0.3581443
35 | 0.7 | 5.401 | 0.9805463 | 0.181549 | 5.29593 | 0.4111035
35.5 | 0.71 | 5.577 | 1.250542 | 0.224232 | 6.974273 | 0.4808463
36 | 0.72 | 5.635 | 1.270541 | 0.225473 | 7.159496 | 0.5524412
36.5 | 0.73 | 8.404 | 1.520473 | 0.1809225 | 12.77806 | 0.6802218
37 | 0.74 | 8.97 | 1.370459 | 0.1527825 | 12.29302 | 0.803152
37.5 | 0.75 | 9.457 | 1.910447 | 0.2020141 | 18.0671 | 0.983823
38 | 0.76 | 11.914 | 1.620388 | 0.136007 | 19.3053 | 1.176876
38.5 | 0.77 | 12.909 | 1.470363 | 0.1139022 | 18.98092 | 1.366685
39 | 0.78 | 12.187 | 1.430381 | 0.1173694 | 17.43205 | 1.541006
39.5 | 0.79 | 11.154 | 1.350406 | 0.1210692 | 15.06243 | 1.69163
40 | 0.8 | 11.076 | 1.170408 | 0.1056706 | 12.96344 | 1.821264
40.5 | 0.81 | 11.056 | 1.290408 | 0.1167157 | 14.26676 | 1.963932
41 | 0.82 | 11.076 | 1.210408 | 0.109282 | 13.40648 | 2.097997
41.5 | 0.83 | 11.154 | 1.170406 | 0.1049315 | 13.05471 | 2.228544
42 | 0.84 | 11.134 | 1.100407 | 0.09883299 | 12.25193 | 2.351063
42.5 | 0.85 | 10.959 | 1.210411 | 0.110449 | 13.26489 | 2.483712
43 | 0.86 | 10.92 | 1.060412 | 0.09710731 | 11.5797 | 2.599509
43.5 | 0.87 | 10.959 | 1.020411 | 0.09311167 | 11.18268 | 2.711336
44 | 0.88 | 10.939 | 1.140411 | 0.1042519 | 12.47496 | 2.836086
44.5 | 0.89 | 10.998 | 1.35041 | 0.1227869 | 14.85181 | 2.984604
45 | 0.9 | 11.095 | 1.190408 | 0.1072922 | 13.20757 | 3.116679
45.5 | 0.91 | 11.095 | 1.060408 | 0.09557526 | 11.76522 | 3.234332
46 | 0.92 | 11.056 | 1.060408 | 0.09591249 | 11.72388 | 3.35157
46.5 | 0.93 | 11.037 | 1.310409 | 0.1187287 | 14.46298 | 3.4962
47 | 0.94 | 11.017 | 1.170409 | 0.1062367 | 12.8944 | 3.625144
47.5 | 0.95 | 10.978 | 1.17041 | 0.1066142 | 12.84877 | 3.753632
48 | 0.96 | 10.998 | 1.17041 | 0.1064202 | 12.87217 | 3.882353
48.5 | 0.97 | 11.037 | 1.080409 | 0.09788973 | 11.92447 | 4.001598
49 | 0.98 | 11.037 | 1.410409 | 0.1277892 | 15.56668 | 4.157265
49.5 | 0.99 | 11.037 | 1.210409 | 0.1096683 | 13.35928 | 4.290857
50 | 1 | 11.037 | 1.020409 | 0.09245346 | 11.26225 | 4.40348
50.5 | 1.01 | 10.998 | 1.14041 | 0.1036925 | 12.54223 | 4.528903
51 | 1.02 | 10.978 | 1.00041 | 0.09112865 | 10.9825 | 4.638728
51.5 | 1.03 | 10.959 | 1.080411 | 0.09858663 | 11.84022 | 4.75713
52 | 1.04 | 10.959 | 1.120411 | 0.1022366 | 12.27858 | 4.879916
52.5 | 1.05 | 10.998 | 1.14041 | 0.1036925 | 12.54223 | 5.005338
53 | 1.06 | 11.017 | 1.140409 | 0.1035136 | 12.56389 | 5.130977
53.5 | 1.07 | 11.037 | 1.120409 | 0.1015139 | 12.36595 | 5.254637
54 | 1.08 | 11.037 | 1.100409 | 0.09970181 | 12.14521 | 5.376089
54.5 | 1.09 | 10.998 | 1.04041 | 0.09459992 | 11.44243 | 5.490513
55 | 1.1 | 10.978 | 1.04041 | 0.09477231 | 11.42163 | 5.60473
55.5 | 1.11 | 10.978 | 1.15041 | 0.1047923 | 12.6292 | 5.731022
56 | 1.12 | 10.998 | 1.15041 | 0.1046017 | 12.65221 | 5.857544
56.5 | 1.13 | 10.998 | 1.00041 | 0.09096289 | 11.00251 | 5.967569
57 | 1.14 | 10.978 | 0.9804103 | 0.08930683 | 10.76294 | 6.075198
57.5 | 1.15 | 10.978 | 1.17041 | 0.1066142 | 12.84877 | 6.203686
58 | 1.16 | 10.998 | 1.14041 | 0.1036925 | 12.54223 | 6.329108
58.5 | 1.17 | 10.998 | 1.12041 | 0.101874 | 12.32227 | 6.452331
59 | 1.18 | 10.998 | 1.00041 | 0.09096289 | 11.00251 | 6.562356
59.5 | 1.19 | 10.998 | 1.14041 | 0.1036925 | 12.54223 | 6.687778
60 | 1.2 | 10.959 | 1.270411 | 0.115924 | 13.92243 | 6.827003
60.5 | 1.21 | 10.959 | 1.060411 | 0.09676164 | 11.62104 | 6.943213
61 | 1.22 | 10.978 | 1.17041 | 0.1066142 | 12.84877 | 7.071701
61.5 | 1.23 | 10.939 | 1.120411 | 0.1024236 | 12.25618 | 7.194263
62 | 1.24 | 10.939 | 1.060411 | 0.0969386 | 11.59984 | 7.310261
62.5 | 1.25 | 10.939 | 0.9804113 | 0.08962531 | 10.72472 | 7.417509
63 | 1.26 | 10.939 | 1.040411 | 0.09511028 | 11.38106 | 7.531319
63.5 | 1.27 | 10.959 | 1.150411 | 0.1049741 | 12.60735 | 7.657393
64 | 1.28 | 10.939 | 1.120411 | 0.1024236 | 12.25618 | 7.779954
64.5 | 1.29 | 10.939 | 1.120411 | 0.1024236 | 12.25618 | 7.902516
65 | 1.3 | 10.939 | 0.9604113 | 0.08779699 | 10.50594 | 8.007576
65.5 | 1.31 | 10.939 | 1.060411 | 0.0969386 | 11.59984 | 8.123574
66 | 1.32 | 10.939 | 1.020411 | 0.09328195 | 11.16228 | 8.235197
66.5 | 1.33 | 10.978 | 1.02041 | 0.09295048 | 11.20206 | 8.347218
67 | 1.34 | 10.978 | 0.9804103 | 0.08930683 | 10.76294 | 8.454847
67.5 | 1.35 | 10.959 | 1.020411 | 0.09311167 | 11.18268 | 8.566674
68 | 1.36 | 10.959 | 1.000411 | 0.09128669 | 10.9635 | 8.67631
68.5 | 1.37 | 10.939 | 1.150411 | 0.105166 | 12.58435 | 8.802153
69 | 1.38 | 10.9 | 1.100412 | 0.1009553 | 11.99449 | 8.922097
69.5 | 1.39 | 10.92 | 0.9804118 | 0.0897813 | 10.7061 | 9.029159
70 | 1.4 | 10.939 | 0.9404113 | 0.08596867 | 10.28716 | 9.13203
70.5 | 1.41 | 10.998 | 1.06041 | 0.09641843 | 11.66239 | 9.248654
71 | 1.42 | 10.998 | 1.14041 | 0.1036925 | 12.54223 | 9.374077
71.5 | 1.43 | 10.998 | 1.10041 | 0.1000554 | 12.10231 | 9.4951
72 | 1.44 | 10.998 | 1.02041 | 0.09278139 | 11.22247 | 9.607325
72.5 | 1.45 | 10.92 | 1.080412 | 0.09893881 | 11.7981 | 9.725306
73 | 1.46 | 10.939 | 0.9804113 | 0.08962531 | 10.72472 | 9.832553
73.5 | 1.47 | 10.92 | 0.9404117 | 0.08611829 | 10.2693 | 9.935246
74 | 1.48 | 10.939 | 0.9604113 | 0.08779699 | 10.50594 | 10.04031
74.5 | 1.49 | 10.978 | 1.02041 | 0.09295048 | 11.20206 | 10.15233
75 | 1.5 | 10.998 | 1.06041 | 0.09641843 | 11.66239 | 10.26895
75.5 | 1.51 | 10.998 | 1.06041 | 0.09641843 | 11.66239 | 10.38557
76 | 1.52 | 10.959 | 1.190411 | 0.108624 | 13.04571 | 10.51603
76.5 | 1.53 | 10.939 | 1.190411 | 0.1088227 | 13.02191 | 10.64625
77 | 1.54 | 10.92 | 0.8404118 | 0.07696079 | 9.177297 | 10.73802
77.5 | 1.55 | 10.939 | 0.9204113 | 0.08414035 | 10.06838 | 10.83871
78 | 1.56 | 10.959 | 0.9204108 | 0.08398675 | 10.08678 | 10.93958
78.5 | 1.57 | 10.939 | 1.120411 | 0.1024236 | 12.25618 | 11.06214
79 | 1.58 | 10.959 | 1.170411 | 0.1067991 | 12.82653 | 11.1904
79.5 | 1.59 | 10.92 | 0.9404117 | 0.08611829 | 10.2693 | 11.29309
80 | 1.6 | 10.92 | 1.060412 | 0.09710731 | 11.5797 | 11.40889
80.5 | 1.61 | 10.92 | 1.190412 | 0.1090121 | 12.9993 | 11.53889
81 | 1.62 | 10.92 | 1.000412 | 0.09161279 | 10.9245 | 11.64813
81.5 | 1.63 | 10.92 | 0.8604118 | 0.07879229 | 9.395697 | 11.74209
82 | 1.64 | 10.92 | 1.230412 | 0.1126751 | 13.4361 | 11.87645
82.5 | 1.65 | 10.959 | 0.9004108 | 0.08216177 | 9.867602 | 11.97512
83 | 1.66 | 10.939 | 0.9204113 | 0.08414035 | 10.06838 | 12.07581
83.5 | 1.67 | 10.861 | 1.060413 | 0.09763496 | 11.51715 | 12.19098
84 | 1.68 | 10.939 | 1.040411 | 0.09511028 | 11.38106 | 12.30479
84.5 | 1.69 | 10.861 | 1.060413 | 0.09763496 | 11.51715 | 12.41996
85 | 1.7 | 10.842 | 1.100414 | 0.1014955 | 11.93069 | 12.53927
85.5 | 1.71 | 10.959 | 1.080411 | 0.09858663 | 11.84022 | 12.65767
86 | 1.72 | 10.939 | 0.9204113 | 0.08414035 | 10.06838 | 12.75836
86.5 | 1.73 | 10.881 | 1.150413 | 0.1057267 | 12.51764 | 12.88353
87 | 1.74 | 10.822 | 0.9804142 | 0.09059455 | 10.61004 | 12.98963
87.5 | 1.75 | 10.92 | 0.9404117 | 0.08611829 | 10.2693 | 13.09232
88 | 1.76 | 10.998 | 0.8804098 | 0.08005181 | 9.682748 | 13.18915
88.5 | 1.77 | 10.9 | 1.060412 | 0.09728553 | 11.55849 | 13.30474
89 | 1.78 | 10.881 | 0.8404127 | 0.07723672 | 9.14453 | 13.39618
89.5 | 1.79 | 10.939 | 1.000411 | 0.09145363 | 10.9435 | 13.50562
90 | 1.8 | 10.9 | 0.8604122 | 0.0789369 | 9.378493 | 13.5994
90.5 | 1.81
91 | 1.82
91.5 | 1.83
92 | 1.84
92.5 | 1.85
93 | 1.86
93.5 | 1.87
94 | 1.88
94.5 | 1.89
95 | 1.9
95.5 | 1.91
96 | 1.92
96.5 | 1.93
97 | 1.94
97.5 | 1.95
98 | 1.96
98.5 | 1.97
99 | 1.98
99.5 | 1.99
100 | 2
100.5 | 2.01
101 | 2.02
101.5 | 2.03
102 | 2.04
102.5 | 2.05
103 | 2.06
103.5 | 2.07
104 | 2.08
104.5 | 2.09
105 | 2.1
105.5 | 2.11
106 | 2.12
106.5 | 2.13
107 | 2.14
107.5 | 2.15
108 | 2.16
108.5 | 2.17
109 | 2.18
109.5 | 2.19
110 | 2.2
110.5 | 2.21
111 | 2.22
111.5 | 2.23
112 | 2.24
112.5 | 2.25
113 | 2.26
113.5 | 2.27
114 | 2.28
114.5 | 2.29
115 | 2.3
115.5 | 2.31
116 | 2.32
116.5 | 2.33
117 | 2.34
117.5 | 2.35
118 | 2.36
118.5 | 2.37
119 | 2.38
119.5 | 2.39
120 | 2.4
120.5 | 2.41
121 | 2.42
121.5 | 2.43
122 | 2.44
122.5 | 2.45
123 | 2.46
123.5 | 2.47
124 | 2.48
124.5 | 2.49
125 | 2.5

## Resultados
Inicio paso corriente
30 | 0
30 | 0.5 | Eje Izquierdo |  | Eje Derecho
Fin de Subida |  | Máx = | 0.5 | Máx = | 0.6
37.68063 | 0 | Mín = | 0 | Mín = | 0
37.68063 | 0.5
¿Suavizar?
Inicio paso corriente |  | Eje Izquierdo |  | Eje Derecho
30 | 0 | Máx = | 100 | Máx = | 9
30 | 100 | Mín = | 0 | Mín = | 0
Fin de Subida
37.68063 | 0
37.68063 | 100
¿Suavizar?
|  | Eje Izquierdo |  | Eje Derecho
Inicio paso corriente |  | Máx = | 10 | Máx = | 6
30 | 0 | Mín = | 0 | Mín = | 0
30 | 10
Fin de Subida
37.68063 | 0
37.68063 | 10
|  | Eje Izquierdo |  | Eje Derecho
Inicio paso corriente |  | Máx = | 14 | Máx = | 9
30 | 0 | Mín = | 0 | Mín = | 0
30 | 14
Fin de Subida
37.68063 | 0
37.68063 | 14