## Parámetros
Ensayo |  |  |  |  | Fecha:
Características polvo |  | Material | Referencia polvo | Densidad de golpeo g/cm3 | Densidad aparente g/cm3 | Densidad absoluta g/cm3
|  | Al-NH3 |  | 1.19 | 0.84 | 2.725 |  | Sí
No
Activación externa |  | PRECOMPRESIÓN | No | # MPa
|  | ACTIVACIÓN ELÉC. | No | # V | # A
Características de corriente | Duraciones
|  | Aproximación | Apriete | PreCalentamiento | Calentamiento | Enfriamiento
|  | 99 | 30 | 5 | 65 | 60 | ciclos
|  | 1.98 | 0.6 | 0.1 | 1.3 | 1.2 | segundos
Intensidades
|  | I máx | So1i (grados) | I So1i (kA) | ISo2i (kA) | Energía (kJ) | EDE (kJ/g)
|  | 13.08 | 15 | 1 | 11 | 16.0618 | 14.13891
Características de Presión |  | Presión Trabajo | Presión Sinterizado
|  | 923 |  | kgf
|  | 3.812474 | 0 | bares
Características Sinterizados |  | Diámetro (mm) | Altura (mm) | Masa (g) |  | Secc (cm2)
| 1 | 11.99 | 3.97 | 1.136 |  | 1.142074
| 2 | 12.11 | 4.04 |  |  | Volumen (cm3)
| 3 | 12 | 4.24 |  |  | 0.4888079
| 4 | 12.06 | 4.6
| 5 | 12.15 | 3.94 |  |  | Densid (g/cm3)
| 6 | 12.02 | 4.65 |  |  | 2.324021
| 7 | 11.99 | 4.48 |  |  | Porosidad (%)
| 8 | 12.15 | 4.32 |  |  | 14.71481
|  | 12.05875 | 4.28
Otros Datos |  | Tª Inicial (ºC) | Lubricante | Diám Punzón (mm) | h punzones (mm) | h obleas (mm) | tS (ciclos)
|  | 24.9 |  | 11.9 | 97.31 | 9.3 | 11.32113
Observaciones
[9 empty] | 4 | 5 | 8
[9 empty] | 3 | 9 | 2

## Adquisición
382 | 475 | 0 | 75
382 | 475 | 0 | 23 | IP:x,x,x,x:
385 | 474 | 0 | 19 | 172,16,1,14
383 | 474 | 0 | 16
383 | 474 | 0 | 23 | Abrir canal. (IP: 172,16,1,14)(Return:1)
383 | 474 | 0 | 16
383 | 473 | 0 | 17
382 | 477 | 0 | 17 | Recibidos de 3189 registros (Soldadura:1765)
382 | 475 | 0 | 21
383 | 475 | 0 | 19
383 | 474 | 0 | 16 | Representar gráficas
383 | 473 | 0 | 23
383 | 472 | 0 | 19
382 | 475 | 0 | 14
383 | 474 | 0 | 21
382 | 475 | 0 | 19
382 | 473 | 0 | 21
381 | 477 | 0 | 21
381 | 475 | 0 | 21
382 | 474 | 0 | 21
383 | 473 | 0 | 17
382 | 475 | 0 | 17
382 | 475 | 0 | 16
383 | 474 | 0 | 16
381 | 477 | 0 | 16
383 | 473 | 0 | 16
383 | 475 | 0 | 19
383 | 475 | 0 | 19
385 | 475 | 0 | 12
383 | 475 | 0 | 16
383 | 473 | 0 | 17
385 | 475 | 0 | 23
383 | 474 | 0 | 23
382 | 477 | 0 | 23
382 | 475 | 0 | 23
382 | 474 | 0 | 19
381 | 475 | 0 | 19
381 | 475 | 0 | 23
383 | 475 | 0 | 16
382 | 473 | 0 | 25
382 | 474 | 0 | 19
385 | 474 | 0 | 14
381 | 475 | 0 | 21
383 | 472 | 0 | 19
384 | 474 | 0 | 23
383 | 475 | 0 | 19
383 | 475 | 0 | 21
383 | 474 | 0 | 17
383 | 475 | 0 | 19
383 | 474 | 0 | 19
383 | 474 | 0 | 21
383 | 473 | 0 | 17
383 | 476 | 0 | 17
383 | 475 | 0 | 16
383 | 473 | 0 | 25
382 | 475 | 0 | 17
385 | 476 | 0 | 19
383 | 475 | 0 | 14
382 | 472 | 0 | 19
382 | 475 | 0 | 23
380 | 477 | 0 | 21
384 | 475 | 1989 | 21
382 | 475 | 2028 | 141
384 | 475 | 2340 | 205
384 | 475 | 2554 | 168
391 | 473 | 2847 | 161
389 | 474 | 3139 | 176
394 | 472 | 3529 | 167
394 | 472 | 3822 | 180
399 | 473 | 4134 | 155
400 | 472 | 4348 | 151
402 | 474 | 3120 | 157
401 | 471 | 3139 | 108
405 | 470 | 5791 | 103
406 | 469 | 7468 | 147
418 | 469 | 8599 | 203
417 | 469 | 8599 | 182
431 | 468 | 9048 | 230
433 | 465 | 12308 | 217
440 | 468 | 12592 | 219
439 | 465 | 13080 | 209
442 | 465 | 12653 | 141
439 | 463 | 11017 | 137
445 | 462 | 10861 | 130
439 | 462 | 11076 | 137
445 | 461 | 10861 | 122
440 | 461 | 10920 | 124
445 | 463 | 10842 | 141
439 | 460 | 10881 | 149
446 | 460 | 10881 | 118
441 | 460 | 10900 | 151
447 | 461 | 10900 | 151
442 | 459 | 10939 | 153
448 | 460 | 10920 | 116
442 | 461 | 10900 | 141
447 | 459 | 10881 | 132
442 | 461 | 10920 | 132
448 | 459 | 10881 | 124
443 | 460 | 10998 | 139
448 | 462 | 10959 | 139
443 | 463 | 10920 | 149
449 | 462 | 10978 | 134
444 | 463 | 10978 | 132
449 | 462 | 10900 | 128
442 | 465 | 10939 | 124
448 | 466 | 11037 | 128
444 | 465 | 10978 | 139
450 | 463 | 10881 | 120
445 | 466 | 10959 | 130
451 | 465 | 10881 | 132
444 | 467 | 10881 | 134
451 | 466 | 10939 | 137
446 | 467 | 10998 | 137
451 | 467 | 10920 | 137
446 | 468 | 10920 | 141
453 | 469 | 10959 | 135
447 | 469 | 10920 | 135
452 | 467 | 10920 | 135
446 | 470 | 10939 | 130
454 | 470 | 10920 | 130
446 | 471 | 10939 | 134
454 | 471 | 10939 | 135
448 | 469 | 10920 | 139
453 | 472 | 10900 | 132
448 | 469 | 10900 | 124
455 | 472 | 10939 | 130
447 | 473 | 10920 | 134
455 | 471 | 10881 | 137
448 | 470 | 10920 | 128
453 | 473 | 10920 | 137
448 | 471 | 10939 | 126
453 | 473 | 10959 | 130
450 | 473 | 10939 | 141
456 | 473 | 10881 | 139
448 | 473 | 10842 | 132
453 | 472 | 10881 | 126
448 | 474 | 10920 | 128
454 | 475 | 10939 | 143
448 | 474 | 10939 | 132
454 | 474 | 10920 | 120
449 | 475 | 10920 | 134
454 | 475 | 10920 | 130
449 | 473 | 10939 | 130
454 | 474 | 10959 | 128
448 | 476 | 11017 | 128
457 | 476 | 11037 | 132
451 | 476 | 11037 | 126
456 | 475 | 10998 | 120
451 | 474 | 10959 | 112
458 | 476 | 11017 | 120
451 | 476 | 11017 | 116
457 | 473 | 11017 | 135
451 | 475 | 10939 | 116
458 | 476 | 10900 | 116
451 | 476 | 10881 | 112
456 | 476 | 10881 | 104
451 | 476 | 10900 | 120
457 | 476 | 10920 | 112
449 | 478 | 10939 | 130
456 | 477 | 10939 | 122
452 | 477 | 10920 | 126
457 | 476 | 10900 | 126
451 | 476 | 10920 | 132
455 | 478 | 10939 | 114
453 | 477 | 10939 | 112
457 | 477 | 10900 | 124
452 | 477 | 10920 | 124
458 | 477 | 10920 | 114
451 | 477 | 10920 | 126
457 | 479 | 10939 | 126
455 | 477 | 10822 | 118
457 | 478 | 10900 | 124
453 | 477 | 10900 | 126
458 | 479 | 10861 | 108
452 | 480 | 10920 | 114
458 | 477 | 10920 | 135
453 | 475 | 10861 | 124
459 | 476 | 10920 | 120
451 | 480 | 10920 | 122
456 | 479 | 10842 | 124
453 | 476 | 10803 | 118
456 | 480 | 10881 | 112
453 | 476 | 10978 | 118
458 | 478 | 10939 | 130
453 | 479 | 10861 | 130
458 | 479 | 10764 | 124
454 | 478 | 10803 | 130
459 | 479 | 10920 | 124
454 | 477 | 10959 | 116
459 | 479 | 10939 | 120
454 | 479 | 10881 | 120
459 | 479 | 10881 | 135
454 | 480 | 10822 | 118
459 | 479 | 10764 | 139
455 | 478 | 10842 | 112
459 | 477 | 10939 | 120
453 | 478 | 10959 | 118
458 | 480 | 10920 | 139
455 | 477 | 10842 | 124
460 | 478 | 10783 | 116

## Desplazamiento
ciclos | seg | x(t) | h(t) | θ(t) |  |  | θ(t) | H(t)
0.5 | 0.01 | -0.03474579 | 8.030001 | 0.4669988 |  |  | 0.3750702 | 7.841402
1 | 0.02 | -0.03474579 | 8.030001 | 0.4669988 | 0.6 | 4.831568 | 0.3751417 | 7.842302
1.5 | 0.03 | 0.1152542 | 7.88 | 0.4568527 | 0.6 | 0 | 0.3752058 | 7.843109
2 | 0.04 | 0.01525421 | 7.98 | 0.4636591 |  |  | 0.3752927 | 7.844202
2.5 | 0.05 | 0.01525421 | 7.98 | 0.4636591 |  |  | 0.375362 | 7.845078
3 | 0.06 | 0.01525421 | 7.98 | 0.4636591 |  |  | 0.3754207 | 7.845825
3.5 | 0.07 | 0.01525421 | 7.98 | 0.4636591 |  |  | 0.3755129 | 7.846983
4 | 0.08 | -0.03474579 | 8.030001 | 0.4669988 |  |  | 0.3754949 | 7.846785
4.5 | 0.09 | -0.03474579 | 8.030001 | 0.4669988 |  |  | 0.375441 | 7.846127
5 | 0.1 | 0.01525421 | 7.98 | 0.4636591 |  |  | 0.3753342 | 7.844794
5.5 | 0.11 | 0.01525421 | 7.98 | 0.4636591 |  |  | 0.3751218 | 7.842126
6 | 0.12 | 0.01525421 | 7.98 | 0.4636591 |  |  | 0.3747863 | 7.837904
6.5 | 0.13 | 0.01525421 | 7.98 | 0.4636591 |  |  | 0.3744717 | 7.833904
7 | 0.14 | -0.03474579 | 8.030001 | 0.4669988 |  |  | 0.3741395 | 7.829682
7.5 | 0.15 | 0.01525421 | 7.98 | 0.4636591 |  |  | 0.3738248 | 7.825682
8 | 0.16 | -0.03474579 | 8.030001 | 0.4669988 |  |  | 0.3735437 | 7.822127
8.5 | 0.17 | -0.03474579 | 8.030001 | 0.4669988 |  |  | 0.3732584 | 7.818571
9 | 0.18 | -0.08474579 | 8.08 | 0.470297 |  |  | 0.372825 | 7.813238
9.5 | 0.19 | -0.08474579 | 8.08 | 0.470297 |  |  | 0.3723171 | 7.807015
10 | 0.2 | -0.03474579 | 8.030001 | 0.4669988 |  |  | 0.3717346 | 7.799905
10.5 | 0.21 | 0.01525421 | 7.98 | 0.4636591 |  |  | 0.3711689 | 7.793016
11 | 0.22 | -0.03474579 | 8.030001 | 0.4669988 |  |  | 0.3707125 | 7.78746
11.5 | 0.23 | -0.03474579 | 8.030001 | 0.4669988 | 0.6 | 10.1625 | 0.3704918 | 7.784793
12 | 0.24 | 0.01525421 | 7.98 | 0.4636591 | 0.6 | 0 | 0.3704702 | 7.784571
12.5 | 0.25 | -0.08474579 | 8.08 | 0.470297 |  |  | 0.3706844 | 7.787238
13 | 0.26 | 0.01525421 | 7.98 | 0.4636591 |  |  | 0.3711176 | 7.792571
13.5 | 0.27 | 0.01525421 | 7.98 | 0.4636591 |  |  | 0.371803 | 7.801015
14 | 0.28 | 0.01525421 | 7.98 | 0.4636591 |  |  | 0.372667 | 7.811682
14.5 | 0.29 | 0.1152542 | 7.88 | 0.4568527 |  |  | 0.3736567 | 7.823905
15 | 0.3 | 0.01525421 | 7.98 | 0.4636591 |  |  | 0.3746632 | 7.836349
15.5 | 0.31 | 0.01525421 | 7.98 | 0.4636591 |  |  | 0.3755583 | 7.84746
16 | 0.32 | 0.1152542 | 7.88 | 0.4568527 |  |  | 0.3762361 | 7.855905
16.5 | 0.33 | 0.01525421 | 7.98 | 0.4636591 |  |  | 0.3766634 | 7.861238
17 | 0.34 | -0.03474579 | 8.030001 | 0.4669988 |  |  | 0.376893 | 7.864127
17.5 | 0.35 | -0.03474579 | 8.030001 | 0.4669988 |  |  | 0.3769621 | 7.865016
18 | 0.36 | -0.03474579 | 8.030001 | 0.4669988 |  |  | 0.3769085 | 7.864348
18.5 | 0.37 | -0.08474579 | 8.08 | 0.470297 |  |  | 0.3767322 | 7.862127
19 | 0.38 | -0.08474579 | 8.08 | 0.470297 |  |  | 0.3765035 | 7.859238
19.5 | 0.39 | 0.01525421 | 7.98 | 0.4636591 |  |  | 0.3761875 | 7.855238
20 | 0.4 | -0.03474579 | 8.030001 | 0.4669988 |  |  | 0.3758546 | 7.851016
20.5 | 0.41 | -0.03474579 | 8.030001 | 0.4669988 |  |  | 0.3755747 | 7.84746
21 | 0.42 | 0.1152542 | 7.88 | 0.4568527 |  |  | 0.3754183 | 7.84546
21.5 | 0.43 | -0.08474579 | 8.08 | 0.470297 |  |  | 0.3753499 | 7.844571
22 | 0.44 | 0.01525421 | 7.98 | 0.4636591 | 0.6 | 0.5919434 | 0.3754045 | 7.845238
22.5 | 0.45 | 0.06525421 | 7.93 | 0.4602774 | 0.6 | 0 | 0.3754217 | 7.84546
23 | 0.46 | 0.01525421 | 7.98 | 0.4636591 |  |  | 0.3753664 | 7.844793
23.5 | 0.47 | 0.01525421 | 7.98 | 0.4636591 |  |  | 0.3751857 | 7.84257
24 | 0.48 | 0.01525421 | 7.98 | 0.4636591 |  |  | 0.3748973 | 7.839015
24.5 | 0.49 | 0.01525421 | 7.98 | 0.4636591 |  |  | 0.3744486 | 7.833459
25 | 0.5 | 0.01525421 | 7.98 | 0.4636591 |  |  | 0.3740013 | 7.827905
25.5 | 0.51 | 0.01525421 | 7.98 | 0.4636591 |  |  | 0.3735552 | 7.822349
26 | 0.52 | 0.01525421 | 7.98 | 0.4636591 |  |  | 0.3731464 | 7.817238
26.5 | 0.53 | 0.01525421 | 7.98 | 0.4636591 |  |  | 0.3727195 | 7.811904
27 | 0.54 | 0.01525421 | 7.98 | 0.4636591 |  |  | 0.372434 | 7.808349
27.5 | 0.55 | 0.01525421 | 7.98 | 0.4636591 |  |  | 0.3721627 | 7.805016
28 | 0.56 | -0.03474579 | 8.030001 | 0.4669988 |  |  | 0.3719411 | 7.802349
28.5 | 0.57 | 0.1152542 | 7.88 | 0.4568527 |  |  | 0.3716404 | 7.798794
29 | 0.58 | 0.01525421 | 7.98 | 0.4636591 |  |  | 0.3713712 | 7.795682
29.5 | 0.59 | -0.03474579 | 8.030001 | 0.4669988 |  |  | 0.3707694 | 7.788571
30 | 0.6 | -0.03474579 | 8.030001 | 0.4669988 |  |  | 0.3699269 | 7.778571
30.5 | 0.61 | -0.1347458 | 8.13 | 0.4735547 |  |  | 0.3685414 | 7.762127
31 | 0.62 | 0.06525421 | 7.93 | 0.4602774 |  |  | 0.3667579 | 7.741015
31.5 | 0.63 | -0.03474579 | 8.030001 | 0.4669988 |  |  | 0.3641653 | 7.710571
32 | 0.64 | 0.06525421 | 7.93 | 0.4602774 |  |  | 0.3609946 | 7.673682
32.5 | 0.65 | 0.06525421 | 7.93 | 0.4602774 |  |  | 0.3568092 | 7.625682
33 | 0.66 | 0.4152542 | 7.58 | 0.4353562 |  |  | 0.351833 | 7.56946
33.5 | 0.67 | 0.3152542 | 7.68 | 0.4427083 |  |  | 0.3455728 | 7.499905
34 | 0.68 | 0.5652542 | 7.43 | 0.4239569 |  |  | 0.3384776 | 7.422349
34.5 | 0.69 | 0.5652542 | 7.43 | 0.4239569 |  |  | 0.3301619 | 7.333015
35 | 0.7 | 0.8152542 | 7.18 | 0.4038997 |  |  | 0.3211932 | 7.238348
35.5 | 0.71 | 0.8652542 | 7.13 | 0.3997194 |  |  | 0.3112944 | 7.135904
36 | 0.72 | 0.9652542 | 7.03 | 0.3911806 |  |  | 0.3011935 | 7.03346
36.5 | 0.73 | 0.9152542 | 7.08 | 0.3954802 |  |  | 0.290509 | 6.927461
37 | 0.74 | 1.115254 | 6.88 | 0.3779069 |  |  | 0.2800082 | 6.825682
37.5 | 0.75 | 1.165254 | 6.83 | 0.3733528 |  |  | 0.2694481 | 6.725683
38 | 0.76 | 1.765254 | 6.23 | 0.3130016 |  |  | 0.2595809 | 6.634349
38.5 | 0.77 | 1.715254 | 6.28 | 0.3184713 |  |  | 0.2499438 | 6.547237
39 | 0.78 | 2.415254 | 5.58 | 0.2329749 |  |  | 0.2412587 | 6.470571
39.5 | 0.79 | 2.515254 | 5.48 | 0.2189781 |  |  | 0.2329286 | 6.398793
40 | 0.8 | 2.865254 | 5.13 | 0.1656919 |  |  | 0.2254058 | 6.335459
40.5 | 0.81 | 2.815254 | 5.18 | 0.1737451 |  |  | 0.21807 | 6.275015
41 | 0.82 | 2.965254 | 5.03 | 0.1491053 |  |  | 0.2115753 | 6.222571
41.5 | 0.83 | 2.815254 | 5.18 | 0.1737451 |  |  | 0.2052385 | 6.172349
42 | 0.84 | 3.115254 | 4.88 | 0.1229508 |  |  | 0.1996535 | 6.128793
42.5 | 0.85 | 2.815254 | 5.18 | 0.1737451 |  |  | 0.1942145 | 6.087015
43 | 0.86 | 3.115254 | 4.88 | 0.1229508 |  |  | 0.1894583 | 6.051016
43.5 | 0.87 | 2.865254 | 5.13 | 0.1656919 |  |  | 0.1846137 | 6.014793
44 | 0.88 | 3.115254 | 4.88 | 0.1229508 |  |  | 0.1803505 | 5.983237
44.5 | 0.89 | 2.815254 | 5.18 | 0.1737451 |  |  | 0.176075 | 5.951904
45 | 0.9 | 3.165254 | 4.83 | 0.1138716 |  |  | 0.1723395 | 5.924793
45.5 | 0.91 | 2.915254 | 5.08 | 0.1574803 |  |  | 0.168439 | 5.896793
46 | 0.92 | 3.215254 | 4.78 | 0.1046025 |  |  | 0.1650594 | 5.872793
46.5 | 0.93 | 2.965254 | 5.03 | 0.1491053 |  |  | 0.1614582 | 5.84746
47 | 0.94 | 3.265254 | 4.73 | 0.09513742 |  |  | 0.1581105 | 5.824126
47.5 | 0.95 | 2.965254 | 5.03 | 0.1491053 |  |  | 0.1544455 | 5.798793
48 | 0.96 | 3.215254 | 4.78 | 0.1046025 |  |  | 0.1511758 | 5.776349
48.5 | 0.97 | 2.965254 | 5.03 | 0.1491053 |  |  | 0.1475903 | 5.751904
49 | 0.98 | 3.265254 | 4.73 | 0.09513742 |  |  | 0.1443035 | 5.729682
49.5 | 0.99 | 3.015254 | 4.98 | 0.1405623 |  |  | 0.1407504 | 5.705905
50 | 1 | 3.265254 | 4.73 | 0.09513742 |  |  | 0.1374979 | 5.684349
50.5 | 1.01 | 3.015254 | 4.98 | 0.1405623 |  |  | 0.133877 | 5.660571
51 | 1.02 | 3.315254 | 4.68 | 0.08547005 |  |  | 0.1303859 | 5.637904
51.5 | 1.03 | 3.065254 | 4.93 | 0.1318458 |  |  | 0.1263698 | 5.612127
52 | 1.04 | 3.315254 | 4.68 | 0.08547005 |  |  | 0.1224539 | 5.587237
52.5 | 1.05 | 2.965254 | 5.03 | 0.1491053 |  |  | 0.1179314 | 5.558793
53 | 1.06 | 3.265254 | 4.73 | 0.09513742 |  |  | 0.1134276 | 5.530793
53.5 | 1.07 | 3.065254 | 4.93 | 0.1318458 |  |  | 0.1085174 | 5.500571
54 | 1.08 | 3.365254 | 4.63 | 0.07559388 |  |  | 0.1039653 | 5.472794
54.5 | 1.09 | 3.115254 | 4.88 | 0.1229508 |  |  | 0.09911616 | 5.44346
55 | 1.1 | 3.415254 | 4.58 | 0.06550217 |  |  | 0.09474574 | 5.417237
55.5 | 1.11 | 3.065254 | 4.93 | 0.1318458 |  |  | 0.09030683 | 5.390793
56 | 1.12 | 3.415254 | 4.58 | 0.06550217 |  |  | 0.08651028 | 5.368349
56.5 | 1.13 | 3.165254 | 4.83 | 0.1138716 |  |  | 0.08265173 | 5.345682
57 | 1.14 | 3.415254 | 4.58 | 0.06550217 |  |  | 0.07945649 | 5.327015
57.5 | 1.15 | 3.165254 | 4.83 | 0.1138716 |  |  | 0.07619852 | 5.308126
58 | 1.16 | 3.515254 | 4.48 | 0.04464287 |  |  | 0.07342684 | 5.292127
58.5 | 1.17 | 3.215254 | 4.78 | 0.1046025 |  |  | 0.07025222 | 5.273904
59 | 1.18 | 3.465254 | 4.53 | 0.05518759 |  |  | 0.06736511 | 5.25746
59.5 | 1.19 | 3.165254 | 4.83 | 0.1138716 |  |  | 0.06397282 | 5.238348
60 | 1.2 | 3.565254 | 4.43 | 0.03386002 |  |  | 0.06094619 | 5.22146
60.5 | 1.21 | 3.165254 | 4.83 | 0.1138716 |  |  | 0.0576039 | 5.203015
61 | 1.22 | 3.565254 | 4.43 | 0.03386002 |  |  | 0.05474932 | 5.18746
61.5 | 1.23 | 3.265254 | 4.73 | 0.09513742 |  |  | 0.05152985 | 5.170127
62 | 1.24 | 3.515254 | 4.48 | 0.04464287 |  |  | 0.04889075 | 5.156126
62.5 | 1.25 | 3.265254 | 4.73 | 0.09513742 |  |  | 0.04586454 | 5.140127
63 | 1.26 | 3.615254 | 4.38 | 0.02283098 |  |  | 0.04331469 | 5.126793
63.5 | 1.27 | 3.215254 | 4.78 | 0.1046025 |  |  | 0.04062997 | 5.112793
64 | 1.28 | 3.615254 | 4.38 | 0.02283098 |  |  | 0.03883446 | 5.10346
64.5 | 1.29 | 3.265254 | 4.73 | 0.09513742 |  |  | 0.03675676 | 5.092571
65 | 1.3 | 3.515254 | 4.48 | 0.04464287 |  |  | 0.03531114 | 5.085015
65.5 | 1.31 | 3.265254 | 4.73 | 0.09513742 |  |  | 0.03339178 | 5.075016
66 | 1.32 | 3.515254 | 4.48 | 0.04464287 |  |  | 0.0317597 | 5.066571
66.5 | 1.33 | 3.365254 | 4.63 | 0.07559388 |  |  | 0.02929821 | 5.053904
67 | 1.34 | 3.665254 | 4.33 | 0.01154734 |  |  | 0.02715813 | 5.043015
67.5 | 1.35 | 3.265254 | 4.73 | 0.09513742 |  |  | 0.02436356 | 5.028793
68 | 1.36 | 3.515254 | 4.48 | 0.04464287 |  |  | 0.02205201 | 5.017016
68.5 | 1.37 | 3.265254 | 4.73 | 0.09513742 |  |  | 0.0191424 | 5.002126
69 | 1.38 | 3.565254 | 4.43 | 0.03386002 |  |  | 0.01676469 | 4.989904
69.5 | 1.39 | 3.265254 | 4.73 | 0.09513742 |  |  | 0.01395953 | 4.97546
70 | 1.4 | 3.565254 | 4.43 | 0.03386002 |  |  | 0.0118607 | 4.964571
70.5 | 1.41 | 3.315254 | 4.68 | 0.08547005 |  |  | 0.009501089 | 4.952348
71 | 1.42 | 3.565254 | 4.43 | 0.03386002 |  |  | 0.00793357 | 4.944127
71.5 | 1.43 | 3.315254 | 4.68 | 0.08547005 |  |  | 0.00622406 | 4.935237
72 | 1.44 | 3.565254 | 4.43 | 0.03386002 |  |  | 0.005396735 | 4.930793
72.5 | 1.45 | 3.265254 | 4.73 | 0.09513742 |  |  | 0.004197815 | 4.924571
73 | 1.46 | 3.715254 | 4.28 | -5.073325e-08 |  |  | 0.0035993 | 4.92146
73.5 | 1.47 | 3.415254 | 4.58 | 0.06550217 |  |  | 0.002758215 | 4.917238
74 | 1.48 | 3.665254 | 4.33 | 0.01154734 |  |  | 0.002359803 | 4.915238
74.5 | 1.49 | 3.415254 | 4.58 | 0.06550217 |  |  | 0.001370327 | 4.910349
75 | 1.5 | 3.765254 | 4.23 | -0.01182031 |  |  | 0.000966048 | 4.908349
75.5 | 1.51 | 3.415254 | 4.58 | 0.06550217 |  |  | 0.0002782706 | 4.9
76 | 1.52 | 3.715254 | 4.28 | -5.073325e-08 |  |  | 0 | 4.9
76.5 | 1.53 | 3.415254 | 4.58 | 0.06550217 |  |  | 0 | 4.9
77 | 1.54 | 3.765254 | 4.23 | -0.01182031 |  |  | 0 | 4.9
77.5 | 1.55 | 3.415254 | 4.58 | 0.06550217 |  |  | 0 | 4.9
78 | 1.56 | 3.665254 | 4.33 | 0.01154734 |  |  | 0 | 4.9
78.5 | 1.57 | 3.415254 | 4.58 | 0.06550217 |  |  | 0 | 4.9
79 | 1.58 | 3.715254 | 4.28 | -5.073325e-08 |  |  | 0 | 4.9
79.5 | 1.59 | 3.315254 | 4.68 | 0.08547005 |  |  | 0 | 4.9
80 | 1.6 | 3.665254 | 4.33 | 0.01154734 |  |  | 0 | 4.9
80.5 | 1.61 | 3.465254 | 4.53 | 0.05518759
81 | 1.62 | 3.715254 | 4.28 | -5.073325e-08
81.5 | 1.63 | 3.415254 | 4.58 | 0.06550217
82 | 1.64 | 3.615254 | 4.38 | 0.02283098
82.5 | 1.65 | 3.515254 | 4.48 | 0.04464287
83 | 1.66 | 3.715254 | 4.28 | -5.073325e-08
83.5 | 1.67 | 3.465254 | 4.53 | 0.05518759
84 | 1.68 | 3.765254 | 4.23 | -0.01182031
84.5 | 1.69 | 3.415254 | 4.58 | 0.06550217
85 | 1.7 | 3.715254 | 4.28 | -5.073325e-08
85.5 | 1.71 | 3.615254 | 4.38 | 0.02283098
86 | 1.72 | 3.715254 | 4.28 | -5.073325e-08
86.5 | 1.73 | 3.515254 | 4.48 | 0.04464287
87 | 1.74 | 3.765254 | 4.23 | -0.01182031
87.5 | 1.75 | 3.465254 | 4.53 | 0.05518759
88 | 1.76 | 3.765254 | 4.23 | -0.01182031
88.5 | 1.77 | 3.515254 | 4.48 | 0.04464287
89 | 1.78 | 3.815254 | 4.18 | -0.02392347
89.5 | 1.79 | 3.415254 | 4.58 | 0.06550217
90 | 1.8 | 3.665254 | 4.33 | 0.01154734
90.5 | 1.81 | 3.515254 | 4.48 | 0.04464287
91 | 1.82 | 3.665254 | 4.33 | 0.01154734
91.5 | 1.83 | 3.515254 | 4.48 | 0.04464287
92 | 1.84 | 3.765254 | 4.23 | -0.01182031
92.5 | 1.85 | 3.515254 | 4.48 | 0.04464287
93 | 1.86 | 3.765254 | 4.23 | -0.01182031
93.5 | 1.87 | 3.565254 | 4.43 | 0.03386002
94 | 1.88 | 3.815254 | 4.18 | -0.02392347
94.5 | 1.89 | 3.565254 | 4.43 | 0.03386002
95 | 1.9 | 3.815254 | 4.18 | -0.02392347
95.5 | 1.91 | 3.565254 | 4.43 | 0.03386002
96 | 1.92 | 3.815254 | 4.18 | -0.02392347
96.5 | 1.93 | 3.565254 | 4.43 | 0.03386002
97 | 1.94 | 3.815254 | 4.18 | -0.02392347
97.5 | 1.95 | 3.615254 | 4.38 | 0.02283098
98 | 1.96 | 3.815254 | 4.18 | -0.02392347
98.5 | 1.97 | 3.515254 | 4.48 | 0.04464287
99 | 1.98 | 3.765254 | 4.23 | -0.01182031
99.5 | 1.99 | 3.615254 | 4.38 | 0.02283098
100 | 2 | 3.865254 | 4.13 | -0.03631969
100.5 | 2.01
101 | 2.02
101.5 | 2.03
102 | 2.04
102.5 | 2.05
103 | 2.06
103.5 | 2.07
104 | 2.08
104.5 | 2.09
105 | 2.1
105.5 | 2.11
106 | 2.12
106.5 | 2.13
107 | 2.14
107.5 | 2.15
108 | 2.16
108.5 | 2.17
109 | 2.18
109.5 | 2.19
110 | 2.2
110.5 | 2.21
111 | 2.22
111.5 | 2.23
112 | 2.24
112.5 | 2.25
113 | 2.26
113.5 | 2.27
114 | 2.28
114.5 | 2.29
115 | 2.3
115.5 | 2.31
116 | 2.32
116.5 | 2.33
117 | 2.34
117.5 | 2.35
118 | 2.36
118.5 | 2.37
119 | 2.38
119.5 | 2.39
120 | 2.4
120.5 | 2.41
121 | 2.42
121.5 | 2.43
122 | 2.44
122.5 | 2.45
123 | 2.46
123.5 | 2.47
124 | 2.48
124.5 | 2.49
125 | 2.5

## Fuerza
ciclos | seg | Fuerza | Presión
0.5 | 0.01 | 9.3195 | 83.79322 | 0.6 | 11.772
1 | 0.02 | 9.3195 | 83.79322 | 0.6 | 0
1.5 | 0.03 | 9.29988 | 83.61681
2 | 0.04 | 9.29988 | 83.61681
2.5 | 0.05 | 9.29988 | 83.61681
3 | 0.06 | 9.29988 | 83.61681
3.5 | 0.07 | 9.28026 | 83.44041
4 | 0.08 | 9.35874 | 84.14603
4.5 | 0.09 | 9.3195 | 83.79322
5 | 0.1 | 9.3195 | 83.79322
5.5 | 0.11 | 9.29988 | 83.61681
6 | 0.12 | 9.28026 | 83.44041
6.5 | 0.13 | 9.26064 | 83.264
7 | 0.14 | 9.3195 | 83.79322
7.5 | 0.15 | 9.29988 | 83.61681
8 | 0.16 | 9.3195 | 83.79322
8.5 | 0.17 | 9.28026 | 83.44041 | 0.6 | 105.8441
9 | 0.18 | 9.35874 | 84.14603 | 0.6 | 0
9.5 | 0.19 | 9.3195 | 83.79322
10 | 0.2 | 9.29988 | 83.61681
10.5 | 0.21 | 9.28026 | 83.44041
11 | 0.22 | 9.3195 | 83.79322
11.5 | 0.23 | 9.3195 | 83.79322
12 | 0.24 | 9.29988 | 83.61681
12.5 | 0.25 | 9.35874 | 84.14603
13 | 0.26 | 9.28026 | 83.44041
13.5 | 0.27 | 9.3195 | 83.79322
14 | 0.28 | 9.3195 | 83.79322
14.5 | 0.29 | 9.3195 | 83.79322
15 | 0.3 | 9.3195 | 83.79322
15.5 | 0.31 | 9.28026 | 83.44041
16 | 0.32 | 9.3195 | 83.79322
16.5 | 0.33 | 9.29988 | 83.61681
17 | 0.34 | 9.35874 | 84.14603
17.5 | 0.35 | 9.3195 | 83.79322
18 | 0.36 | 9.29988 | 83.61681
18.5 | 0.37 | 9.3195 | 83.79322
19 | 0.38 | 9.3195 | 83.79322
19.5 | 0.39 | 9.3195 | 83.79322
20 | 0.4 | 9.28026 | 83.44041
20.5 | 0.41 | 9.29988 | 83.61681
21 | 0.42 | 9.29988 | 83.61681
21.5 | 0.43 | 9.3195 | 83.79322
22 | 0.44 | 9.26064 | 83.264
22.5 | 0.45 | 9.29988 | 83.61681
23 | 0.46 | 9.3195 | 83.79322
23.5 | 0.47 | 9.3195 | 83.79322
24 | 0.48 | 9.29988 | 83.61681
24.5 | 0.49 | 9.3195 | 83.79322
25 | 0.5 | 9.29988 | 83.61681
25.5 | 0.51 | 9.29988 | 83.61681
26 | 0.52 | 9.28026 | 83.44041
26.5 | 0.53 | 9.33912 | 83.96963
27 | 0.54 | 9.3195 | 83.79322
27.5 | 0.55 | 9.28026 | 83.44041
28 | 0.56 | 9.3195 | 83.79322
28.5 | 0.57 | 9.33912 | 83.96963
29 | 0.58 | 9.3195 | 83.79322
29.5 | 0.59 | 9.26064 | 83.264
30 | 0.6 | 9.3195 | 83.79322
30.5 | 0.61 | 9.35874 | 84.14603
31 | 0.62 | 9.3195 | 83.79322
31.5 | 0.63 | 9.3195 | 83.79322
32 | 0.64 | 9.3195 | 83.79322
32.5 | 0.65 | 9.3195 | 83.79322
33 | 0.66 | 9.28026 | 83.44041
33.5 | 0.67 | 9.29988 | 83.61681
34 | 0.68 | 9.26064 | 83.264
34.5 | 0.69 | 9.26064 | 83.264
35 | 0.7 | 9.28026 | 83.44041
35.5 | 0.71 | 9.26064 | 83.264
36 | 0.72 | 9.29988 | 83.61681
36.5 | 0.73 | 9.24102 | 83.08759
37 | 0.74 | 9.2214 | 82.91119
37.5 | 0.75 | 9.20178 | 82.73478
38 | 0.76 | 9.20178 | 82.73478
38.5 | 0.77 | 9.20178 | 82.73478
39 | 0.78 | 9.18216 | 82.55838
39.5 | 0.79 | 9.1233 | 82.02915
40 | 0.8 | 9.18216 | 82.55838
40.5 | 0.81 | 9.1233 | 82.02915
41 | 0.82 | 9.1233 | 82.02915
41.5 | 0.83 | 9.08406 | 81.67634
42 | 0.84 | 9.06444 | 81.49993
42.5 | 0.85 | 9.06444 | 81.49993
43 | 0.86 | 9.04482 | 81.32352
43.5 | 0.87 | 9.04482 | 81.32352
44 | 0.88 | 9.08406 | 81.67634
44.5 | 0.89 | 9.0252 | 81.14712
45 | 0.9 | 9.0252 | 81.14712
45.5 | 0.91 | 9.0252 | 81.14712
46 | 0.92 | 9.04482 | 81.32352
46.5 | 0.93 | 9.00558 | 80.97071
47 | 0.94 | 9.0252 | 81.14712
47.5 | 0.95 | 9.04482 | 81.32352
48 | 0.96 | 9.00558 | 80.97071
48.5 | 0.97 | 9.04482 | 81.32352
49 | 0.98 | 9.00558 | 80.97071
49.5 | 0.99 | 9.0252 | 81.14712
50 | 1 | 9.06444 | 81.49993
50.5 | 1.01 | 9.08406 | 81.67634
51 | 1.02 | 9.06444 | 81.49993
51.5 | 1.03 | 9.08406 | 81.67634
52 | 1.04 | 9.06444 | 81.49993
52.5 | 1.05 | 9.1233 | 82.02915
53 | 1.06 | 9.14292 | 82.20556
53.5 | 1.07 | 9.1233 | 82.02915
54 | 1.08 | 9.08406 | 81.67634
54.5 | 1.09 | 9.14292 | 82.20556
55 | 1.1 | 9.1233 | 82.02915
55.5 | 1.11 | 9.16254 | 82.38197
56 | 1.12 | 9.14292 | 82.20556
56.5 | 1.13 | 9.16254 | 82.38197
57 | 1.14 | 9.16254 | 82.38197
57.5 | 1.15 | 9.18216 | 82.55838
58 | 1.16 | 9.20178 | 82.73478
58.5 | 1.17 | 9.20178 | 82.73478
59 | 1.18 | 9.16254 | 82.38197
59.5 | 1.19 | 9.2214 | 82.91119
60 | 1.2 | 9.2214 | 82.91119
60.5 | 1.21 | 9.24102 | 83.08759
61 | 1.22 | 9.24102 | 83.08759
61.5 | 1.23 | 9.20178 | 82.73478
62 | 1.24 | 9.26064 | 83.264
62.5 | 1.25 | 9.20178 | 82.73478
63 | 1.26 | 9.26064 | 83.264
63.5 | 1.27 | 9.28026 | 83.44041
64 | 1.28 | 9.24102 | 83.08759
64.5 | 1.29 | 9.2214 | 82.91119
65 | 1.3 | 9.28026 | 83.44041
65.5 | 1.31 | 9.24102 | 83.08759
66 | 1.32 | 9.28026 | 83.44041
66.5 | 1.33 | 9.28026 | 83.44041
67 | 1.34 | 9.28026 | 83.44041
67.5 | 1.35 | 9.28026 | 83.44041
68 | 1.36 | 9.26064 | 83.264
68.5 | 1.37 | 9.29988 | 83.61681
69 | 1.38 | 9.3195 | 83.79322
69.5 | 1.39 | 9.29988 | 83.61681
70 | 1.4 | 9.29988 | 83.61681
70.5 | 1.41 | 9.3195 | 83.79322
71 | 1.42 | 9.3195 | 83.79322
71.5 | 1.43 | 9.28026 | 83.44041
72 | 1.44 | 9.29988 | 83.61681
72.5 | 1.45 | 9.33912 | 83.96963
73 | 1.46 | 9.33912 | 83.96963
73.5 | 1.47 | 9.33912 | 83.96963
74 | 1.48 | 9.3195 | 83.79322
74.5 | 1.49 | 9.29988 | 83.61681
75 | 1.5 | 9.33912 | 83.96963
75.5 | 1.51 | 9.33912 | 83.96963
76 | 1.52 | 9.28026 | 83.44041
76.5 | 1.53 | 9.3195 | 83.79322
77 | 1.54 | 9.33912 | 83.96963
77.5 | 1.55 | 9.33912 | 83.96963
78 | 1.56 | 9.33912 | 83.96963
78.5 | 1.57 | 9.33912 | 83.96963
79 | 1.58 | 9.33912 | 83.96963
79.5 | 1.59 | 9.37836 | 84.32244
80 | 1.6 | 9.35874 | 84.14603
80.5 | 1.61 | 9.35874 | 84.14603
81 | 1.62 | 9.33912 | 83.96963
81.5 | 1.63 | 9.33912 | 83.96963
82 | 1.64 | 9.37836 | 84.32244
82.5 | 1.65 | 9.35874 | 84.14603
83 | 1.66 | 9.35874 | 84.14603
83.5 | 1.67 | 9.35874 | 84.14603
84 | 1.68 | 9.35874 | 84.14603
84.5 | 1.69 | 9.35874 | 84.14603
85 | 1.7 | 9.39798 | 84.49885
85.5 | 1.71 | 9.35874 | 84.14603
86 | 1.72 | 9.37836 | 84.32244
86.5 | 1.73 | 9.35874 | 84.14603
87 | 1.74 | 9.39798 | 84.49885
87.5 | 1.75 | 9.4176 | 84.67525
88 | 1.76 | 9.35874 | 84.14603
88.5 | 1.77 | 9.3195 | 83.79322
89 | 1.78 | 9.33912 | 83.96963
89.5 | 1.79 | 9.4176 | 84.67525
90 | 1.8 | 9.39798 | 84.49885
90.5 | 1.81 | 9.33912 | 83.96963
91 | 1.82 | 9.4176 | 84.67525
91.5 | 1.83 | 9.33912 | 83.96963
92 | 1.84 | 9.37836 | 84.32244
92.5 | 1.85 | 9.39798 | 84.49885
93 | 1.86 | 9.39798 | 84.49885
93.5 | 1.87 | 9.37836 | 84.32244
94 | 1.88 | 9.39798 | 84.49885
94.5 | 1.89 | 9.35874 | 84.14603
95 | 1.9 | 9.39798 | 84.49885
95.5 | 1.91 | 9.39798 | 84.49885
96 | 1.92 | 9.39798 | 84.49885
96.5 | 1.93 | 9.4176 | 84.67525
97 | 1.94 | 9.39798 | 84.49885
97.5 | 1.95 | 9.37836 | 84.32244
98 | 1.96 | 9.35874 | 84.14603
98.5 | 1.97 | 9.37836 | 84.32244
99 | 1.98 | 9.4176 | 84.67525
99.5 | 1.99 | 9.35874 | 84.14603
100 | 2 | 9.37836 | 84.32244
100.5 | 2.01
101 | 2.02
101.5 | 2.03
102 | 2.04
102.5 | 2.05
103 | 2.06
103.5 | 2.07
104 | 2.08
104.5 | 2.09
105 | 2.1
105.5 | 2.11
106 | 2.12
106.5 | 2.13
107 | 2.14
107.5 | 2.15
108 | 2.16
108.5 | 2.17
109 | 2.18
109.5 | 2.19
110 | 2.2
110.5 | 2.21
111 | 2.22
111.5 | 2.23
112 | 2.24
112.5 | 2.25
113 | 2.26
113.5 | 2.27
114 | 2.28
114.5 | 2.29
115 | 2.3
115.5 | 2.31
116 | 2.32
116.5 | 2.33
117 | 2.34
117.5 | 2.35
118 | 2.36
118.5 | 2.37
119 | 2.38
119.5 | 2.39
120 | 2.4
120.5 | 2.41
121 | 2.42
121.5 | 2.43
122 | 2.44
122.5 | 2.45
123 | 2.46
123.5 | 2.47
124 | 2.48
124.5 | 2.49
125 | 2.5

## Resistencia
ciclos | seg | Intensidad | Tensión | Resistencia | Potencia | Energía
0.5 | 0.01 | 0 | 0.560339 |  |  |  | 0.6 | 16.35
1 | 0.02 | 0 | 0.04033897 |  |  |  | 0.6 | 0 | La línea vertical roja señala el fin del precalentamiento
1.5 | 0.03 | 0 | 0.000338974 |  |  |  | 0.7 | 16.35
2 | 0.04 | 0 | -0.02966103 |  |  |  | 0.7 | 0
2.5 | 0.05 | 0 | 0.04033897
3 | 0.06 | 0 | -0.02966103
3.5 | 0.07 | 0 | -0.01966103
4 | 0.08 | 0 | -0.01966103
4.5 | 0.09 | 0 | 0.02033897
5 | 0.1 | 0 | 0.000338974
5.5 | 0.11 | 0 | -0.02966103
6 | 0.12 | 0 | 0.04033897
6.5 | 0.13 | 0 | 0.000338974
7 | 0.14 | 0 | -0.04966103
7.5 | 0.15 | 0 | 0.02033897
8 | 0.16 | 0 | 0.000338974
8.5 | 0.17 | 0 | 0.02033897
9 | 0.18 | 0 | 0.02033897 |  |  |  | 0.6 | 2.637648
9.5 | 0.19 | 0 | 0.02033897 |  |  |  | 0.6 | 0
10 | 0.2 | 0 | 0.02033897
10.5 | 0.21 | 0 | -0.01966103
11 | 0.22 | 0 | -0.01966103
11.5 | 0.23 | 0 | -0.02966103
12 | 0.24 | 0 | -0.02966103
12.5 | 0.25 | 0 | -0.02966103
13 | 0.26 | 0 | -0.02966103
13.5 | 0.27 | 0 | 0.000338974
14 | 0.28 | 0 | 0.000338974
14.5 | 0.29 | 0 | -0.06966103
15 | 0.3 | 0 | -0.02966103
15.5 | 0.31 | 0 | -0.01966103
16 | 0.32 | 0 | 0.04033897
16.5 | 0.33 | 0 | 0.04033897 |  |  |  | 0.6 | 0.9937404
17 | 0.34 | 0 | 0.04033897 |  |  |  | 0.6 | 0
17.5 | 0.35 | 0 | 0.04033897
18 | 0.36 | 0 | 0.000338974
18.5 | 0.37 | 0 | 0.000338974
19 | 0.38 | 0 | 0.04033897
19.5 | 0.39 | 0 | -0.02966103
20 | 0.4 | 0 | 0.06033897
20.5 | 0.41 | 0 | 0.000338974
21 | 0.42 | 0 | -0.04966103
21.5 | 0.43 | 0 | 0.02033897
22 | 0.44 | 0 | 0.000338974
22.5 | 0.45 | 0 | 0.04033897
23 | 0.46 | 0 | 0.000338974
23.5 | 0.47 | 0 | 0.02033897
24 | 0.48 | 0 | -0.01966103
24.5 | 0.49 | 0 | 0.000338974 |  |  |  | 0.6 | 31.48051
25 | 0.5 | 0 | 0.000338974 |  |  |  | 0.6 | 0
25.5 | 0.51 | 0 | 0.02033897
26 | 0.52 | 0 | -0.01966103
26.5 | 0.53 | 0 | -0.01966103
27 | 0.54 | 0 | -0.02966103
27.5 | 0.55 | 0 | 0.06033897
28 | 0.56 | 0 | -0.01966103
28.5 | 0.57 | 0 | 0.000338974
29 | 0.58 | 0 | -0.04966103
29.5 | 0.59 | 0 | 0.000338974
30 | 0.6 | 0 | 0.04033897
30.5 | 0.61 | 0 | 0.02033897
31 | 0.62 | 1.989 | 0.02029049 | 0.01020135 | 0.04035779 | 0.0004035779
31.5 | 0.63 | 2.028 | 1.220289 | 0.6017206 | 2.474747 | 0.02515105
32 | 0.64 | 2.34 | 1.860282 | 0.7949923 | 4.35306 | 0.06868165
32.5 | 0.65 | 2.554 | 1.490277 | 0.5835069 | 3.806166 | 0.1067433
33 | 0.66 | 2.847 | 1.42027 | 0.4988654 | 4.043508 | 0.1471784
33.5 | 0.67 | 3.139 | 1.570262 | 0.5002429 | 4.929054 | 0.1964689
34 | 0.68 | 3.529 | 1.480253 | 0.4194539 | 5.223813 | 0.2487071
34.5 | 0.69 | 3.822 | 1.610246 | 0.4213097 | 6.154359 | 0.3102506
35 | 0.7 | 4.134 | 1.360238 | 0.3290368 | 5.623224 | 0.3664829
35.5 | 0.71 | 4.348 | 1.320233 | 0.3036414 | 5.740373 | 0.4238866
36 | 0.72 | 3.12 | 1.380263 | 0.442392 | 4.30642 | 0.4669508
36.5 | 0.73 | 3.139 | 0.8902624 | 0.2836134 | 2.794534 | 0.4948962
37 | 0.74 | 5.791 | 0.8401978 | 0.1450868 | 4.865585 | 0.543552
37.5 | 0.75 | 7.468 | 1.280157 | 0.171419 | 9.560212 | 0.6391541
38 | 0.76 | 8.599 | 1.840129 | 0.2139934 | 15.82327 | 0.7973869
38.5 | 0.77 | 8.599 | 1.630129 | 0.189572 | 14.01748 | 0.9375617
39 | 0.78 | 9.048 | 2.110118 | 0.2332138 | 19.09235 | 1.128485
39.5 | 0.79 | 12.308 | 1.980039 | 0.1608741 | 24.37032 | 1.372188
40 | 0.8 | 12.592 | 2.000032 | 0.1588336 | 25.1844 | 1.624032
40.5 | 0.81 | 13.08 | 1.90002 | 0.1452615 | 24.85226 | 1.872555
41 | 0.82 | 12.653 | 1.220031 | 0.09642224 | 15.43705 | 2.026926
41.5 | 0.83 | 11.017 | 1.18007 | 0.1071136 | 13.00084 | 2.156934
42 | 0.84 | 10.861 | 1.110074 | 0.1022074 | 12.05652 | 2.277499
42.5 | 0.85 | 11.076 | 1.180069 | 0.1065429 | 13.07044 | 2.408204
43 | 0.86 | 10.861 | 1.030074 | 0.09484156 | 11.18764 | 2.52008
43.5 | 0.87 | 10.92 | 1.050073 | 0.09616051 | 11.46679 | 2.634748
44 | 0.88 | 10.842 | 1.220075 | 0.1125323 | 13.22805 | 2.767028
44.5 | 0.89 | 10.881 | 1.300074 | 0.1194811 | 14.1461 | 2.908489
45 | 0.9 | 10.881 | 0.9900737 | 0.09099106 | 10.77299 | 3.016219
45.5 | 0.91 | 10.9 | 1.320073 | 0.1211076 | 14.3888 | 3.160107
46 | 0.92 | 10.9 | 1.320073 | 0.1211076 | 14.3888 | 3.303995
46.5 | 0.93 | 10.939 | 1.340072 | 0.1225041 | 14.65905 | 3.450586
47 | 0.94 | 10.92 | 0.9700728 | 0.0888345 | 10.59319 | 3.556518
47.5 | 0.95 | 10.9 | 1.220073 | 0.1119333 | 13.2988 | 3.689506
48 | 0.96 | 10.881 | 1.130074 | 0.1038575 | 12.29633 | 3.812469
48.5 | 0.97 | 10.92 | 1.130073 | 0.1034865 | 12.34039 | 3.935873
49 | 0.98 | 10.881 | 1.050074 | 0.09650526 | 11.42585 | 4.050132
49.5 | 0.99 | 10.998 | 1.200071 | 0.1091172 | 13.19838 | 4.182116
50 | 1 | 10.959 | 1.200072 | 0.1095056 | 13.15159 | 4.313632
50.5 | 1.01 | 10.92 | 1.300073 | 0.1190543 | 14.19679 | 4.455599
51 | 1.02 | 10.978 | 1.150071 | 0.1047615 | 12.62548 | 4.581854
51.5 | 1.03 | 10.978 | 1.130071 | 0.1029396 | 12.40592 | 4.705914
52 | 1.04 | 10.9 | 1.090073 | 0.1000067 | 11.8818 | 4.824731
52.5 | 1.05 | 10.939 | 1.050072 | 0.09599344 | 11.48674 | 4.939599
53 | 1.06 | 11.037 | 1.09007 | 0.09876505 | 12.0311 | 5.059909
53.5 | 1.07 | 10.978 | 1.200071 | 0.109316 | 13.17438 | 5.191653
54 | 1.08 | 10.881 | 1.010074 | 0.09282914 | 10.99061 | 5.301559
54.5 | 1.09 | 10.959 | 1.110072 | 0.1012932 | 12.16528 | 5.423212
55 | 1.1 | 10.881 | 1.130074 | 0.1038575 | 12.29633 | 5.546175
55.5 | 1.11 | 10.881 | 1.150074 | 0.1056956 | 12.51395 | 5.671315
56 | 1.12 | 10.939 | 1.180072 | 0.1078775 | 12.90881 | 5.800403
56.5 | 1.13 | 10.998 | 1.180071 | 0.1072987 | 12.97842 | 5.930187
57 | 1.14 | 10.92 | 1.180073 | 0.1080653 | 12.88639 | 6.059051
57.5 | 1.15 | 10.92 | 1.220073 | 0.1117283 | 13.32319 | 6.192283
58 | 1.16 | 10.959 | 1.160072 | 0.1058556 | 12.71323 | 6.319416
58.5 | 1.17 | 10.92 | 1.160073 | 0.1062338 | 12.668 | 6.446095
59 | 1.18 | 10.92 | 1.160073 | 0.1062338 | 12.668 | 6.572775
59.5 | 1.19 | 10.939 | 1.110072 | 0.1014784 | 12.14308 | 6.694206
60 | 1.2 | 10.92 | 1.110073 | 0.101655 | 12.12199 | 6.815426
60.5 | 1.21 | 10.939 | 1.150072 | 0.1051351 | 12.58064 | 6.941233
61 | 1.22 | 10.939 | 1.160072 | 0.1060492 | 12.69003 | 7.068133
61.5 | 1.23 | 10.92 | 1.200073 | 0.1098968 | 13.10479 | 7.199181
62 | 1.24 | 10.9 | 1.130073 | 0.1036765 | 12.3178 | 7.322359
62.5 | 1.25 | 10.9 | 1.050073 | 0.096337 | 11.4458 | 7.436817
63 | 1.26 | 10.939 | 1.110072 | 0.1014784 | 12.14308 | 7.558248
63.5 | 1.27 | 10.92 | 1.150073 | 0.105318 | 12.55879 | 7.683836
64 | 1.28 | 10.881 | 1.180074 | 0.1084527 | 12.84038 | 7.812239
64.5 | 1.29 | 10.92 | 1.090073 | 0.09982351 | 11.90359 | 7.931275
65 | 1.3 | 10.92 | 1.180073 | 0.1080653 | 12.88639 | 8.060139
65.5 | 1.31 | 10.939 | 1.070072 | 0.09782176 | 11.70552 | 8.177194
66 | 1.32 | 10.959 | 1.110072 | 0.1012932 | 12.16528 | 8.298846
66.5 | 1.33 | 10.939 | 1.220072 | 0.1115342 | 13.34637 | 8.43231
67 | 1.34 | 10.881 | 1.200074 | 0.1102908 | 13.058 | 8.56289
67.5 | 1.35 | 10.842 | 1.130075 | 0.1042312 | 12.25227 | 8.685412
68 | 1.36 | 10.881 | 1.070074 | 0.09834333 | 11.64347 | 8.801847
68.5 | 1.37 | 10.92 | 1.090073 | 0.09982351 | 11.90359 | 8.920883
69 | 1.38 | 10.939 | 1.240072 | 0.1133625 | 13.56515 | 9.056535
69.5 | 1.39 | 10.939 | 1.130072 | 0.1033067 | 12.36186 | 9.180154
70 | 1.4 | 10.92 | 1.010073 | 0.09249751 | 11.02999 | 9.290454
70.5 | 1.41 | 10.92 | 1.150073 | 0.105318 | 12.55879 | 9.416042
71 | 1.42 | 10.92 | 1.110073 | 0.101655 | 12.12199 | 9.537262
71.5 | 1.43 | 10.939 | 1.110072 | 0.1014784 | 12.14308 | 9.658692
72 | 1.44 | 10.959 | 1.090072 | 0.09946819 | 11.9461 | 9.778153
72.5 | 1.45 | 11.017 | 1.09007 | 0.09894439 | 12.00931 | 9.898247
73 | 1.46 | 11.037 | 1.13007 | 0.1023892 | 12.47258 | 10.02297
73.5 | 1.47 | 11.037 | 1.07007 | 0.09695297 | 11.81036 | 10.14108
74 | 1.48 | 10.998 | 1.010071 | 0.09184133 | 11.10876 | 10.25216
74.5 | 1.49 | 10.959 | 0.9300718 | 0.08486831 | 10.19266 | 10.35409
75 | 1.5 | 11.017 | 1.01007 | 0.0916829 | 11.12795 | 10.46537
75.5 | 1.51 | 11.017 | 0.9700704 | 0.08805214 | 10.68727 | 10.57224
76 | 1.52 | 11.017 | 1.16007 | 0.1052982 | 12.7805 | 10.70005
76.5 | 1.53 | 10.939 | 0.9700723 | 0.08868016 | 10.61162 | 10.80616
77 | 1.54 | 10.9 | 0.9700733 | 0.08899755 | 10.5738 | 10.9119
77.5 | 1.55 | 10.881 | 0.9300737 | 0.08547687 | 10.12013 | 11.0131
78 | 1.56 | 10.881 | 0.8500738 | 0.07812461 | 9.249652 | 11.1056
78.5 | 1.57 | 10.9 | 1.010073 | 0.09266728 | 11.0098 | 11.2157
79 | 1.58 | 10.92 | 0.9300728 | 0.0851715 | 10.15639 | 11.31726
79.5 | 1.59 | 10.939 | 1.110072 | 0.1014784 | 12.14308 | 11.43869
80 | 1.6 | 10.939 | 1.030072 | 0.09416512 | 11.26796 | 11.55137
80.5 | 1.61 | 10.92 | 1.070073 | 0.09799201 | 11.68519 | 11.66822
81 | 1.62 | 10.9 | 1.070073 | 0.09817186 | 11.6638 | 11.78486
81.5 | 1.63 | 10.92 | 1.130073 | 0.1034865 | 12.34039 | 11.90827
82 | 1.64 | 10.939 | 0.9500723 | 0.08685184 | 10.39284 | 12.01219
82.5 | 1.65 | 10.939 | 0.9300723 | 0.08502352 | 10.17406 | 12.11394
83 | 1.66 | 10.9 | 1.050073 | 0.096337 | 11.4458 | 12.22839
83.5 | 1.67 | 10.92 | 1.050073 | 0.09616051 | 11.46679 | 12.34306
84 | 1.68 | 10.92 | 0.9500728 | 0.087003 | 10.37479 | 12.44681
84.5 | 1.69 | 10.92 | 1.070073 | 0.09799201 | 11.68519 | 12.56366
85 | 1.7 | 10.939 | 1.070072 | 0.09782176 | 11.70552 | 12.68072
85.5 | 1.71 | 10.822 | 0.9900752 | 0.09148727 | 10.71459 | 12.78786
86 | 1.72 | 10.9 | 1.050073 | 0.096337 | 11.4458 | 12.90232
86.5 | 1.73 | 10.9 | 1.070073 | 0.09817186 | 11.6638 | 13.01896
87 | 1.74 | 10.861 | 0.8900742 | 0.0819514 | 9.667096 | 13.11563
87.5 | 1.75 | 10.92 | 0.9500728 | 0.087003 | 10.37479 | 13.21938
88 | 1.76 | 10.92 | 1.160073 | 0.1062338 | 12.668 | 13.34606
88.5 | 1.77 | 10.861 | 1.050074 | 0.09668301 | 11.40486 | 13.46011
89 | 1.78 | 10.92 | 1.010073 | 0.09249751 | 11.02999 | 13.57041
89.5 | 1.79 | 10.92 | 1.030073 | 0.09432901 | 11.24839 | 13.68289
90 | 1.8 | 10.842 | 1.050075 | 0.09685249 | 11.38491 | 13.79674
90.5 | 1.81 | 10.803 | 0.9900756 | 0.09164821 | 10.69579 | 13.9037
91 | 1.82 | 10.881 | 0.9300737 | 0.08547687 | 10.12013 | 14.0049
91.5 | 1.83 | 10.978 | 0.9900714 | 0.09018686 | 10.869 | 14.11359
92 | 1.84 | 10.939 | 1.110072 | 0.1014784 | 12.14308 | 14.23502
92.5 | 1.85 | 10.861 | 1.110074 | 0.1022074 | 12.05652 | 14.35559
93 | 1.86 | 10.764 | 1.050077 | 0.0975545 | 11.30302 | 14.46862
93.5 | 1.87 | 10.803 | 1.110076 | 0.1027562 | 11.99215 | 14.58854
94 | 1.88 | 10.92 | 1.050073 | 0.09616051 | 11.46679 | 14.70321
94.5 | 1.89 | 10.959 | 0.9700719 | 0.08851828 | 10.63102 | 14.80951
95 | 1.9 | 10.939 | 1.010072 | 0.09233681 | 11.04918 | 14.92001
95.5 | 1.91 | 10.881 | 1.010074 | 0.09282914 | 10.99061 | 15.02991
96 | 1.92 | 10.881 | 1.160074 | 0.1066146 | 12.62276 | 15.15614
96.5 | 1.93 | 10.822 | 0.9900752 | 0.09148727 | 10.71459 | 15.26329
97 | 1.94 | 10.764 | 1.200077 | 0.1114898 | 12.91762 | 15.39246
97.5 | 1.95 | 10.842 | 0.9300747 | 0.08578442 | 10.08387 | 15.4933
98 | 1.96 | 10.939 | 1.010072 | 0.09233681 | 11.04918 | 15.60379
98.5 | 1.97 | 10.959 | 0.9900718 | 0.09034327 | 10.8502 | 15.7123
99 | 1.98 | 10.92 | 1.200073 | 0.1098968 | 13.10479 | 15.84334
99.5 | 1.99 | 10.842 | 1.050075 | 0.09685249 | 11.38491 | 15.95719
100 | 2 | 10.783 | 0.9700761 | 0.08996347 | 10.46033 | 16.0618
100.5 | 2.01
101 | 2.02
101.5 | 2.03
102 | 2.04
102.5 | 2.05
103 | 2.06
103.5 | 2.07
104 | 2.08
104.5 | 2.09
105 | 2.1
105.5 | 2.11
106 | 2.12
106.5 | 2.13
107 | 2.14
107.5 | 2.15
108 | 2.16
108.5 | 2.17
109 | 2.18
109.5 | 2.19
110 | 2.2
110.5 | 2.21
111 | 2.22
111.5 | 2.23
112 | 2.24
112.5 | 2.25
113 | 2.26
113.5 | 2.27
114 | 2.28
114.5 | 2.29
115 | 2.3
115.5 | 2.31
116 | 2.32
116.5 | 2.33
117 | 2.34
117.5 | 2.35
118 | 2.36
118.5 | 2.37
119 | 2.38
119.5 | 2.39
120 | 2.4
120.5 | 2.41
121 | 2.42
121.5 | 2.43
122 | 2.44
122.5 | 2.45
123 | 2.46
123.5 | 2.47
124 | 2.48
124.5 | 2.49
125 | 2.5

## Resultados
Inicio paso corriente
30 | 0
30 | 0.5 | Eje Izquierdo |  | Eje Derecho
Fin de Subida |  | Máx = | 0.5 | Máx = | 0.6
41.32113 | 0 | Mín = | 0 | Mín = | 0
41.32113 | 0.5
¿Suavizar?
Inicio paso corriente |  | Eje Izquierdo |  | Eje Derecho
30 | 0 | Máx = | 100 | Máx = | 9
30 | 100 | Mín = | 0 | Mín = | 0
Fin de Subida
41.32113 | 0
41.32113 | 100
¿Suavizar?
|  | Eje Izquierdo |  | Eje Derecho
Inicio paso corriente |  | Máx = | 10 | Máx = | 6
30 | 0 | Mín = | 0 | Mín = | 0
30 | 10
Fin de Subida
41.32113 | 0
41.32113 | 10
|  | Eje Izquierdo |  | Eje Derecho
Inicio paso corriente |  | Máx = | 14 | Máx = | 9
30 | 0 | Mín = | 0 | Mín = | 0
30 | 14
Fin de Subida
41.32113 | 0
41.32113 | 14