## Parámetros
Ensayo |  |  |  |  | Fecha:
Características polvo |  | Material | Referencia polvo | Densidad de golpeo g/cm3 | Densidad aparente g/cm3 | Densidad absoluta g/cm3
|  | Al-NH3 |  | 1.19 | 0.84 | 2.725 |  | Sí
No
Activación externa |  | PRECOMPRESIÓN | No | # MPa
|  | ACTIVACIÓN ELÉC. | No | # V | # A
Características de corriente | Duraciones
|  | Aproximación | Apriete | PreCalentamiento | Calentamiento | Enfriamiento
|  | 99 | 30 | 5 | 65 | 60 | ciclos
|  | 1.98 | 0.6 | 0.1 | 1.3 | 1.2 | segundos
Intensidades
|  | I máx | So1i (grados) | I So1i (kA) | ISo2i (kA) | Energía (kJ) | EDE (kJ/g)
|  | 12.168 | 15 | 1 | 11 | 16.57494 | 12.78733
Características de Presión |  | Presión Trabajo | Presión Sinterizado
|  | 923 |  | kgf
|  | 3.812474 | 0 | bares
Características Sinterizados |  | Diámetro (mm) | Altura (mm) | Masa (g) |  | Secc (cm2)
| 1 | 12.02 | 4.01 | 1.2962 |  | 1.134746
| 2 | 12.06 | 4.26 |  |  | Volumen (cm3)
| 3 | 11.98 | 4.03 |  |  | 0.4631183
| 4 | 12.14 | 3.97
| 5 | 12.01 | 4.09 |  |  | Densid (g/cm3)
| 6 | 11.96 | 3.92 |  |  | 2.798853
| 7 | 11.92 | 4.15 |  |  | Porosidad (%)
| 8 | 12.07 | 4.22 |  |  | -2.710189
|  | 12.02 | 4.08125
Otros Datos |  | Tª Inicial (ºC) | Lubricante | Diám Punzón (mm) | h punzones (mm) | h obleas (mm) | tS (ciclos)
|  | 24.9 |  | 11.9 | 97.31 | 9.3 | 9.930697
Observaciones
[9 empty] | 4 | 5 | 8
[9 empty] | 3 | 9 | 2

## Adquisición
367 | 473 | 0 | 74
364 | 472 | 0 | 27 | IP:x,x,x,x:
364 | 471 | 0 | 25 | 172,16,1,14
365 | 473 | 0 | 19
365 | 471 | 0 | 21 | Abrir canal. (IP: 172,16,1,14)(Return:1)
365 | 472 | 0 | 21
365 | 473 | 0 | 19
367 | 472 | 0 | 21 | Recibidos de 3185 registros (Soldadura:1766)
365 | 472 | 0 | 23
367 | 471 | 0 | 25
365 | 470 | 0 | 25 | Representar gráficas
365 | 472 | 0 | 21
366 | 473 | 0 | 17
365 | 473 | 0 | 25
365 | 473 | 0 | 21
365 | 473 | 0 | 17
369 | 472 | 0 | 17
364 | 474 | 0 | 19
369 | 473 | 0 | 17
366 | 474 | 0 | 14
366 | 472 | 0 | 17
365 | 474 | 0 | 19
365 | 473 | 0 | 21
364 | 475 | 0 | 19
365 | 474 | 0 | 17
365 | 474 | 0 | 23
365 | 473 | 0 | 23
365 | 474 | 0 | 17
365 | 474 | 0 | 21
365 | 473 | 0 | 16
367 | 473 | 0 | 17
365 | 473 | 0 | 19
365 | 473 | 0 | 19
366 | 474 | 0 | 12
366 | 474 | 0 | 23
366 | 473 | 0 | 21
366 | 473 | 0 | 14
366 | 472 | 0 | 21
366 | 473 | 0 | 25
369 | 474 | 0 | 19
364 | 476 | 0 | 21
365 | 476 | 0 | 17
365 | 474 | 0 | 17
364 | 474 | 0 | 16
364 | 473 | 0 | 23
365 | 472 | 0 | 19
365 | 473 | 0 | 27
365 | 472 | 0 | 19
365 | 474 | 0 | 17
366 | 472 | 0 | 19
366 | 474 | 0 | 21
366 | 472 | 0 | 14
365 | 473 | 0 | 19
367 | 474 | 0 | 19
366 | 474 | 0 | 19
366 | 475 | 0 | 16
365 | 476 | 0 | 29
365 | 476 | 0 | 16
369 | 474 | 0 | 23
367 | 474 | 0 | 19
365 | 474 | 0 | 23
367 | 474 | 2866 | 23
365 | 473 | 2749 | 163
370 | 474 | 2827 | 155
367 | 472 | 2827 | 167
370 | 474 | 3042 | 167
371 | 474 | 3139 | 153
373 | 473 | 3510 | 161
375 | 473 | 3783 | 168
377 | 473 | 4095 | 155
378 | 472 | 4251 | 141
383 | 471 | 6318 | 174
387 | 470 | 7020 | 195
393 | 471 | 7644 | 180
401 | 470 | 9906 | 192
406 | 469 | 10822 | 186
411 | 470 | 12109 | 209
419 | 468 | 12031 | 213
422 | 467 | 12168 | 188
424 | 465 | 11661 | 163
423 | 463 | 11505 | 170
425 | 463 | 11368 | 168
426 | 463 | 11115 | 159
424 | 461 | 11095 | 153
424 | 461 | 11134 | 157
427 | 460 | 11134 | 141
426 | 461 | 11076 | 163
425 | 459 | 11076 | 137
426 | 456 | 11095 | 167
426 | 459 | 11076 | 165
427 | 458 | 11095 | 145
429 | 458 | 11095 | 134
426 | 460 | 11095 | 157
429 | 456 | 11095 | 159
426 | 458 | 11115 | 145
430 | 457 | 11076 | 132
429 | 458 | 10998 | 141
430 | 460 | 11056 | 141
428 | 459 | 11017 | 141
429 | 461 | 11037 | 139
428 | 461 | 11017 | 134
430 | 463 | 11037 | 147
428 | 462 | 11017 | 135
430 | 465 | 11056 | 137
429 | 463 | 11037 | 139
430 | 464 | 11037 | 147
428 | 464 | 11017 | 165
431 | 462 | 10998 | 135
429 | 465 | 10998 | 134
430 | 466 | 10998 | 132
429 | 465 | 11017 | 153
430 | 466 | 11017 | 128
429 | 468 | 10998 | 124
430 | 470 | 10998 | 141
429 | 468 | 10998 | 130
431 | 469 | 10978 | 143
430 | 469 | 10959 | 141
432 | 470 | 10978 | 143
430 | 469 | 10978 | 135
431 | 472 | 10998 | 143
429 | 474 | 10998 | 128
431 | 471 | 10998 | 149
430 | 472 | 10998 | 128
434 | 472 | 10920 | 126
431 | 471 | 11037 | 132
432 | 474 | 11026 | 139
431 | 472 | 11017 | 168
431 | 473 | 10978 | 126
431 | 471 | 10939 | 174
431 | 473 | 10998 | 151
431 | 473 | 11056 | 147
433 | 474 | 11056 | 126
429 | 474 | 11037 | 122
432 | 474 | 11115 | 124
431 | 475 | 11095 | 132
431 | 473 | 11037 | 145
429 | 474 | 11037 | 120
433 | 475 | 11037 | 143
431 | 475 | 11095 | 130
433 | 475 | 11095 | 120
432 | 475 | 10978 | 124
434 | 476 | 10978 | 135
433 | 474 | 10998 | 141
434 | 477 | 10978 | 134
433 | 475 | 11017 | 116
436 | 475 | 11076 | 132
434 | 475 | 11076 | 120
437 | 475 | 10978 | 130
435 | 475 | 10978 | 130
434 | 477 | 10978 | 143
432 | 475 | 10978 | 134
435 | 475 | 10998 | 128
432 | 476 | 10998 | 130
436 | 476 | 11017 | 114
434 | 477 | 10959 | 120
437 | 475 | 10978 | 137
435 | 475 | 10998 | 130
436 | 475 | 10978 | 118
433 | 476 | 10978 | 112
438 | 476 | 10978 | 135
436 | 475 | 10978 | 126
439 | 475 | 10959 | 118
439 | 475 | 10939 | 114
439 | 474 | 10959 | 106
438 | 474 | 10959 | 120
440 | 475 | 10959 | 130
439 | 475 | 10978 | 134
441 | 474 | 10939 | 126
441 | 474 | 10959 | 120
441 | 472 | 10959 | 126
440 | 474 | 10920 | 120
441 | 474 | 10939 | 112
439 | 475 | 10939 | 114
444 | 474 | 10920 | 114
439 | 473 | 10900 | 118
443 | 474 | 10900 | 114
441 | 474 | 10822 | 124
445 | 473 | 10842 | 132
443 | 472 | 10881 | 126
446 | 473 | 10900 | 122
445 | 472 | 10920 | 139
446 | 474 | 10900 | 112
447 | 473 | 10939 | 118
453 | 472 | 10920 | 114
452 | 473 | 10900 | 112
453 | 472 | 10959 | 124
455 | 472 | 10978 | 116
460 | 472 | 10978 | 116
499 | 472 | 11017 | 126
562 | 470 | 11097 | 132
552 | 469 | 10641 | 112
551 | 466 | 10822 | 93
554 | 465 | 10900 | 97
555 | 463 | 10803 | 118
552 | 460 | 10725 | 116
553 | 460 | 10744 | 91
553 | 458 | 10822 | 91
552 | 457 | 10822 | 112
551 | 455 | 10608 | 97

## Desplazamiento
ciclos | seg | x(t) | h(t) | θ(t) |  |  | θ(t) | H(t)
0.5 | 0.01 | 0.07203369 | 13.37411 | 0.6948394 |  |  | 0.3750702 | 7.841402
1 | 0.02 | -0.07796631 | 13.52411 | 0.6982241 | 0.6 | 12.27754 | 0.3751417 | 7.842302
1.5 | 0.03 | -0.07796631 | 13.52411 | 0.6982241 | 0.6 | 0 | 0.3752058 | 7.843109
2 | 0.04 | -0.02796631 | 13.47411 | 0.6971042 |  |  | 0.3752927 | 7.844202
2.5 | 0.05 | -0.02796631 | 13.47411 | 0.6971042 |  |  | 0.375362 | 7.845078
3 | 0.06 | -0.02796631 | 13.47411 | 0.6971042 |  |  | 0.3754207 | 7.845825
3.5 | 0.07 | -0.02796631 | 13.47411 | 0.6971042 |  |  | 0.3755129 | 7.846983
4 | 0.08 | 0.07203369 | 13.37411 | 0.6948394 |  |  | 0.3754949 | 7.846785
4.5 | 0.09 | -0.02796631 | 13.47411 | 0.6971042 |  |  | 0.375441 | 7.846127
5 | 0.1 | 0.07203369 | 13.37411 | 0.6948394 |  |  | 0.3753342 | 7.844794
5.5 | 0.11 | -0.02796631 | 13.47411 | 0.6971042 |  |  | 0.3751218 | 7.842126
6 | 0.12 | -0.02796631 | 13.47411 | 0.6971042 |  |  | 0.3747863 | 7.837904
6.5 | 0.13 | 0.02203369 | 13.42411 | 0.695976 |  |  | 0.3744717 | 7.833904
7 | 0.14 | -0.02796631 | 13.47411 | 0.6971042 |  |  | 0.3741395 | 7.829682
7.5 | 0.15 | -0.02796631 | 13.47411 | 0.6971042 |  |  | 0.3738248 | 7.825682
8 | 0.16 | -0.02796631 | 13.47411 | 0.6971042 |  |  | 0.3735437 | 7.822127
8.5 | 0.17 | 0.1720337 | 13.27411 | 0.6925405 |  |  | 0.3732584 | 7.818571
9 | 0.18 | -0.07796631 | 13.52411 | 0.6982241 |  |  | 0.372825 | 7.813238
9.5 | 0.19 | 0.1720337 | 13.27411 | 0.6925405 |  |  | 0.3723171 | 7.807015
10 | 0.2 | 0.02203369 | 13.42411 | 0.695976 |  |  | 0.3717346 | 7.799905
10.5 | 0.21 | 0.02203369 | 13.42411 | 0.695976 |  |  | 0.3711689 | 7.793016
11 | 0.22 | -0.02796631 | 13.47411 | 0.6971042 |  |  | 0.3707125 | 7.78746
11.5 | 0.23 | -0.02796631 | 13.47411 | 0.6971042 | 0.6 | 16.90513 | 0.3704918 | 7.784793
12 | 0.24 | -0.07796631 | 13.52411 | 0.6982241 | 0.6 | 0 | 0.3704702 | 7.784571
12.5 | 0.25 | -0.02796631 | 13.47411 | 0.6971042 |  |  | 0.3706844 | 7.787238
13 | 0.26 | -0.02796631 | 13.47411 | 0.6971042 |  |  | 0.3711176 | 7.792571
13.5 | 0.27 | -0.02796631 | 13.47411 | 0.6971042 |  |  | 0.371803 | 7.801015
14 | 0.28 | -0.02796631 | 13.47411 | 0.6971042 |  |  | 0.372667 | 7.811682
14.5 | 0.29 | -0.02796631 | 13.47411 | 0.6971042 |  |  | 0.3736567 | 7.823905
15 | 0.3 | -0.02796631 | 13.47411 | 0.6971042 |  |  | 0.3746632 | 7.836349
15.5 | 0.31 | 0.07203369 | 13.37411 | 0.6948394 |  |  | 0.3755583 | 7.84746
16 | 0.32 | -0.02796631 | 13.47411 | 0.6971042 |  |  | 0.3762361 | 7.855905
16.5 | 0.33 | -0.02796631 | 13.47411 | 0.6971042 |  |  | 0.3766634 | 7.861238
17 | 0.34 | 0.02203369 | 13.42411 | 0.695976 |  |  | 0.376893 | 7.864127
17.5 | 0.35 | 0.02203369 | 13.42411 | 0.695976 |  |  | 0.3769621 | 7.865016
18 | 0.36 | 0.02203369 | 13.42411 | 0.695976 |  |  | 0.3769085 | 7.864348
18.5 | 0.37 | 0.02203369 | 13.42411 | 0.695976 |  |  | 0.3767322 | 7.862127
19 | 0.38 | 0.02203369 | 13.42411 | 0.695976 |  |  | 0.3765035 | 7.859238
19.5 | 0.39 | 0.02203369 | 13.42411 | 0.695976 |  |  | 0.3761875 | 7.855238
20 | 0.4 | 0.1720337 | 13.27411 | 0.6925405 |  |  | 0.3758546 | 7.851016
20.5 | 0.41 | -0.07796631 | 13.52411 | 0.6982241 |  |  | 0.3755747 | 7.84746
21 | 0.42 | -0.02796631 | 13.47411 | 0.6971042 |  |  | 0.3754183 | 7.84546
21.5 | 0.43 | -0.02796631 | 13.47411 | 0.6971042 |  |  | 0.3753499 | 7.844571
22 | 0.44 | -0.07796631 | 13.52411 | 0.6982241 | 0.6 | 0.8727801 | 0.3754045 | 7.845238
22.5 | 0.45 | -0.07796631 | 13.52411 | 0.6982241 | 0.6 | 0 | 0.3754217 | 7.84546
23 | 0.46 | -0.02796631 | 13.47411 | 0.6971042 |  |  | 0.3753664 | 7.844793
23.5 | 0.47 | -0.02796631 | 13.47411 | 0.6971042 |  |  | 0.3751857 | 7.84257
24 | 0.48 | -0.02796631 | 13.47411 | 0.6971042 |  |  | 0.3748973 | 7.839015
24.5 | 0.49 | -0.02796631 | 13.47411 | 0.6971042 |  |  | 0.3744486 | 7.833459
25 | 0.5 | 0.02203369 | 13.42411 | 0.695976 |  |  | 0.3740013 | 7.827905
25.5 | 0.51 | 0.02203369 | 13.42411 | 0.695976 |  |  | 0.3735552 | 7.822349
26 | 0.52 | 0.02203369 | 13.42411 | 0.695976 |  |  | 0.3731464 | 7.817238
26.5 | 0.53 | -0.02796631 | 13.47411 | 0.6971042 |  |  | 0.3727195 | 7.811904
27 | 0.54 | 0.07203369 | 13.37411 | 0.6948394 |  |  | 0.372434 | 7.808349
27.5 | 0.55 | 0.02203369 | 13.42411 | 0.695976 |  |  | 0.3721627 | 7.805016
28 | 0.56 | 0.02203369 | 13.42411 | 0.695976 |  |  | 0.3719411 | 7.802349
28.5 | 0.57 | -0.02796631 | 13.47411 | 0.6971042 |  |  | 0.3716404 | 7.798794
29 | 0.58 | -0.02796631 | 13.47411 | 0.6971042 |  |  | 0.3713712 | 7.795682
29.5 | 0.59 | 0.1720337 | 13.27411 | 0.6925405 |  |  | 0.3707694 | 7.788571
30 | 0.6 | 0.07203369 | 13.37411 | 0.6948394 |  |  | 0.3699269 | 7.778571
30.5 | 0.61 | -0.02796631 | 13.47411 | 0.6971042 |  |  | 0.3685414 | 7.762127
31 | 0.62 | 0.07203369 | 13.37411 | 0.6948394 |  |  | 0.3667579 | 7.741015
31.5 | 0.63 | -0.02796631 | 13.47411 | 0.6971042 |  |  | 0.3641653 | 7.710571
32 | 0.64 | 0.2220337 | 13.22411 | 0.691378 |  |  | 0.3609946 | 7.673682
32.5 | 0.65 | 0.07203369 | 13.37411 | 0.6948394 |  |  | 0.3568092 | 7.625682
33 | 0.66 | 0.2220337 | 13.22411 | 0.691378 |  |  | 0.351833 | 7.56946
33.5 | 0.67 | 0.2720337 | 13.17411 | 0.6902067 |  |  | 0.3455728 | 7.499905
34 | 0.68 | 0.3720337 | 13.07411 | 0.6878372 |  |  | 0.3384776 | 7.422349
34.5 | 0.69 | 0.4720337 | 12.97411 | 0.6854311 |  |  | 0.3301619 | 7.333015
35 | 0.7 | 0.5720337 | 12.87411 | 0.6829877 |  |  | 0.3211932 | 7.238348
35.5 | 0.71 | 0.6220337 | 12.82411 | 0.6817517 |  |  | 0.3112944 | 7.135904
36 | 0.72 | 0.8720337 | 12.57411 | 0.6754242 |  |  | 0.3011935 | 7.03346
36.5 | 0.73 | 1.072034 | 12.37411 | 0.6701782 |  |  | 0.290509 | 6.927461
37 | 0.74 | 1.372034 | 12.07411 | 0.6619833 |  |  | 0.2800082 | 6.825682
37.5 | 0.75 | 1.772034 | 11.67411 | 0.6504015 |  |  | 0.2694481 | 6.725683
38 | 0.76 | 2.022034 | 11.42411 | 0.642751 |  |  | 0.2595809 | 6.634349
38.5 | 0.77 | 2.272034 | 11.17411 | 0.6347582 |  |  | 0.2499438 | 6.547237
39 | 0.78 | 2.672034 | 10.77411 | 0.6211983 |  |  | 0.2412587 | 6.470571
39.5 | 0.79 | 2.822034 | 10.62411 | 0.61585 |  |  | 0.2329286 | 6.398793
40 | 0.8 | 2.922034 | 10.52411 | 0.6121998 |  |  | 0.2254058 | 6.335459
40.5 | 0.81 | 2.872034 | 10.57411 | 0.6140336 |  |  | 0.21807 | 6.275015
41 | 0.82 | 2.972034 | 10.47411 | 0.6103486 |  |  | 0.2115753 | 6.222571
41.5 | 0.83 | 3.022034 | 10.42411 | 0.6084796 |  |  | 0.2052385 | 6.172349
42 | 0.84 | 2.922034 | 10.52411 | 0.6121998 |  |  | 0.1996535 | 6.128793
42.5 | 0.85 | 2.922034 | 10.52411 | 0.6121998 |  |  | 0.1942145 | 6.087015
43 | 0.86 | 3.072034 | 10.37411 | 0.6065926 |  |  | 0.1894583 | 6.051016
43.5 | 0.87 | 3.022034 | 10.42411 | 0.6084796 |  |  | 0.1846137 | 6.014793
44 | 0.88 | 2.972034 | 10.47411 | 0.6103486 |  |  | 0.1803505 | 5.983237
44.5 | 0.89 | 3.022034 | 10.42411 | 0.6084796 |  |  | 0.176075 | 5.951904
45 | 0.9 | 3.022034 | 10.42411 | 0.6084796 |  |  | 0.1723395 | 5.924793
45.5 | 0.91 | 3.072034 | 10.37411 | 0.6065926 |  |  | 0.168439 | 5.896793
46 | 0.92 | 3.172034 | 10.27411 | 0.6027635 |  |  | 0.1650594 | 5.872793
46.5 | 0.93 | 3.022034 | 10.42411 | 0.6084796 |  |  | 0.1614582 | 5.84746
47 | 0.94 | 3.172034 | 10.27411 | 0.6027635 |  |  | 0.1581105 | 5.824126
47.5 | 0.95 | 3.022034 | 10.42411 | 0.6084796 |  |  | 0.1544455 | 5.798793
48 | 0.96 | 3.222034 | 10.22411 | 0.6008208 |  |  | 0.1511758 | 5.776349
48.5 | 0.97 | 3.172034 | 10.27411 | 0.6027635 |  |  | 0.1475903 | 5.751904
49 | 0.98 | 3.222034 | 10.22411 | 0.6008208 |  |  | 0.1443035 | 5.729682
49.5 | 0.99 | 3.122034 | 10.32411 | 0.6046873 |  |  | 0.1407504 | 5.705905
50 | 1 | 3.172034 | 10.27411 | 0.6027635 |  |  | 0.1374979 | 5.684349
50.5 | 1.01 | 3.122034 | 10.32411 | 0.6046873 |  |  | 0.133877 | 5.660571
51 | 1.02 | 3.222034 | 10.22411 | 0.6008208 |  |  | 0.1303859 | 5.637904
51.5 | 1.03 | 3.122034 | 10.32411 | 0.6046873 |  |  | 0.1263698 | 5.612127
52 | 1.04 | 3.222034 | 10.22411 | 0.6008208 |  |  | 0.1224539 | 5.587237
52.5 | 1.05 | 3.172034 | 10.27411 | 0.6027635 |  |  | 0.1179314 | 5.558793
53 | 1.06 | 3.222034 | 10.22411 | 0.6008208 |  |  | 0.1134276 | 5.530793
53.5 | 1.07 | 3.122034 | 10.32411 | 0.6046873 |  |  | 0.1085174 | 5.500571
54 | 1.08 | 3.272034 | 10.17411 | 0.5988591 |  |  | 0.1039653 | 5.472794
54.5 | 1.09 | 3.172034 | 10.27411 | 0.6027635 |  |  | 0.09911616 | 5.44346
55 | 1.1 | 3.222034 | 10.22411 | 0.6008208 |  |  | 0.09474574 | 5.417237
55.5 | 1.11 | 3.172034 | 10.27411 | 0.6027635 |  |  | 0.09030683 | 5.390793
56 | 1.12 | 3.222034 | 10.22411 | 0.6008208 |  |  | 0.08651028 | 5.368349
56.5 | 1.13 | 3.172034 | 10.27411 | 0.6027635 |  |  | 0.08265173 | 5.345682
57 | 1.14 | 3.222034 | 10.22411 | 0.6008208 |  |  | 0.07945649 | 5.327015
57.5 | 1.15 | 3.172034 | 10.27411 | 0.6027635 |  |  | 0.07619852 | 5.308126
58 | 1.16 | 3.272034 | 10.17411 | 0.5988591 |  |  | 0.07342684 | 5.292127
58.5 | 1.17 | 3.222034 | 10.22411 | 0.6008208 |  |  | 0.07025222 | 5.273904
59 | 1.18 | 3.322034 | 10.12411 | 0.596878 |  |  | 0.06736511 | 5.25746
59.5 | 1.19 | 3.222034 | 10.22411 | 0.6008208 |  |  | 0.06397282 | 5.238348
60 | 1.2 | 3.272034 | 10.17411 | 0.5988591 |  |  | 0.06094619 | 5.22146
60.5 | 1.21 | 3.172034 | 10.27411 | 0.6027635 |  |  | 0.0576039 | 5.203015
61 | 1.22 | 3.272034 | 10.17411 | 0.5988591 |  |  | 0.05474932 | 5.18746
61.5 | 1.23 | 3.222034 | 10.22411 | 0.6008208 |  |  | 0.05152985 | 5.170127
62 | 1.24 | 3.422034 | 10.02411 | 0.5928565 |  |  | 0.04889075 | 5.156126
62.5 | 1.25 | 3.272034 | 10.17411 | 0.5988591 |  |  | 0.04586454 | 5.140127
63 | 1.26 | 3.322034 | 10.12411 | 0.596878 |  |  | 0.04331469 | 5.126793
63.5 | 1.27 | 3.272034 | 10.17411 | 0.5988591 |  |  | 0.04062997 | 5.112793
64 | 1.28 | 3.272034 | 10.17411 | 0.5988591 |  |  | 0.03883446 | 5.10346
64.5 | 1.29 | 3.272034 | 10.17411 | 0.5988591 |  |  | 0.03675676 | 5.092571
65 | 1.3 | 3.272034 | 10.17411 | 0.5988591 |  |  | 0.03531114 | 5.085015
65.5 | 1.31 | 3.272034 | 10.17411 | 0.5988591 |  |  | 0.03339178 | 5.075016
66 | 1.32 | 3.372034 | 10.07411 | 0.5948772 |  |  | 0.0317597 | 5.066571
66.5 | 1.33 | 3.172034 | 10.27411 | 0.6027635 |  |  | 0.02929821 | 5.053904
67 | 1.34 | 3.322034 | 10.12411 | 0.596878 |  |  | 0.02715813 | 5.043015
67.5 | 1.35 | 3.272034 | 10.17411 | 0.5988591 |  |  | 0.02436356 | 5.028793
68 | 1.36 | 3.272034 | 10.17411 | 0.5988591 |  |  | 0.02205201 | 5.017016
68.5 | 1.37 | 3.172034 | 10.27411 | 0.6027635 |  |  | 0.0191424 | 5.002126
69 | 1.38 | 3.372034 | 10.07411 | 0.5948772 |  |  | 0.01676469 | 4.989904
69.5 | 1.39 | 3.272034 | 10.17411 | 0.5988591 |  |  | 0.01395953 | 4.97546
70 | 1.4 | 3.372034 | 10.07411 | 0.5948772 |  |  | 0.0118607 | 4.964571
70.5 | 1.41 | 3.322034 | 10.12411 | 0.596878 |  |  | 0.009501089 | 4.952348
71 | 1.42 | 3.422034 | 10.02411 | 0.5928565 |  |  | 0.00793357 | 4.944127
71.5 | 1.43 | 3.372034 | 10.07411 | 0.5948772 |  |  | 0.00622406 | 4.935237
72 | 1.44 | 3.422034 | 10.02411 | 0.5928565 |  |  | 0.005396735 | 4.930793
72.5 | 1.45 | 3.372034 | 10.07411 | 0.5948772 |  |  | 0.004197815 | 4.924571
73 | 1.46 | 3.522034 | 9.924107 | 0.5887539 |  |  | 0.0035993 | 4.92146
73.5 | 1.47 | 3.422034 | 10.02411 | 0.5928565 |  |  | 0.002758215 | 4.917238
74 | 1.48 | 3.572034 | 9.874106 | 0.5866715 |  |  | 0.002359803 | 4.915238
74.5 | 1.49 | 3.472034 | 9.974107 | 0.5908155 |  |  | 0.001370327 | 4.910349
75 | 1.5 | 3.422034 | 10.02411 | 0.5928565 |  |  | 0.000966048 | 4.908349
75.5 | 1.51 | 3.322034 | 10.12411 | 0.596878 |  |  | 0.0002782706 | 4.9
76 | 1.52 | 3.472034 | 9.974107 | 0.5908155 |  |  | 0 | 4.9
76.5 | 1.53 | 3.322034 | 10.12411 | 0.596878 |  |  | 0 | 4.9
77 | 1.54 | 3.522034 | 9.924107 | 0.5887539 |  |  | 0 | 4.9
77.5 | 1.55 | 3.422034 | 10.02411 | 0.5928565 |  |  | 0 | 4.9
78 | 1.56 | 3.572034 | 9.874106 | 0.5866715 |  |  | 0 | 4.9
78.5 | 1.57 | 3.472034 | 9.974107 | 0.5908155 |  |  | 0 | 4.9
79 | 1.58 | 3.522034 | 9.924107 | 0.5887539 |  |  | 0 | 4.9
79.5 | 1.59 | 3.372034 | 10.07411 | 0.5948772 |  |  | 0 | 4.9
80 | 1.6 | 3.622034 | 9.824106 | 0.5845678 |  |  | 0 | 4.9
80.5 | 1.61 | 3.522034 | 9.924107 | 0.5887539
81 | 1.62 | 3.672034 | 9.774107 | 0.5824426
81.5 | 1.63 | 3.672034 | 9.774107 | 0.5824426
82 | 1.64 | 3.672034 | 9.774107 | 0.5824426
82.5 | 1.65 | 3.622034 | 9.824106 | 0.5845678
83 | 1.66 | 3.722034 | 9.724107 | 0.5802956
83.5 | 1.67 | 3.672034 | 9.774107 | 0.5824426
84 | 1.68 | 3.772034 | 9.674107 | 0.5781264
84.5 | 1.69 | 3.772034 | 9.674107 | 0.5781264
85 | 1.7 | 3.772034 | 9.674107 | 0.5781264
85.5 | 1.71 | 3.722034 | 9.724107 | 0.5802956
86 | 1.72 | 3.772034 | 9.674107 | 0.5781264
86.5 | 1.73 | 3.672034 | 9.774107 | 0.5824426
87 | 1.74 | 3.922034 | 9.524107 | 0.5714821
87.5 | 1.75 | 3.672034 | 9.774107 | 0.5824426
88 | 1.76 | 3.872034 | 9.574106 | 0.57372
88.5 | 1.77 | 3.772034 | 9.674107 | 0.5781264
89 | 1.78 | 3.972034 | 9.474107 | 0.5692206
89.5 | 1.79 | 3.872034 | 9.574106 | 0.57372
90 | 1.8 | 4.022034 | 9.424107 | 0.5669351
90.5 | 1.81 | 3.972034 | 9.474107 | 0.5692206
91 | 1.82 | 4.022034 | 9.424107 | 0.5669351
91.5 | 1.83 | 4.072034 | 9.374106 | 0.5646251
92 | 1.84 | 4.372034 | 9.074106 | 0.5502312
92.5 | 1.85 | 4.322034 | 9.124106 | 0.5526959
93 | 1.86 | 4.372034 | 9.074106 | 0.5502312
93.5 | 1.87 | 4.472034 | 8.974107 | 0.5452194
94 | 1.88 | 4.722034 | 8.724107 | 0.532187
94.5 | 1.89 | 6.672034 | 6.774107 | 0.397522
95 | 1.9 | 9.822034 | 3.624106 | -0.1261397
95.5 | 1.91 | 9.322034 | 4.124106 | 0.01039166
96 | 1.92 | 9.272034 | 4.174107 | 0.02224584
96.5 | 1.93 | 9.422033 | 4.024107 | -0.0142002
97 | 1.94 | 9.472034 | 3.974107 | -0.02696035
97.5 | 1.95 | 9.322034 | 4.124106 | 0.01039166
98 | 1.96 | 9.372034 | 4.074106 | -0.001753485
98.5 | 1.97 | 9.372034 | 4.074106 | -0.001753485
99 | 1.98 | 9.322034 | 4.124106 | 0.01039166
99.5 | 1.99 | 9.272034 | 4.174107 | 0.02224584
100 | 2
100.5 | 2.01
101 | 2.02
101.5 | 2.03
102 | 2.04
102.5 | 2.05
103 | 2.06
103.5 | 2.07
104 | 2.08
104.5 | 2.09
105 | 2.1
105.5 | 2.11
106 | 2.12
106.5 | 2.13
107 | 2.14
107.5 | 2.15
108 | 2.16
108.5 | 2.17
109 | 2.18
109.5 | 2.19
110 | 2.2
110.5 | 2.21
111 | 2.22
111.5 | 2.23
112 | 2.24
112.5 | 2.25
113 | 2.26
113.5 | 2.27
114 | 2.28
114.5 | 2.29
115 | 2.3
115.5 | 2.31
116 | 2.32
116.5 | 2.33
117 | 2.34
117.5 | 2.35
118 | 2.36
118.5 | 2.37
119 | 2.38
119.5 | 2.39
120 | 2.4
120.5 | 2.41
121 | 2.42
121.5 | 2.43
122 | 2.44
122.5 | 2.45
123 | 2.46
123.5 | 2.47
124 | 2.48
124.5 | 2.49
125 | 2.5

## Fuerza
ciclos | seg | Fuerza | Presión
0.5 | 0.01 | 9.28026 | 83.44041 | 0.6 | 11.69842
1 | 0.02 | 9.26064 | 83.264 | 0.6 | 0
1.5 | 0.03 | 9.24102 | 83.08759
2 | 0.04 | 9.28026 | 83.44041
2.5 | 0.05 | 9.24102 | 83.08759
3 | 0.06 | 9.26064 | 83.264
3.5 | 0.07 | 9.28026 | 83.44041
4 | 0.08 | 9.26064 | 83.264
4.5 | 0.09 | 9.26064 | 83.264
5 | 0.1 | 9.24102 | 83.08759
5.5 | 0.11 | 9.2214 | 82.91119
6 | 0.12 | 9.26064 | 83.264
6.5 | 0.13 | 9.28026 | 83.44041
7 | 0.14 | 9.28026 | 83.44041
7.5 | 0.15 | 9.28026 | 83.44041
8 | 0.16 | 9.28026 | 83.44041
8.5 | 0.17 | 9.26064 | 83.264 | 0.6 | 105.1825
9 | 0.18 | 9.29988 | 83.61681 | 0.6 | 0
9.5 | 0.19 | 9.28026 | 83.44041
10 | 0.2 | 9.29988 | 83.61681
10.5 | 0.21 | 9.26064 | 83.264
11 | 0.22 | 9.29988 | 83.61681
11.5 | 0.23 | 9.28026 | 83.44041
12 | 0.24 | 9.3195 | 83.79322
12.5 | 0.25 | 9.29988 | 83.61681
13 | 0.26 | 9.29988 | 83.61681
13.5 | 0.27 | 9.28026 | 83.44041
14 | 0.28 | 9.29988 | 83.61681
14.5 | 0.29 | 9.29988 | 83.61681
15 | 0.3 | 9.28026 | 83.44041
15.5 | 0.31 | 9.28026 | 83.44041
16 | 0.32 | 9.28026 | 83.44041
16.5 | 0.33 | 9.28026 | 83.44041
17 | 0.34 | 9.29988 | 83.61681
17.5 | 0.35 | 9.29988 | 83.61681
18 | 0.36 | 9.28026 | 83.44041
18.5 | 0.37 | 9.28026 | 83.44041
19 | 0.38 | 9.26064 | 83.264
19.5 | 0.39 | 9.28026 | 83.44041
20 | 0.4 | 9.29988 | 83.61681
20.5 | 0.41 | 9.33912 | 83.96963
21 | 0.42 | 9.33912 | 83.96963
21.5 | 0.43 | 9.29988 | 83.61681
22 | 0.44 | 9.29988 | 83.61681
22.5 | 0.45 | 9.28026 | 83.44041
23 | 0.46 | 9.26064 | 83.264
23.5 | 0.47 | 9.28026 | 83.44041
24 | 0.48 | 9.26064 | 83.264
24.5 | 0.49 | 9.29988 | 83.61681
25 | 0.5 | 9.26064 | 83.264
25.5 | 0.51 | 9.29988 | 83.61681
26 | 0.52 | 9.26064 | 83.264
26.5 | 0.53 | 9.28026 | 83.44041
27 | 0.54 | 9.29988 | 83.61681
27.5 | 0.55 | 9.29988 | 83.61681
28 | 0.56 | 9.3195 | 83.79322
28.5 | 0.57 | 9.33912 | 83.96963
29 | 0.58 | 9.33912 | 83.96963
29.5 | 0.59 | 9.29988 | 83.61681
30 | 0.6 | 9.29988 | 83.61681
30.5 | 0.61 | 9.29988 | 83.61681
31 | 0.62 | 9.29988 | 83.61681
31.5 | 0.63 | 9.28026 | 83.44041
32 | 0.64 | 9.29988 | 83.61681
32.5 | 0.65 | 9.26064 | 83.264
33 | 0.66 | 9.29988 | 83.61681
33.5 | 0.67 | 9.29988 | 83.61681
34 | 0.68 | 9.28026 | 83.44041
34.5 | 0.69 | 9.28026 | 83.44041
35 | 0.7 | 9.28026 | 83.44041
35.5 | 0.71 | 9.26064 | 83.264
36 | 0.72 | 9.24102 | 83.08759
36.5 | 0.73 | 9.2214 | 82.91119
37 | 0.74 | 9.24102 | 83.08759
37.5 | 0.75 | 9.2214 | 82.91119
38 | 0.76 | 9.20178 | 82.73478
38.5 | 0.77 | 9.2214 | 82.91119
39 | 0.78 | 9.18216 | 82.55838
39.5 | 0.79 | 9.16254 | 82.38197
40 | 0.8 | 9.1233 | 82.02915
40.5 | 0.81 | 9.08406 | 81.67634
41 | 0.82 | 9.08406 | 81.67634
41.5 | 0.83 | 9.08406 | 81.67634
42 | 0.84 | 9.04482 | 81.32352
42.5 | 0.85 | 9.04482 | 81.32352
43 | 0.86 | 9.0252 | 81.14712
43.5 | 0.87 | 9.04482 | 81.32352
44 | 0.88 | 9.00558 | 80.97071
44.5 | 0.89 | 8.94672 | 80.44149
45 | 0.9 | 9.00558 | 80.97071
45.5 | 0.91 | 8.98596 | 80.7943
46 | 0.92 | 8.98596 | 80.7943
46.5 | 0.93 | 9.0252 | 81.14712
47 | 0.94 | 8.94672 | 80.44149
47.5 | 0.95 | 8.98596 | 80.7943
48 | 0.96 | 8.96634 | 80.6179
48.5 | 0.97 | 8.98596 | 80.7943
49 | 0.98 | 9.0252 | 81.14712
49.5 | 0.99 | 9.00558 | 80.97071
50 | 1 | 9.04482 | 81.32352
50.5 | 1.01 | 9.04482 | 81.32352
51 | 1.02 | 9.08406 | 81.67634
51.5 | 1.03 | 9.06444 | 81.49993
52 | 1.04 | 9.1233 | 82.02915
52.5 | 1.05 | 9.08406 | 81.67634
53 | 1.06 | 9.10368 | 81.85275
53.5 | 1.07 | 9.10368 | 81.85275
54 | 1.08 | 9.06444 | 81.49993
54.5 | 1.09 | 9.1233 | 82.02915
55 | 1.1 | 9.14292 | 82.20556
55.5 | 1.11 | 9.1233 | 82.02915
56 | 1.12 | 9.14292 | 82.20556
56.5 | 1.13 | 9.18216 | 82.55838
57 | 1.14 | 9.2214 | 82.91119
57.5 | 1.15 | 9.18216 | 82.55838
58 | 1.16 | 9.20178 | 82.73478
58.5 | 1.17 | 9.20178 | 82.73478
59 | 1.18 | 9.2214 | 82.91119
59.5 | 1.19 | 9.20178 | 82.73478
60 | 1.2 | 9.26064 | 83.264
60.5 | 1.21 | 9.29988 | 83.61681
61 | 1.22 | 9.24102 | 83.08759
61.5 | 1.23 | 9.26064 | 83.264
62 | 1.24 | 9.26064 | 83.264
62.5 | 1.25 | 9.24102 | 83.08759
63 | 1.26 | 9.29988 | 83.61681
63.5 | 1.27 | 9.26064 | 83.264
64 | 1.28 | 9.28026 | 83.44041
64.5 | 1.29 | 9.24102 | 83.08759
65 | 1.3 | 9.28026 | 83.44041
65.5 | 1.31 | 9.28026 | 83.44041
66 | 1.32 | 9.29988 | 83.61681
66.5 | 1.33 | 9.29988 | 83.61681
67 | 1.34 | 9.29988 | 83.61681
67.5 | 1.35 | 9.3195 | 83.79322
68 | 1.36 | 9.28026 | 83.44041
68.5 | 1.37 | 9.29988 | 83.61681
69 | 1.38 | 9.3195 | 83.79322
69.5 | 1.39 | 9.3195 | 83.79322
70 | 1.4 | 9.3195 | 83.79322
70.5 | 1.41 | 9.3195 | 83.79322
71 | 1.42 | 9.33912 | 83.96963
71.5 | 1.43 | 9.29988 | 83.61681
72 | 1.44 | 9.35874 | 84.14603
72.5 | 1.45 | 9.3195 | 83.79322
73 | 1.46 | 9.3195 | 83.79322
73.5 | 1.47 | 9.3195 | 83.79322
74 | 1.48 | 9.3195 | 83.79322
74.5 | 1.49 | 9.3195 | 83.79322
75 | 1.5 | 9.35874 | 84.14603
75.5 | 1.51 | 9.3195 | 83.79322
76 | 1.52 | 9.3195 | 83.79322
76.5 | 1.53 | 9.33912 | 83.96963
77 | 1.54 | 9.33912 | 83.96963
77.5 | 1.55 | 9.35874 | 84.14603
78 | 1.56 | 9.3195 | 83.79322
78.5 | 1.57 | 9.3195 | 83.79322
79 | 1.58 | 9.3195 | 83.79322
79.5 | 1.59 | 9.33912 | 83.96963
80 | 1.6 | 9.33912 | 83.96963
80.5 | 1.61 | 9.3195 | 83.79322
81 | 1.62 | 9.3195 | 83.79322
81.5 | 1.63 | 9.3195 | 83.79322
82 | 1.64 | 9.29988 | 83.61681
82.5 | 1.65 | 9.29988 | 83.61681
83 | 1.66 | 9.3195 | 83.79322
83.5 | 1.67 | 9.3195 | 83.79322
84 | 1.68 | 9.29988 | 83.61681
84.5 | 1.69 | 9.29988 | 83.61681
85 | 1.7 | 9.26064 | 83.264
85.5 | 1.71 | 9.29988 | 83.61681
86 | 1.72 | 9.29988 | 83.61681
86.5 | 1.73 | 9.3195 | 83.79322
87 | 1.74 | 9.29988 | 83.61681
87.5 | 1.75 | 9.28026 | 83.44041
88 | 1.76 | 9.29988 | 83.61681
88.5 | 1.77 | 9.29988 | 83.61681
89 | 1.78 | 9.28026 | 83.44041
89.5 | 1.79 | 9.26064 | 83.264
90 | 1.8 | 9.28026 | 83.44041
90.5 | 1.81 | 9.26064 | 83.264
91 | 1.82 | 9.29988 | 83.61681
91.5 | 1.83 | 9.28026 | 83.44041
92 | 1.84 | 9.26064 | 83.264
92.5 | 1.85 | 9.28026 | 83.44041
93 | 1.86 | 9.26064 | 83.264
93.5 | 1.87 | 9.26064 | 83.264
94 | 1.88 | 9.26064 | 83.264
94.5 | 1.89 | 9.26064 | 83.264
95 | 1.9 | 9.2214 | 82.91119
95.5 | 1.91 | 9.20178 | 82.73478
96 | 1.92 | 9.14292 | 82.20556
96.5 | 1.93 | 9.1233 | 82.02915
97 | 1.94 | 9.08406 | 81.67634
97.5 | 1.95 | 9.0252 | 81.14712
98 | 1.96 | 9.0252 | 81.14712
98.5 | 1.97 | 8.98596 | 80.7943
99 | 1.98 | 8.96634 | 80.6179
99.5 | 1.99 | 8.9271 | 80.26508
100 | 2
100.5 | 2.01
101 | 2.02
101.5 | 2.03
102 | 2.04
102.5 | 2.05
103 | 2.06
103.5 | 2.07
104 | 2.08
104.5 | 2.09
105 | 2.1
105.5 | 2.11
106 | 2.12
106.5 | 2.13
107 | 2.14
107.5 | 2.15
108 | 2.16
108.5 | 2.17
109 | 2.18
109.5 | 2.19
110 | 2.2
110.5 | 2.21
111 | 2.22
111.5 | 2.23
112 | 2.24
112.5 | 2.25
113 | 2.26
113.5 | 2.27
114 | 2.28
114.5 | 2.29
115 | 2.3
115.5 | 2.31
116 | 2.32
116.5 | 2.33
117 | 2.34
117.5 | 2.35
118 | 2.36
118.5 | 2.37
119 | 2.38
119.5 | 2.39
120 | 2.4
120.5 | 2.41
121 | 2.42
121.5 | 2.43
122 | 2.44
122.5 | 2.45
123 | 2.46
123.5 | 2.47
124 | 2.48
124.5 | 2.49
125 | 2.5

## Resistencia
ciclos | seg | Intensidad | Tensión | Resistencia | Potencia | Energía
0.5 | 0.01 | 0 | 0.5428814 |  |  |  | 0.6 | 15.21
1 | 0.02 | 0 | 0.07288136 |  |  |  | 0.6 | 0 | La línea vertical roja señala el fin del precalentamiento
1.5 | 0.03 | 0 | 0.05288136 |  |  |  | 0.7 | 15.21
2 | 0.04 | 0 | -0.007118645 |  |  |  | 0.7 | 0
2.5 | 0.05 | 0 | 0.01288136
3 | 0.06 | 0 | 0.01288136
3.5 | 0.07 | 0 | -0.007118645
4 | 0.08 | 0 | 0.01288136
4.5 | 0.09 | 0 | 0.03288136
5 | 0.1 | 0 | 0.05288136
5.5 | 0.11 | 0 | 0.05288136
6 | 0.12 | 0 | 0.01288136
6.5 | 0.13 | 0 | -0.02711865
7 | 0.14 | 0 | 0.05288136
7.5 | 0.15 | 0 | 0.01288136
8 | 0.16 | 0 | -0.02711865
8.5 | 0.17 | 0 | -0.02711865
9 | 0.18 | 0 | -0.007118645 |  |  |  | 0.6 | 2.415735
9.5 | 0.19 | 0 | -0.02711865 |  |  |  | 0.6 | 0
10 | 0.2 | 0 | -0.05711864
10.5 | 0.21 | 0 | -0.02711865
11 | 0.22 | 0 | -0.007118645
11.5 | 0.23 | 0 | 0.01288136
12 | 0.24 | 0 | -0.007118645
12.5 | 0.25 | 0 | -0.02711865
13 | 0.26 | 0 | 0.03288136
13.5 | 0.27 | 0 | 0.03288136
14 | 0.28 | 0 | -0.02711865
14.5 | 0.29 | 0 | 0.01288136
15 | 0.3 | 0 | -0.03711864
15.5 | 0.31 | 0 | -0.02711865
16 | 0.32 | 0 | -0.007118645
16.5 | 0.33 | 0 | -0.007118645 |  |  |  | 0.6 | 0.6515162
17 | 0.34 | 0 | -0.07711864 |  |  |  | 0.6 | 0
17.5 | 0.35 | 0 | 0.03288136
18 | 0.36 | 0 | 0.01288136
18.5 | 0.37 | 0 | -0.05711864
19 | 0.38 | 0 | 0.01288136
19.5 | 0.39 | 0 | 0.05288136
20 | 0.4 | 0 | -0.007118645
20.5 | 0.41 | 0 | 0.01288136
21 | 0.42 | 0 | -0.02711865
21.5 | 0.43 | 0 | -0.02711865
22 | 0.44 | 0 | -0.03711864
22.5 | 0.45 | 0 | 0.03288136
23 | 0.46 | 0 | -0.007118645
23.5 | 0.47 | 0 | 0.07288136
24 | 0.48 | 0 | -0.007118645
24.5 | 0.49 | 0 | -0.02711865 |  |  |  | 0.6 | 29.06371
25 | 0.5 | 0 | -0.007118645 |  |  |  | 0.6 | 0
25.5 | 0.51 | 0 | 0.01288136
26 | 0.52 | 0 | -0.05711864
26.5 | 0.53 | 0 | -0.007118645
27 | 0.54 | 0 | -0.007118645
27.5 | 0.55 | 0 | -0.007118645
28 | 0.56 | 0 | -0.03711864
28.5 | 0.57 | 0 | 0.09288135
29 | 0.58 | 0 | -0.03711864
29.5 | 0.59 | 0 | 0.03288136
30 | 0.6 | 0 | -0.007118645
30.5 | 0.61 | 0 | 0.03288136
31 | 0.62 | 2.866 | 0.0328115 | 0.01144853 | 0.09403775 | 0.0009403775
31.5 | 0.63 | 2.749 | 1.432814 | 0.5212129 | 3.938807 | 0.04032845
32 | 0.64 | 2.827 | 1.352812 | 0.4785329 | 3.824401 | 0.07857245
32.5 | 0.65 | 2.827 | 1.472812 | 0.5209807 | 4.16364 | 0.1202089
33 | 0.66 | 3.042 | 1.472807 | 0.4841575 | 4.480279 | 0.1650117
33.5 | 0.67 | 3.139 | 1.332805 | 0.4245954 | 4.183674 | 0.2068484
34 | 0.68 | 3.51 | 1.412796 | 0.4025059 | 4.958913 | 0.2564375
34.5 | 0.69 | 3.783 | 1.482789 | 0.3919612 | 5.609391 | 0.3125314
35 | 0.7 | 4.095 | 1.352782 | 0.3303496 | 5.53964 | 0.3679278
35.5 | 0.71 | 4.251 | 1.212778 | 0.2852924 | 5.155518 | 0.419483
36 | 0.72 | 6.318 | 1.542727 | 0.2441797 | 9.746951 | 0.5169526
36.5 | 0.73 | 7.02 | 1.75271 | 0.2496738 | 12.30403 | 0.6399928
37 | 0.74 | 7.644 | 1.602695 | 0.2096671 | 12.251 | 0.7625028
37.5 | 0.75 | 9.906 | 1.72264 | 0.1738986 | 17.06447 | 0.9331475
38 | 0.76 | 10.822 | 1.662618 | 0.1536331 | 17.99285 | 1.113076
38.5 | 0.77 | 12.109 | 1.892586 | 0.1562958 | 22.91733 | 1.342249
39 | 0.78 | 12.031 | 1.932588 | 0.160634 | 23.25097 | 1.574759
39.5 | 0.79 | 12.168 | 1.682585 | 0.1382795 | 20.47369 | 1.779496
40 | 0.8 | 11.661 | 1.432597 | 0.1228537 | 16.70551 | 1.946551
40.5 | 0.81 | 11.505 | 1.502601 | 0.1306042 | 17.28742 | 2.119425
41 | 0.82 | 11.368 | 1.482604 | 0.1304191 | 16.85424 | 2.287968
41.5 | 0.83 | 11.115 | 1.39261 | 0.1252911 | 15.47886 | 2.442756
42 | 0.84 | 11.095 | 1.332611 | 0.1201091 | 14.78532 | 2.59061
42.5 | 0.85 | 11.134 | 1.37261 | 0.1232809 | 15.28264 | 2.743436
43 | 0.86 | 11.134 | 1.21261 | 0.1089105 | 13.5012 | 2.878448
43.5 | 0.87 | 11.076 | 1.432611 | 0.1293437 | 15.8676 | 3.037124
44 | 0.88 | 11.076 | 1.172611 | 0.1058696 | 12.98784 | 3.167002
44.5 | 0.89 | 11.095 | 1.472611 | 0.1327274 | 16.33862 | 3.330389
45 | 0.9 | 11.076 | 1.452611 | 0.1311495 | 16.08912 | 3.49128
45.5 | 0.91 | 11.095 | 1.252611 | 0.1128987 | 13.89772 | 3.630257
46 | 0.92 | 11.095 | 1.142611 | 0.1029843 | 12.67727 | 3.75703
46.5 | 0.93 | 11.095 | 1.372611 | 0.1237144 | 15.22912 | 3.909321
47 | 0.94 | 11.095 | 1.392611 | 0.125517 | 15.45102 | 4.063831
47.5 | 0.95 | 11.115 | 1.25261 | 0.1126955 | 13.92276 | 4.203059
48 | 0.96 | 11.076 | 1.122611 | 0.1013553 | 12.43404 | 4.3274
48.5 | 0.97 | 10.998 | 1.212613 | 0.1102576 | 13.33632 | 4.460763
49 | 0.98 | 11.056 | 1.212612 | 0.1096791 | 13.40664 | 4.59483
49.5 | 0.99 | 11.017 | 1.212613 | 0.1100674 | 13.35935 | 4.728423
50 | 1 | 11.037 | 1.192612 | 0.1080558 | 13.16286 | 4.860052
50.5 | 1.01 | 11.017 | 1.142613 | 0.1037136 | 12.58817 | 4.985933
51 | 1.02 | 11.037 | 1.272612 | 0.1153042 | 14.04582 | 5.126391
51.5 | 1.03 | 11.017 | 1.152613 | 0.1046213 | 12.69834 | 5.253375
52 | 1.04 | 11.056 | 1.172612 | 0.1060611 | 12.9644 | 5.383018
52.5 | 1.05 | 11.037 | 1.192612 | 0.1080558 | 13.16286 | 5.514647
53 | 1.06 | 11.037 | 1.272612 | 0.1153042 | 14.04582 | 5.655105
53.5 | 1.07 | 11.017 | 1.452613 | 0.1318519 | 16.00344 | 5.815139
54 | 1.08 | 10.998 | 1.152613 | 0.1048021 | 12.67644 | 5.941904
54.5 | 1.09 | 10.998 | 1.142613 | 0.1038928 | 12.56646 | 6.067568
55 | 1.1 | 10.998 | 1.122613 | 0.1020743 | 12.3465 | 6.191033
55.5 | 1.11 | 11.017 | 1.332613 | 0.1209597 | 14.68139 | 6.337847
56 | 1.12 | 11.017 | 1.082613 | 0.09826747 | 11.92715 | 6.457119
56.5 | 1.13 | 10.998 | 1.042613 | 0.09480026 | 11.46666 | 6.571785
57 | 1.14 | 10.998 | 1.212613 | 0.1102576 | 13.33632 | 6.705148
57.5 | 1.15 | 10.998 | 1.102613 | 0.1002558 | 12.12654 | 6.826414
58 | 1.16 | 10.978 | 1.232614 | 0.1122804 | 13.53163 | 6.96173
58.5 | 1.17 | 10.959 | 1.212614 | 0.1106501 | 13.28904 | 7.09462
59 | 1.18 | 10.978 | 1.232614 | 0.1122804 | 13.53163 | 7.229937
59.5 | 1.19 | 10.978 | 1.152614 | 0.1049931 | 12.65339 | 7.356471
60 | 1.2 | 10.998 | 1.232613 | 0.1120761 | 13.55628 | 7.492033
60.5 | 1.21 | 10.998 | 1.082613 | 0.09843728 | 11.90658 | 7.611099
61 | 1.22 | 10.998 | 1.292613 | 0.1175317 | 14.21616 | 7.753261
61.5 | 1.23 | 10.998 | 1.082613 | 0.09843728 | 11.90658 | 7.872327
62 | 1.24 | 10.92 | 1.062615 | 0.09730908 | 11.60376 | 7.988364
62.5 | 1.25 | 11.037 | 1.122612 | 0.1017135 | 12.39027 | 8.112267
63 | 1.26 | 11.026 | 1.192613 | 0.1081637 | 13.14975 | 8.243764
63.5 | 1.27 | 11.017 | 1.482613 | 0.134575 | 16.33394 | 8.407104
64 | 1.28 | 10.978 | 1.062614 | 0.09679484 | 11.66537 | 8.523757
64.5 | 1.29 | 10.939 | 1.542615 | 0.1410197 | 16.87466 | 8.692504
65 | 1.3 | 10.998 | 1.312613 | 0.1193502 | 14.43612 | 8.836865
65.5 | 1.31 | 11.056 | 1.272612 | 0.115106 | 14.07 | 8.977566
66 | 1.32 | 11.056 | 1.062612 | 0.09611178 | 11.74824 | 9.095048
66.5 | 1.33 | 11.037 | 1.022612 | 0.09265311 | 11.28657 | 9.207913
67 | 1.34 | 11.115 | 1.04261 | 0.09380211 | 11.58861 | 9.323799
67.5 | 1.35 | 11.095 | 1.122611 | 0.1011817 | 12.45537 | 9.448353
68 | 1.36 | 11.037 | 1.252612 | 0.1134921 | 13.82508 | 9.586603
68.5 | 1.37 | 11.037 | 1.002612 | 0.09084103 | 11.06583 | 9.697262
69 | 1.38 | 11.037 | 1.232612 | 0.11168 | 13.60434 | 9.833305
69.5 | 1.39 | 11.095 | 1.102611 | 0.09937907 | 12.23347 | 9.95564
70 | 1.4 | 11.095 | 1.002611 | 0.09036601 | 11.12397 | 10.06688
70.5 | 1.41 | 10.978 | 1.042614 | 0.09497301 | 11.44581 | 10.18134
71 | 1.42 | 10.978 | 1.152614 | 0.1049931 | 12.65339 | 10.30787
71.5 | 1.43 | 10.998 | 1.212613 | 0.1102576 | 13.33632 | 10.44123
72 | 1.44 | 10.978 | 1.142614 | 0.1040821 | 12.54361 | 10.56667
72.5 | 1.45 | 11.017 | 0.9626127 | 0.08737522 | 10.6051 | 10.67272
73 | 1.46 | 11.076 | 1.122611 | 0.1013553 | 12.43404 | 10.79706
73.5 | 1.47 | 11.076 | 1.002611 | 0.09052107 | 11.10492 | 10.90811
74 | 1.48 | 10.978 | 1.102614 | 0.1004385 | 12.10449 | 11.02916
74.5 | 1.49 | 10.978 | 1.102614 | 0.1004385 | 12.10449 | 11.1502
75 | 1.5 | 10.978 | 1.232614 | 0.1122804 | 13.53163 | 11.28552
75.5 | 1.51 | 10.978 | 1.142614 | 0.1040821 | 12.54361 | 11.41095
76 | 1.52 | 10.998 | 1.082613 | 0.09843728 | 11.90658 | 11.53002
76.5 | 1.53 | 10.998 | 1.102613 | 0.1002558 | 12.12654 | 11.65128
77 | 1.54 | 11.017 | 0.9426128 | 0.08555984 | 10.38476 | 11.75513
77.5 | 1.55 | 10.959 | 1.002614 | 0.09148775 | 10.98765 | 11.86501
78 | 1.56 | 10.978 | 1.172614 | 0.1068149 | 12.87295 | 11.99374
78.5 | 1.57 | 10.998 | 1.102613 | 0.1002558 | 12.12654 | 12.115
79 | 1.58 | 10.978 | 0.9826137 | 0.08950754 | 10.78713 | 12.22287
79.5 | 1.59 | 10.978 | 0.9226137 | 0.08404206 | 10.12845 | 12.32416
80 | 1.6 | 10.978 | 1.152614 | 0.1049931 | 12.65339 | 12.45069
80.5 | 1.61 | 10.978 | 1.062614 | 0.09679484 | 11.66537 | 12.56735
81 | 1.62 | 10.959 | 0.9826142 | 0.08966277 | 10.76847 | 12.67503
81.5 | 1.63 | 10.939 | 0.9426147 | 0.08617009 | 10.31126 | 12.77814
82 | 1.64 | 10.959 | 0.8626142 | 0.07871286 | 9.453389 | 12.87268
82.5 | 1.65 | 10.959 | 1.002614 | 0.09148775 | 10.98765 | 12.98255
83 | 1.66 | 10.959 | 1.102614 | 0.1006127 | 12.08355 | 13.10339
83.5 | 1.67 | 10.978 | 1.142614 | 0.1040821 | 12.54361 | 13.22883
84 | 1.68 | 10.939 | 1.062615 | 0.09714002 | 11.62394 | 13.34507
84.5 | 1.69 | 10.959 | 1.002614 | 0.09148775 | 10.98765 | 13.45494
85 | 1.7 | 10.959 | 1.062614 | 0.0969627 | 11.64519 | 13.57139
85.5 | 1.71 | 10.92 | 1.002615 | 0.09181458 | 10.94856 | 13.68088
86 | 1.72 | 10.939 | 0.9226147 | 0.08434177 | 10.09248 | 13.7818
86.5 | 1.73 | 10.939 | 0.9426147 | 0.08617009 | 10.31126 | 13.88492
87 | 1.74 | 10.92 | 0.9426152 | 0.08632006 | 10.29336 | 13.98785
87.5 | 1.75 | 10.9 | 0.9826156 | 0.09014823 | 10.71051 | 14.09496
88 | 1.76 | 10.9 | 0.9426156 | 0.0864785 | 10.27451 | 14.1977
88.5 | 1.77 | 10.822 | 1.042618 | 0.09634241 | 11.28321 | 14.31053
89 | 1.78 | 10.842 | 1.122617 | 0.1035434 | 12.17142 | 14.43225
89.5 | 1.79 | 10.881 | 1.062616 | 0.09765795 | 11.56233 | 14.54787
90 | 1.8 | 10.9 | 1.022616 | 0.09381796 | 11.14651 | 14.65934
90.5 | 1.81 | 10.92 | 1.192615 | 0.1092138 | 13.02336 | 14.78957
91 | 1.82 | 10.9 | 0.9226156 | 0.08464364 | 10.05651 | 14.89013
91.5 | 1.83 | 10.939 | 0.9826147 | 0.08982674 | 10.74882 | 14.99762
92 | 1.84 | 10.92 | 0.9426152 | 0.08632006 | 10.29336 | 15.10056
92.5 | 1.85 | 10.9 | 0.9226156 | 0.08464364 | 10.05651 | 15.20112
93 | 1.86 | 10.959 | 1.042614 | 0.09513772 | 11.42601 | 15.31538
93.5 | 1.87 | 10.978 | 0.9626137 | 0.08768571 | 10.56757 | 15.42106
94 | 1.88 | 10.978 | 0.9626137 | 0.08768571 | 10.56757 | 15.52673
94.5 | 1.89 | 11.017 | 1.062613 | 0.09645209 | 11.70681 | 15.6438
95 | 1.9 | 11.097 | 1.122611 | 0.1011635 | 12.45761 | 15.76838
95.5 | 1.91 | 10.641 | 0.922622 | 0.08670444 | 9.81762 | 15.86655
96 | 1.92 | 10.822 | 0.7326176 | 0.06769706 | 7.928387 | 15.94584
96.5 | 1.93 | 10.9 | 0.7726156 | 0.07088217 | 8.42151 | 16.03005
97 | 1.94 | 10.803 | 0.982618 | 0.09095788 | 10.61522 | 16.1362
97.5 | 1.95 | 10.725 | 0.9626199 | 0.08975477 | 10.3241 | 16.23944
98 | 1.96 | 10.744 | 0.7126194 | 0.0663272 | 7.656384 | 16.31601
98.5 | 1.97 | 10.822 | 0.7126175 | 0.06584897 | 7.711946 | 16.39313
99 | 1.98 | 10.822 | 0.9226176 | 0.08525389 | 9.984567 | 16.49298
99.5 | 1.99 | 10.608 | 0.7726228 | 0.07283397 | 8.195982 | 16.57494
100 | 2
100.5 | 2.01
101 | 2.02
101.5 | 2.03
102 | 2.04
102.5 | 2.05
103 | 2.06
103.5 | 2.07
104 | 2.08
104.5 | 2.09
105 | 2.1
105.5 | 2.11
106 | 2.12
106.5 | 2.13
107 | 2.14
107.5 | 2.15
108 | 2.16
108.5 | 2.17
109 | 2.18
109.5 | 2.19
110 | 2.2
110.5 | 2.21
111 | 2.22
111.5 | 2.23
112 | 2.24
112.5 | 2.25
113 | 2.26
113.5 | 2.27
114 | 2.28
114.5 | 2.29
115 | 2.3
115.5 | 2.31
116 | 2.32
116.5 | 2.33
117 | 2.34
117.5 | 2.35
118 | 2.36
118.5 | 2.37
119 | 2.38
119.5 | 2.39
120 | 2.4
120.5 | 2.41
121 | 2.42
121.5 | 2.43
122 | 2.44
122.5 | 2.45
123 | 2.46
123.5 | 2.47
124 | 2.48
124.5 | 2.49
125 | 2.5

## Resultados
Inicio paso corriente
30 | 0
30 | 0.5 | Eje Izquierdo |  | Eje Derecho
Fin de Subida |  | Máx = | 0.5 | Máx = | 0.6
39.9307 | 0 | Mín = | 0 | Mín = | 0
39.9307 | 0.5
¿Suavizar?
Inicio paso corriente |  | Eje Izquierdo |  | Eje Derecho
30 | 0 | Máx = | 100 | Máx = | 9
30 | 100 | Mín = | 0 | Mín = | 0
Fin de Subida
39.9307 | 0
39.9307 | 100
¿Suavizar?
|  | Eje Izquierdo |  | Eje Derecho
Inicio paso corriente |  | Máx = | 10 | Máx = | 6
30 | 0 | Mín = | 0 | Mín = | 0
30 | 10
Fin de Subida
39.9307 | 0
39.9307 | 10
|  | Eje Izquierdo |  | Eje Derecho
Inicio paso corriente |  | Máx = | 14 | Máx = | 9
30 | 0 | Mín = | 0 | Mín = | 0
30 | 14
Fin de Subida
39.9307 | 0
39.9307 | 14