## Parámetros
Ensayo |  |  |  |  | Fecha:
Características polvo |  | Material | Referencia polvo | Densidad de golpeo g/cm3 | Densidad aparente g/cm3 | Densidad absoluta g/cm3
|  | Al-NH3 |  | 1.19 | 0.84 | 2.725 |  | Sí
No
Activación externa |  | PRECOMPRESIÓN | No | # MPa
|  | ACTIVACIÓN ELÉC. | No | # V | # A
Características de corriente | Duraciones
|  | Aproximación | Apriete | PreCalentamiento | Calentamiento | Enfriamiento
|  | 99 | 30 | 5 | 75 | 60 | ciclos
|  | 1.98 | 0.6 | 0.1 | 1.5 | 1.2 | segundos
Intensidades
|  | I máx | So1i (grados) | I So1i (kA) | ISo2i (kA) | Energía (kJ) | EDE (kJ/g)
|  | 12.46 | 15 | 1 | 11 | 17.99814 | 20.68752
Características de Presión |  | Presión Trabajo | Presión Sinterizado
|  | 923 |  | kgf
|  | 3.812474 | 0 | bares
Características Sinterizados |  | Diámetro (mm) | Altura (mm) | Masa (g) |  | Secc (cm2)
| 1 | 12.36 | 3.23 | 0.87 |  | 1.174743
| 2 | 12.11 | 2.9 |  |  | Volumen (cm3)
| 3 | 12.13 | 2.81 |  |  | 0.3644639
| 4 | 12.32 | 3.29
| 5 | 12.36 | 3.45 |  |  | Densid (g/cm3)
| 6 | 12.25 | 3.12 |  |  | 2.387068
| 7 | 12.27 | 3.15 |  |  | Porosidad (%)
| 8 | 12.04 | 2.87 |  |  | 12.40119
|  | 12.23 | 3.1025
Otros Datos |  | Tª Inicial (ºC) | Lubricante | Diám Punzón (mm) | h punzones (mm) | h obleas (mm) | tS (ciclos)
|  | 24.3 |  | 11.9 | 97.31 | 9.3 | 8.387961
Observaciones
[9 empty] | 4 | 5 | 8
[9 empty] | 3 | 9 | 2

## Adquisición
413 | 473 | 0 | 72
414 | 472 | 0 | 16 | IP:x,x,x,x:
414 | 473 | 0 | 21 | 172,16,1,14
412 | 474 | 0 | 25
414 | 474 | 0 | 25 | Abrir canal. (IP: 172,16,1,14)(Return:1)
413 | 473 | 0 | 17
414 | 474 | 0 | 16
413 | 473 | 0 | 19 | Recibidos de 3508 registros (Soldadura:1773)
412 | 474 | 0 | 19
412 | 474 | 0 | 16
413 | 473 | 0 | 17 | Representar gráficas
411 | 475 | 0 | 23
411 | 476 | 0 | 25
412 | 474 | 0 | 21
412 | 474 | 0 | 23
413 | 476 | 0 | 19
412 | 475 | 0 | 19
414 | 472 | 0 | 17
414 | 474 | 0 | 19
412 | 474 | 0 | 17
414 | 473 | 0 | 21
414 | 473 | 0 | 23
413 | 476 | 0 | 16
414 | 475 | 0 | 21
412 | 475 | 0 | 17
415 | 474 | 0 | 23
413 | 475 | 0 | 12
413 | 474 | 0 | 17
414 | 474 | 0 | 14
414 | 472 | 0 | 16
412 | 475 | 0 | 23
415 | 474 | 0 | 21
413 | 474 | 0 | 21
416 | 474 | 0 | 21
413 | 473 | 0 | 21
412 | 476 | 0 | 17
414 | 473 | 0 | 21
413 | 472 | 0 | 17
414 | 472 | 0 | 25
414 | 474 | 0 | 17
413 | 474 | 0 | 19
413 | 477 | 0 | 17
414 | 475 | 0 | 19
413 | 474 | 0 | 14
414 | 473 | 0 | 19
413 | 476 | 0 | 17
414 | 474 | 0 | 19
415 | 475 | 0 | 25
414 | 475 | 0 | 19
414 | 473 | 0 | 19
414 | 475 | 0 | 21
413 | 474 | 0 | 19
412 | 477 | 0 | 19
415 | 474 | 0 | 17
414 | 474 | 0 | 21
413 | 472 | 0 | 17
414 | 473 | 0 | 21
414 | 473 | 0 | 21
413 | 474 | 0 | 16
414 | 473 | 0 | 17
413 | 477 | 0 | 21
415 | 475 | 2808 | 21
414 | 474 | 2730 | 161
414 | 474 | 2983 | 186
414 | 475 | 3139 | 153
422 | 474 | 3646 | 153
420 | 475 | 4036 | 159
426 | 475 | 4485 | 159
426 | 471 | 4738 | 143
429 | 474 | 5031 | 126
430 | 470 | 5167 | 126
436 | 472 | 8248 | 184
439 | 471 | 9223 | 192
448 | 467 | 9223 | 190
452 | 470 | 9886 | 194
461 | 470 | 12460 | 203
459 | 468 | 11524 | 159
465 | 468 | 11524 | 157
460 | 467 | 11134 | 159
464 | 467 | 11134 | 141
460 | 465 | 11076 | 149
467 | 462 | 11115 | 134
465 | 463 | 11115 | 141
469 | 463 | 11095 | 134
464 | 463 | 11017 | 157
469 | 461 | 11017 | 167
466 | 462 | 11037 | 145
470 | 461 | 11056 | 132
468 | 460 | 11056 | 134
471 | 458 | 11037 | 124
466 | 461 | 11056 | 122
472 | 461 | 11056 | 134
465 | 462 | 11037 | 130
470 | 463 | 10998 | 147
467 | 461 | 10998 | 128
474 | 462 | 10998 | 114
467 | 459 | 11017 | 132
472 | 462 | 11017 | 139
468 | 460 | 11076 | 143
472 | 463 | 11076 | 122
467 | 465 | 11056 | 143
473 | 465 | 11017 | 128
469 | 463 | 11017 | 126
477 | 464 | 11017 | 126
469 | 464 | 11037 | 128
474 | 464 | 11056 | 130
470 | 465 | 11056 | 130
476 | 465 | 11017 | 130
470 | 466 | 11017 | 137
475 | 467 | 10978 | 120
470 | 464 | 10978 | 118
475 | 467 | 10998 | 112
470 | 468 | 10998 | 116
477 | 466 | 10998 | 120
471 | 467 | 10959 | 141
476 | 468 | 10959 | 114
471 | 468 | 10959 | 114
476 | 469 | 10959 | 141
471 | 470 | 10978 | 114
476 | 470 | 10978 | 116
471 | 470 | 10978 | 132
474 | 467 | 10998 | 126
471 | 471 | 10959 | 134
474 | 470 | 10959 | 116
471 | 471 | 10939 | 124
475 | 472 | 10939 | 132
471 | 472 | 10959 | 134
476 | 471 | 10978 | 128
470 | 475 | 10959 | 128
475 | 472 | 10959 | 124
472 | 473 | 10939 | 128
478 | 470 | 10959 | 122
472 | 473 | 10959 | 137
480 | 473 | 10939 | 114
471 | 474 | 10939 | 130
478 | 473 | 10959 | 106
474 | 473 | 10939 | 130
477 | 474 | 10939 | 106
475 | 474 | 10959 | 134
480 | 474 | 10978 | 135
475 | 473 | 10978 | 118
480 | 474 | 10998 | 126
477 | 473 | 10998 | 141
478 | 475 | 10978 | 110
476 | 474 | 10978 | 118
481 | 473 | 10978 | 114
476 | 473 | 10978 | 139
483 | 474 | 10959 | 116
475 | 475 | 10998 | 120
481 | 474 | 10998 | 118
476 | 474 | 10998 | 120
482 | 475 | 10900 | 118
476 | 474 | 10881 | 130
481 | 474 | 10881 | 135
476 | 477 | 10998 | 110
481 | 475 | 10998 | 130
476 | 475 | 10920 | 118
483 | 476 | 10939 | 130
476 | 476 | 10939 | 124
482 | 475 | 10881 | 132
476 | 476 | 10998 | 122
481 | 476 | 10959 | 124
476 | 476 | 10959 | 128
480 | 477 | 10959 | 122
476 | 477 | 10959 | 126
481 | 475 | 10900 | 122
476 | 478 | 10939 | 114
484 | 477 | 11017 | 130
478 | 478 | 11017 | 132
479 | 478 | 10978 | 110
476 | 478 | 10959 | 114
481 | 478 | 10959 | 104
476 | 481 | 10939 | 137
482 | 478 | 10939 | 110
477 | 477 | 10920 | 110
483 | 479 | 10978 | 124
478 | 479 | 10978 | 134
481 | 478 | 10978 | 124
478 | 479 | 10939 | 124
480 | 480 | 10900 | 122
475 | 481 | 10900 | 118
481 | 480 | 10959 | 108
476 | 477 | 10978 | 134
483 | 480 | 10978 | 114
477 | 480 | 10939 | 104
483 | 480 | 10900 | 124
477 | 480 | 10900 | 134
482 | 479 | 10881 | 120
475 | 480 | 10920 | 110
481 | 478 | 10920 | 130
476 | 481 | 10939 | 104
483 | 481 | 10920 | 112
477 | 480 | 10920 | 128
482 | 478 | 10861 | 118
477 | 478 | 10842 | 122
482 | 480 | 10842 | 122
478 | 477 | 10939 | 112
483 | 478 | 10959 | 132
476 | 481 | 10959 | 118
483 | 479 | 10920 | 118
479 | 479 | 10900 | 116
483 | 478 | 10900 | 116
477 | 480 | 10920 | 120
482 | 478 | 10920 | 116
481 | 479 | 10920 | 110
485 | 479 | 10920 | 110
482 | 479 | 10900 | 104
487 | 479 | 10900 | 116
483 | 479 | 10783 | 108
489 | 479 | 10822 | 116
486 | 478 | 10822 | 118
491 | 475 | 10900 | 110
487 | 476 | 10900 | 135
490 | 478 | 10900 | 124
487 | 477 | 10861 | 120
493 | 474 | 10861 | 118
487 | 476 | 10861 | 122
491 | 476 | 10920 | 124
488 | 477 | 10920 | 104
493 | 475 | 10939 | 120

## Desplazamiento
ciclos | seg | x(t) | h(t) | θ(t) |  |  | θ(t) | H(t)
0.5 | 0.01 | -0.01694946 | 6.945357 | 0.5532987 |  |  | 0.3750702 | 7.841402
1 | 0.02 | 0.03305054 | 6.895357 | 0.5500596 | 0.6 | 4.978813 | 0.3751417 | 7.842302
1.5 | 0.03 | 0.03305054 | 6.895357 | 0.5500596 | 0.6 | 0 | 0.3752058 | 7.843109
2 | 0.04 | -0.06694946 | 6.995357 | 0.5564916 |  |  | 0.3752927 | 7.844202
2.5 | 0.05 | 0.03305054 | 6.895357 | 0.5500596 |  |  | 0.375362 | 7.845078
3 | 0.06 | -0.01694946 | 6.945357 | 0.5532987 |  |  | 0.3754207 | 7.845825
3.5 | 0.07 | 0.03305054 | 6.895357 | 0.5500596 |  |  | 0.3755129 | 7.846983
4 | 0.08 | -0.01694946 | 6.945357 | 0.5532987 |  |  | 0.3754949 | 7.846785
4.5 | 0.09 | -0.06694946 | 6.995357 | 0.5564916 |  |  | 0.375441 | 7.846127
5 | 0.1 | -0.06694946 | 6.995357 | 0.5564916 |  |  | 0.3753342 | 7.844794
5.5 | 0.11 | -0.01694946 | 6.945357 | 0.5532987 |  |  | 0.3751218 | 7.842126
6 | 0.12 | -0.1169495 | 7.045357 | 0.5596391 |  |  | 0.3747863 | 7.837904
6.5 | 0.13 | -0.1169495 | 7.045357 | 0.5596391 |  |  | 0.3744717 | 7.833904
7 | 0.14 | -0.06694946 | 6.995357 | 0.5564916 |  |  | 0.3741395 | 7.829682
7.5 | 0.15 | -0.06694946 | 6.995357 | 0.5564916 |  |  | 0.3738248 | 7.825682
8 | 0.16 | -0.01694946 | 6.945357 | 0.5532987 |  |  | 0.3735437 | 7.822127
8.5 | 0.17 | -0.06694946 | 6.995357 | 0.5564916 |  |  | 0.3732584 | 7.818571
9 | 0.18 | 0.03305054 | 6.895357 | 0.5500596 |  |  | 0.372825 | 7.813238
9.5 | 0.19 | 0.03305054 | 6.895357 | 0.5500596 |  |  | 0.3723171 | 7.807015
10 | 0.2 | -0.06694946 | 6.995357 | 0.5564916 |  |  | 0.3717346 | 7.799905
10.5 | 0.21 | 0.03305054 | 6.895357 | 0.5500596 |  |  | 0.3711689 | 7.793016
11 | 0.22 | 0.03305054 | 6.895357 | 0.5500596 |  |  | 0.3707125 | 7.78746
11.5 | 0.23 | -0.01694946 | 6.945357 | 0.5532987 | 0.6 | 8.806697 | 0.3704918 | 7.784793
12 | 0.24 | 0.03305054 | 6.895357 | 0.5500596 | 0.6 | 0 | 0.3704702 | 7.784571
12.5 | 0.25 | -0.06694946 | 6.995357 | 0.5564916 |  |  | 0.3706844 | 7.787238
13 | 0.26 | 0.08305053 | 6.845357 | 0.5467731 |  |  | 0.3711176 | 7.792571
13.5 | 0.27 | -0.01694946 | 6.945357 | 0.5532987 |  |  | 0.371803 | 7.801015
14 | 0.28 | -0.01694946 | 6.945357 | 0.5532987 |  |  | 0.372667 | 7.811682
14.5 | 0.29 | 0.03305054 | 6.895357 | 0.5500596 |  |  | 0.3736567 | 7.823905
15 | 0.3 | 0.03305054 | 6.895357 | 0.5500596 |  |  | 0.3746632 | 7.836349
15.5 | 0.31 | -0.06694946 | 6.995357 | 0.5564916 |  |  | 0.3755583 | 7.84746
16 | 0.32 | 0.08305053 | 6.845357 | 0.5467731 |  |  | 0.3762361 | 7.855905
16.5 | 0.33 | -0.01694946 | 6.945357 | 0.5532987 |  |  | 0.3766634 | 7.861238
17 | 0.34 | 0.1330505 | 6.795357 | 0.5434383 |  |  | 0.376893 | 7.864127
17.5 | 0.35 | -0.01694946 | 6.945357 | 0.5532987 |  |  | 0.3769621 | 7.865016
18 | 0.36 | -0.06694946 | 6.995357 | 0.5564916 |  |  | 0.3769085 | 7.864348
18.5 | 0.37 | 0.03305054 | 6.895357 | 0.5500596 |  |  | 0.3767322 | 7.862127
19 | 0.38 | -0.01694946 | 6.945357 | 0.5532987 |  |  | 0.3765035 | 7.859238
19.5 | 0.39 | 0.03305054 | 6.895357 | 0.5500596 |  |  | 0.3761875 | 7.855238
20 | 0.4 | 0.03305054 | 6.895357 | 0.5500596 |  |  | 0.3758546 | 7.851016
20.5 | 0.41 | -0.01694946 | 6.945357 | 0.5532987 |  |  | 0.3755747 | 7.84746
21 | 0.42 | -0.01694946 | 6.945357 | 0.5532987 |  |  | 0.3754183 | 7.84546
21.5 | 0.43 | 0.03305054 | 6.895357 | 0.5500596 |  |  | 0.3753499 | 7.844571
22 | 0.44 | -0.01694946 | 6.945357 | 0.5532987 | 0.6 | 0.6995489 | 0.3754045 | 7.845238
22.5 | 0.45 | 0.03305054 | 6.895357 | 0.5500596 | 0.6 | 0 | 0.3754217 | 7.84546
23 | 0.46 | -0.01694946 | 6.945357 | 0.5532987 |  |  | 0.3753664 | 7.844793
23.5 | 0.47 | 0.03305054 | 6.895357 | 0.5500596 |  |  | 0.3751857 | 7.84257
24 | 0.48 | 0.08305053 | 6.845357 | 0.5467731 |  |  | 0.3748973 | 7.839015
24.5 | 0.49 | 0.03305054 | 6.895357 | 0.5500596 |  |  | 0.3744486 | 7.833459
25 | 0.5 | 0.03305054 | 6.895357 | 0.5500596 |  |  | 0.3740013 | 7.827905
25.5 | 0.51 | 0.03305054 | 6.895357 | 0.5500596 |  |  | 0.3735552 | 7.822349
26 | 0.52 | -0.01694946 | 6.945357 | 0.5532987 |  |  | 0.3731464 | 7.817238
26.5 | 0.53 | -0.06694946 | 6.995357 | 0.5564916 |  |  | 0.3727195 | 7.811904
27 | 0.54 | 0.08305053 | 6.845357 | 0.5467731 |  |  | 0.372434 | 7.808349
27.5 | 0.55 | 0.03305054 | 6.895357 | 0.5500596 |  |  | 0.3721627 | 7.805016
28 | 0.56 | -0.01694946 | 6.945357 | 0.5532987 |  |  | 0.3719411 | 7.802349
28.5 | 0.57 | 0.03305054 | 6.895357 | 0.5500596 |  |  | 0.3716404 | 7.798794
29 | 0.58 | 0.03305054 | 6.895357 | 0.5500596 |  |  | 0.3713712 | 7.795682
29.5 | 0.59 | -0.01694946 | 6.945357 | 0.5532987 |  |  | 0.3707694 | 7.788571
30 | 0.6 | 0.03305054 | 6.895357 | 0.5500596 |  |  | 0.3699269 | 7.778571
30.5 | 0.61 | -0.01694946 | 6.945357 | 0.5532987 |  |  | 0.3685414 | 7.762127
31 | 0.62 | 0.08305053 | 6.845357 | 0.5467731 |  |  | 0.3667579 | 7.741015
31.5 | 0.63 | 0.03305054 | 6.895357 | 0.5500596 |  |  | 0.3641653 | 7.710571
32 | 0.64 | 0.03305054 | 6.895357 | 0.5500596 |  |  | 0.3609946 | 7.673682
32.5 | 0.65 | 0.03305054 | 6.895357 | 0.5500596 |  |  | 0.3568092 | 7.625682
33 | 0.66 | 0.4330505 | 6.495357 | 0.5223511 |  |  | 0.351833 | 7.56946
33.5 | 0.67 | 0.3330505 | 6.595357 | 0.5295933 |  |  | 0.3455728 | 7.499905
34 | 0.68 | 0.6330506 | 6.295357 | 0.5071765 |  |  | 0.3384776 | 7.422349
34.5 | 0.69 | 0.6330506 | 6.295357 | 0.5071765 |  |  | 0.3301619 | 7.333015
35 | 0.7 | 0.7830505 | 6.145357 | 0.4951473 |  |  | 0.3211932 | 7.238348
35.5 | 0.71 | 0.8330505 | 6.095357 | 0.491006 |  |  | 0.3112944 | 7.135904
36 | 0.72 | 1.133051 | 5.795357 | 0.4646577 |  |  | 0.3011935 | 7.03346
36.5 | 0.73 | 1.283051 | 5.645357 | 0.4504333 |  |  | 0.290509 | 6.927461
37 | 0.74 | 1.733051 | 5.195357 | 0.4028322 |  |  | 0.2800082 | 6.825682
37.5 | 0.75 | 1.933051 | 4.995357 | 0.3789233 |  |  | 0.2694481 | 6.725683
38 | 0.76 | 2.38305 | 4.545357 | 0.3174354 |  |  | 0.2595809 | 6.634349
38.5 | 0.77 | 2.283051 | 4.645357 | 0.3321289 |  |  | 0.2499438 | 6.547237
39 | 0.78 | 2.58305 | 4.345357 | 0.2860195 |  |  | 0.2412587 | 6.470571
39.5 | 0.79 | 2.33305 | 4.595357 | 0.324862 |  |  | 0.2329286 | 6.398793
40 | 0.8 | 2.533051 | 4.395357 | 0.2941415 |  |  | 0.2254058 | 6.335459
40.5 | 0.81 | 2.33305 | 4.595357 | 0.324862 |  |  | 0.21807 | 6.275015
41 | 0.82 | 2.683051 | 4.245357 | 0.2692016 |  |  | 0.2115753 | 6.222571
41.5 | 0.83 | 2.58305 | 4.345357 | 0.2860195 |  |  | 0.2052385 | 6.172349
42 | 0.84 | 2.783051 | 4.145357 | 0.2515723 |  |  | 0.1996535 | 6.128793
42.5 | 0.85 | 2.533051 | 4.395357 | 0.2941415 |  |  | 0.1942145 | 6.087015
43 | 0.86 | 2.783051 | 4.145357 | 0.2515723 |  |  | 0.1894583 | 6.051016
43.5 | 0.87 | 2.63305 | 4.295357 | 0.2777085 |  |  | 0.1846137 | 6.014793
44 | 0.88 | 2.83305 | 4.095357 | 0.2424348 |  |  | 0.1803505 | 5.983237
44.5 | 0.89 | 2.733051 | 4.195357 | 0.2604921 |  |  | 0.176075 | 5.951904
45 | 0.9 | 2.88305 | 4.045357 | 0.2330714 |  |  | 0.1723395 | 5.924793
45.5 | 0.91 | 2.63305 | 4.295357 | 0.2777085 |  |  | 0.168439 | 5.896793
46 | 0.92 | 2.933051 | 3.995357 | 0.2234737 |  |  | 0.1650594 | 5.872793
46.5 | 0.93 | 2.58305 | 4.345357 | 0.2860195 |  |  | 0.1614582 | 5.84746
47 | 0.94 | 2.83305 | 4.095357 | 0.2424348 |  |  | 0.1581105 | 5.824126
47.5 | 0.95 | 2.683051 | 4.245357 | 0.2692016 |  |  | 0.1544455 | 5.798793
48 | 0.96 | 3.033051 | 3.895357 | 0.203539 |  |  | 0.1511758 | 5.776349
48.5 | 0.97 | 2.683051 | 4.245357 | 0.2692016 |  |  | 0.1475903 | 5.751904
49 | 0.98 | 2.933051 | 3.995357 | 0.2234737 |  |  | 0.1443035 | 5.729682
49.5 | 0.99 | 2.733051 | 4.195357 | 0.2604921 |  |  | 0.1407504 | 5.705905
50 | 1 | 2.933051 | 3.995357 | 0.2234737 |  |  | 0.1374979 | 5.684349
50.5 | 1.01 | 2.683051 | 4.245357 | 0.2692016 |  |  | 0.133877 | 5.660571
51 | 1.02 | 2.983051 | 3.945357 | 0.2136326 |  |  | 0.1303859 | 5.637904
51.5 | 1.03 | 2.783051 | 4.145357 | 0.2515723 |  |  | 0.1263698 | 5.612127
52 | 1.04 | 3.183051 | 3.745357 | 0.1716411 |  |  | 0.1224539 | 5.587237
52.5 | 1.05 | 2.783051 | 4.145357 | 0.2515723 |  |  | 0.1179314 | 5.558793
53 | 1.06 | 3.033051 | 3.895357 | 0.203539 |  |  | 0.1134276 | 5.530793
53.5 | 1.07 | 2.83305 | 4.095357 | 0.2424348 |  |  | 0.1085174 | 5.500571
54 | 1.08 | 3.13305 | 3.795357 | 0.1825539 |  |  | 0.1039653 | 5.472794
54.5 | 1.09 | 2.83305 | 4.095357 | 0.2424348 |  |  | 0.09911616 | 5.44346
55 | 1.1 | 3.08305 | 3.845357 | 0.1931829 |  |  | 0.09474574 | 5.417237
55.5 | 1.11 | 2.83305 | 4.095357 | 0.2424348 |  |  | 0.09030683 | 5.390793
56 | 1.12 | 3.08305 | 3.845357 | 0.1931829 |  |  | 0.08651028 | 5.368349
56.5 | 1.13 | 2.83305 | 4.095357 | 0.2424348 |  |  | 0.08265173 | 5.345682
57 | 1.14 | 3.183051 | 3.745357 | 0.1716411 |  |  | 0.07945649 | 5.327015
57.5 | 1.15 | 2.88305 | 4.045357 | 0.2330714 |  |  | 0.07619852 | 5.308126
58 | 1.16 | 3.13305 | 3.795357 | 0.1825539 |  |  | 0.07342684 | 5.292127
58.5 | 1.17 | 2.88305 | 4.045357 | 0.2330714 |  |  | 0.07025222 | 5.273904
59 | 1.18 | 3.13305 | 3.795357 | 0.1825539 |  |  | 0.06736511 | 5.25746
59.5 | 1.19 | 2.88305 | 4.045357 | 0.2330714 |  |  | 0.06397282 | 5.238348
60 | 1.2 | 3.13305 | 3.795357 | 0.1825539 |  |  | 0.06094619 | 5.22146
60.5 | 1.21 | 2.88305 | 4.045357 | 0.2330714 |  |  | 0.0576039 | 5.203015
61 | 1.22 | 3.033051 | 3.895357 | 0.203539 |  |  | 0.05474932 | 5.18746
61.5 | 1.23 | 2.88305 | 4.045357 | 0.2330714 |  |  | 0.05152985 | 5.170127
62 | 1.24 | 3.033051 | 3.895357 | 0.203539 |  |  | 0.04889075 | 5.156126
62.5 | 1.25 | 2.88305 | 4.045357 | 0.2330714 |  |  | 0.04586454 | 5.140127
63 | 1.26 | 3.08305 | 3.845357 | 0.1931829 |  |  | 0.04331469 | 5.126793
63.5 | 1.27 | 2.88305 | 4.045357 | 0.2330714 |  |  | 0.04062997 | 5.112793
64 | 1.28 | 3.13305 | 3.795357 | 0.1825539 |  |  | 0.03883446 | 5.10346
64.5 | 1.29 | 2.83305 | 4.095357 | 0.2424348 |  |  | 0.03675676 | 5.092571
65 | 1.3 | 3.08305 | 3.845357 | 0.1931829 |  |  | 0.03531114 | 5.085015
65.5 | 1.31 | 2.933051 | 3.995357 | 0.2234737 |  |  | 0.03339178 | 5.075016
66 | 1.32 | 3.233051 | 3.695357 | 0.160433 |  |  | 0.0317597 | 5.066571
66.5 | 1.33 | 2.933051 | 3.995357 | 0.2234737 |  |  | 0.02929821 | 5.053904
67 | 1.34 | 3.33305 | 3.595357 | 0.1370816 |  |  | 0.02715813 | 5.043015
67.5 | 1.35 | 2.88305 | 4.045357 | 0.2330714 |  |  | 0.02436356 | 5.028793
68 | 1.36 | 3.233051 | 3.695357 | 0.160433 |  |  | 0.02205201 | 5.017016
68.5 | 1.37 | 3.033051 | 3.895357 | 0.203539 |  |  | 0.0191424 | 5.002126
69 | 1.38 | 3.183051 | 3.745357 | 0.1716411 |  |  | 0.01676469 | 4.989904
69.5 | 1.39 | 3.08305 | 3.845357 | 0.1931829 |  |  | 0.01395953 | 4.97546
70 | 1.4 | 3.33305 | 3.595357 | 0.1370816 |  |  | 0.0118607 | 4.964571
70.5 | 1.41 | 3.08305 | 3.845357 | 0.1931829 |  |  | 0.009501089 | 4.952348
71 | 1.42 | 3.33305 | 3.595357 | 0.1370816 |  |  | 0.00793357 | 4.944127
71.5 | 1.43 | 3.183051 | 3.745357 | 0.1716411 |  |  | 0.00622406 | 4.935237
72 | 1.44 | 3.233051 | 3.695357 | 0.160433 |  |  | 0.005396735 | 4.930793
72.5 | 1.45 | 3.13305 | 3.795357 | 0.1825539 |  |  | 0.004197815 | 4.924571
73 | 1.46 | 3.38305 | 3.545357 | 0.1249119 |  |  | 0.0035993 | 4.92146
73.5 | 1.47 | 3.13305 | 3.795357 | 0.1825539 |  |  | 0.002758215 | 4.917238
74 | 1.48 | 3.483051 | 3.445357 | 0.09951279 |  |  | 0.002359803 | 4.915238
74.5 | 1.49 | 3.08305 | 3.845357 | 0.1931829 |  |  | 0.001370327 | 4.910349
75 | 1.5 | 3.38305 | 3.545357 | 0.1249119 |  |  | 0.000966048 | 4.908349
75.5 | 1.51 | 3.13305 | 3.795357 | 0.1825539 |  |  | 0.0002782706 | 4.9
76 | 1.52 | 3.433051 | 3.495357 | 0.112394 |  |  | 0 | 4.9
76.5 | 1.53 | 3.13305 | 3.795357 | 0.1825539 |  |  | 0 | 4.9
77 | 1.54 | 3.38305 | 3.545357 | 0.1249119 |  |  | 0 | 4.9
77.5 | 1.55 | 3.13305 | 3.795357 | 0.1825539 |  |  | 0 | 4.9
78 | 1.56 | 3.38305 | 3.545357 | 0.1249119 |  |  | 0 | 4.9
78.5 | 1.57 | 3.13305 | 3.795357 | 0.1825539 |  |  | 0 | 4.9
79 | 1.58 | 3.483051 | 3.445357 | 0.09951279 |  |  | 0 | 4.9
79.5 | 1.59 | 3.13305 | 3.795357 | 0.1825539 |  |  | 0 | 4.9
80 | 1.6 | 3.433051 | 3.495357 | 0.112394 |  |  | 0 | 4.9
80.5 | 1.61 | 3.13305 | 3.795357 | 0.1825539
81 | 1.62 | 3.38305 | 3.545357 | 0.1249119
81.5 | 1.63 | 3.13305 | 3.795357 | 0.1825539
82 | 1.64 | 3.33305 | 3.595357 | 0.1370816
82.5 | 1.65 | 3.13305 | 3.795357 | 0.1825539
83 | 1.66 | 3.38305 | 3.545357 | 0.1249119
83.5 | 1.67 | 3.13305 | 3.795357 | 0.1825539
84 | 1.68 | 3.533051 | 3.395357 | 0.08625223
84.5 | 1.69 | 3.233051 | 3.695357 | 0.160433
85 | 1.7 | 3.283051 | 3.645357 | 0.1489174
85.5 | 1.71 | 3.13305 | 3.795357 | 0.1825539
86 | 1.72 | 3.38305 | 3.545357 | 0.1249119
86.5 | 1.73 | 3.13305 | 3.795357 | 0.1825539
87 | 1.74 | 3.433051 | 3.495357 | 0.112394
87.5 | 1.75 | 3.183051 | 3.745357 | 0.1716411
88 | 1.76 | 3.483051 | 3.445357 | 0.09951279
88.5 | 1.77 | 3.233051 | 3.695357 | 0.160433
89 | 1.78 | 3.38305 | 3.545357 | 0.1249119
89.5 | 1.79 | 3.233051 | 3.695357 | 0.160433
90 | 1.8 | 3.33305 | 3.595357 | 0.1370816
90.5 | 1.81 | 3.08305 | 3.845357 | 0.1931829
91 | 1.82 | 3.38305 | 3.545357 | 0.1249119
91.5 | 1.83 | 3.13305 | 3.795357 | 0.1825539
92 | 1.84 | 3.483051 | 3.445357 | 0.09951279
92.5 | 1.85 | 3.183051 | 3.745357 | 0.1716411
93 | 1.86 | 3.483051 | 3.445357 | 0.09951279
93.5 | 1.87 | 3.183051 | 3.745357 | 0.1716411
94 | 1.88 | 3.433051 | 3.495357 | 0.112394
94.5 | 1.89 | 3.08305 | 3.845357 | 0.1931829
95 | 1.9 | 3.38305 | 3.545357 | 0.1249119
95.5 | 1.91 | 3.13305 | 3.795357 | 0.1825539
96 | 1.92 | 3.483051 | 3.445357 | 0.09951279
96.5 | 1.93 | 3.183051 | 3.745357 | 0.1716411
97 | 1.94 | 3.433051 | 3.495357 | 0.112394
97.5 | 1.95 | 3.183051 | 3.745357 | 0.1716411
98 | 1.96 | 3.433051 | 3.495357 | 0.112394
98.5 | 1.97 | 3.233051 | 3.695357 | 0.160433
99 | 1.98 | 3.483051 | 3.445357 | 0.09951279
99.5 | 1.99 | 3.13305 | 3.795357 | 0.1825539
100 | 2 | 3.483051 | 3.445357 | 0.09951279
100.5 | 2.01 | 3.283051 | 3.645357 | 0.1489174
101 | 2.02 | 3.483051 | 3.445357 | 0.09951279
101.5 | 2.03 | 3.183051 | 3.745357 | 0.1716411
102 | 2.04 | 3.433051 | 3.495357 | 0.112394
102.5 | 2.05 | 3.38305 | 3.545357 | 0.1249119
103 | 2.06 | 3.58305 | 3.345357 | 0.07259529
103.5 | 2.07 | 3.433051 | 3.495357 | 0.112394
104 | 2.08 | 3.683051 | 3.245357 | 0.0440189
104.5 | 2.09 | 3.483051 | 3.445357 | 0.09951279
105 | 2.1 | 3.783051 | 3.145357 | 0.01362552
105.5 | 2.11 | 3.63305 | 3.295357 | 0.05852392
106 | 2.12 | 3.88305 | 3.045357 | -0.0187639
106.5 | 2.13 | 3.683051 | 3.245357 | 0.0440189
107 | 2.14 | 3.83305 | 3.095357 | -0.002307592
107.5 | 2.15 | 3.683051 | 3.245357 | 0.0440189
108 | 2.16 | 3.983051 | 2.945357 | -0.05335275
108.5 | 2.17 | 3.683051 | 3.245357 | 0.0440189
109 | 2.18 | 3.88305 | 3.045357 | -0.0187639
109.5 | 2.19 | 3.733051 | 3.195357 | 0.02906
110 | 2.2 | 3.983051 | 2.945357 | -0.05335275
110.5 | 2.21
111 | 2.22
111.5 | 2.23
112 | 2.24
112.5 | 2.25
113 | 2.26
113.5 | 2.27
114 | 2.28
114.5 | 2.29
115 | 2.3
115.5 | 2.31
116 | 2.32
116.5 | 2.33
117 | 2.34
117.5 | 2.35
118 | 2.36
118.5 | 2.37
119 | 2.38
119.5 | 2.39
120 | 2.4
120.5 | 2.41
121 | 2.42
121.5 | 2.43
122 | 2.44
122.5 | 2.45
123 | 2.46
123.5 | 2.47
124 | 2.48
124.5 | 2.49
125 | 2.5

## Fuerza
ciclos | seg | Fuerza | Presión
0.5 | 0.01 | 9.28026 | 83.44041 | 0.6 | 11.79652
1 | 0.02 | 9.26064 | 83.264 | 0.6 | 0
1.5 | 0.03 | 9.28026 | 83.44041
2 | 0.04 | 9.29988 | 83.61681
2.5 | 0.05 | 9.29988 | 83.61681
3 | 0.06 | 9.28026 | 83.44041
3.5 | 0.07 | 9.29988 | 83.61681
4 | 0.08 | 9.28026 | 83.44041
4.5 | 0.09 | 9.29988 | 83.61681
5 | 0.1 | 9.29988 | 83.61681
5.5 | 0.11 | 9.28026 | 83.44041
6 | 0.12 | 9.3195 | 83.79322
6.5 | 0.13 | 9.33912 | 83.96963
7 | 0.14 | 9.29988 | 83.61681
7.5 | 0.15 | 9.29988 | 83.61681
8 | 0.16 | 9.33912 | 83.96963
8.5 | 0.17 | 9.3195 | 83.79322 | 0.6 | 106.0646
9 | 0.18 | 9.26064 | 83.264 | 0.6 | 0
9.5 | 0.19 | 9.29988 | 83.61681
10 | 0.2 | 9.29988 | 83.61681
10.5 | 0.21 | 9.28026 | 83.44041
11 | 0.22 | 9.28026 | 83.44041
11.5 | 0.23 | 9.33912 | 83.96963
12 | 0.24 | 9.3195 | 83.79322
12.5 | 0.25 | 9.3195 | 83.79322
13 | 0.26 | 9.29988 | 83.61681
13.5 | 0.27 | 9.3195 | 83.79322
14 | 0.28 | 9.29988 | 83.61681
14.5 | 0.29 | 9.29988 | 83.61681
15 | 0.3 | 9.26064 | 83.264
15.5 | 0.31 | 9.3195 | 83.79322
16 | 0.32 | 9.29988 | 83.61681
16.5 | 0.33 | 9.29988 | 83.61681
17 | 0.34 | 9.29988 | 83.61681
17.5 | 0.35 | 9.28026 | 83.44041
18 | 0.36 | 9.33912 | 83.96963
18.5 | 0.37 | 9.28026 | 83.44041
19 | 0.38 | 9.26064 | 83.264
19.5 | 0.39 | 9.26064 | 83.264
20 | 0.4 | 9.29988 | 83.61681
20.5 | 0.41 | 9.29988 | 83.61681
21 | 0.42 | 9.35874 | 84.14603
21.5 | 0.43 | 9.3195 | 83.79322
22 | 0.44 | 9.29988 | 83.61681
22.5 | 0.45 | 9.28026 | 83.44041
23 | 0.46 | 9.33912 | 83.96963
23.5 | 0.47 | 9.29988 | 83.61681
24 | 0.48 | 9.3195 | 83.79322
24.5 | 0.49 | 9.3195 | 83.79322
25 | 0.5 | 9.28026 | 83.44041
25.5 | 0.51 | 9.3195 | 83.79322
26 | 0.52 | 9.29988 | 83.61681
26.5 | 0.53 | 9.35874 | 84.14603
27 | 0.54 | 9.29988 | 83.61681
27.5 | 0.55 | 9.29988 | 83.61681
28 | 0.56 | 9.26064 | 83.264
28.5 | 0.57 | 9.28026 | 83.44041
29 | 0.58 | 9.28026 | 83.44041
29.5 | 0.59 | 9.29988 | 83.61681
30 | 0.6 | 9.28026 | 83.44041
30.5 | 0.61 | 9.35874 | 84.14603
31 | 0.62 | 9.3195 | 83.79322
31.5 | 0.63 | 9.29988 | 83.61681
32 | 0.64 | 9.29988 | 83.61681
32.5 | 0.65 | 9.3195 | 83.79322
33 | 0.66 | 9.29988 | 83.61681
33.5 | 0.67 | 9.3195 | 83.79322
34 | 0.68 | 9.3195 | 83.79322
34.5 | 0.69 | 9.24102 | 83.08759
35 | 0.7 | 9.29988 | 83.61681
35.5 | 0.71 | 9.2214 | 82.91119
36 | 0.72 | 9.26064 | 83.264
36.5 | 0.73 | 9.24102 | 83.08759
37 | 0.74 | 9.16254 | 82.38197
37.5 | 0.75 | 9.2214 | 82.91119
38 | 0.76 | 9.2214 | 82.91119
38.5 | 0.77 | 9.18216 | 82.55838
39 | 0.78 | 9.18216 | 82.55838
39.5 | 0.79 | 9.16254 | 82.38197
40 | 0.8 | 9.16254 | 82.38197
40.5 | 0.81 | 9.1233 | 82.02915
41 | 0.82 | 9.06444 | 81.49993
41.5 | 0.83 | 9.08406 | 81.67634
42 | 0.84 | 9.08406 | 81.67634
42.5 | 0.85 | 9.08406 | 81.67634
43 | 0.86 | 9.04482 | 81.32352
43.5 | 0.87 | 9.06444 | 81.49993
44 | 0.88 | 9.04482 | 81.32352
44.5 | 0.89 | 9.0252 | 81.14712
45 | 0.9 | 8.98596 | 80.7943
45.5 | 0.91 | 9.04482 | 81.32352
46 | 0.92 | 9.04482 | 81.32352
46.5 | 0.93 | 9.06444 | 81.49993
47 | 0.94 | 9.08406 | 81.67634
47.5 | 0.95 | 9.04482 | 81.32352
48 | 0.96 | 9.06444 | 81.49993
48.5 | 0.97 | 9.00558 | 80.97071
49 | 0.98 | 9.06444 | 81.49993
49.5 | 0.99 | 9.0252 | 81.14712
50 | 1 | 9.08406 | 81.67634
50.5 | 1.01 | 9.1233 | 82.02915
51 | 1.02 | 9.1233 | 82.02915
51.5 | 1.03 | 9.08406 | 81.67634
52 | 1.04 | 9.10368 | 81.85275
52.5 | 1.05 | 9.10368 | 81.85275
53 | 1.06 | 9.10368 | 81.85275
53.5 | 1.07 | 9.1233 | 82.02915
54 | 1.08 | 9.1233 | 82.02915
54.5 | 1.09 | 9.14292 | 82.20556
55 | 1.1 | 9.16254 | 82.38197
55.5 | 1.11 | 9.10368 | 81.85275
56 | 1.12 | 9.16254 | 82.38197
56.5 | 1.13 | 9.18216 | 82.55838
57 | 1.14 | 9.14292 | 82.20556
57.5 | 1.15 | 9.16254 | 82.38197
58 | 1.16 | 9.18216 | 82.55838
58.5 | 1.17 | 9.18216 | 82.55838
59 | 1.18 | 9.20178 | 82.73478
59.5 | 1.19 | 9.2214 | 82.91119
60 | 1.2 | 9.2214 | 82.91119
60.5 | 1.21 | 9.2214 | 82.91119
61 | 1.22 | 9.16254 | 82.38197
61.5 | 1.23 | 9.24102 | 83.08759
62 | 1.24 | 9.2214 | 82.91119
62.5 | 1.25 | 9.24102 | 83.08759
63 | 1.26 | 9.26064 | 83.264
63.5 | 1.27 | 9.26064 | 83.264
64 | 1.28 | 9.24102 | 83.08759
64.5 | 1.29 | 9.3195 | 83.79322
65 | 1.3 | 9.26064 | 83.264
65.5 | 1.31 | 9.28026 | 83.44041
66 | 1.32 | 9.2214 | 82.91119
66.5 | 1.33 | 9.28026 | 83.44041
67 | 1.34 | 9.28026 | 83.44041
67.5 | 1.35 | 9.29988 | 83.61681
68 | 1.36 | 9.28026 | 83.44041
68.5 | 1.37 | 9.28026 | 83.44041
69 | 1.38 | 9.29988 | 83.61681
69.5 | 1.39 | 9.29988 | 83.61681
70 | 1.4 | 9.29988 | 83.61681
70.5 | 1.41 | 9.28026 | 83.44041
71 | 1.42 | 9.29988 | 83.61681
71.5 | 1.43 | 9.28026 | 83.44041
72 | 1.44 | 9.3195 | 83.79322
72.5 | 1.45 | 9.29988 | 83.61681
73 | 1.46 | 9.28026 | 83.44041
73.5 | 1.47 | 9.28026 | 83.44041
74 | 1.48 | 9.29988 | 83.61681
74.5 | 1.49 | 9.3195 | 83.79322
75 | 1.5 | 9.29988 | 83.61681
75.5 | 1.51 | 9.29988 | 83.61681
76 | 1.52 | 9.3195 | 83.79322
76.5 | 1.53 | 9.29988 | 83.61681
77 | 1.54 | 9.29988 | 83.61681
77.5 | 1.55 | 9.35874 | 84.14603
78 | 1.56 | 9.3195 | 83.79322
78.5 | 1.57 | 9.3195 | 83.79322
79 | 1.58 | 9.33912 | 83.96963
79.5 | 1.59 | 9.33912 | 83.96963
80 | 1.6 | 9.3195 | 83.79322
80.5 | 1.61 | 9.33912 | 83.96963
81 | 1.62 | 9.33912 | 83.96963
81.5 | 1.63 | 9.33912 | 83.96963
82 | 1.64 | 9.35874 | 84.14603
82.5 | 1.65 | 9.35874 | 84.14603
83 | 1.66 | 9.3195 | 83.79322
83.5 | 1.67 | 9.37836 | 84.32244
84 | 1.68 | 9.35874 | 84.14603
84.5 | 1.69 | 9.37836 | 84.32244
85 | 1.7 | 9.37836 | 84.32244
85.5 | 1.71 | 9.37836 | 84.32244
86 | 1.72 | 9.37836 | 84.32244
86.5 | 1.73 | 9.43722 | 84.85166
87 | 1.74 | 9.37836 | 84.32244
87.5 | 1.75 | 9.35874 | 84.14603
88 | 1.76 | 9.39798 | 84.49885
88.5 | 1.77 | 9.39798 | 84.49885
89 | 1.78 | 9.37836 | 84.32244
89.5 | 1.79 | 9.39798 | 84.49885
90 | 1.8 | 9.4176 | 84.67525
90.5 | 1.81 | 9.43722 | 84.85166
91 | 1.82 | 9.4176 | 84.67525
91.5 | 1.83 | 9.35874 | 84.14603
92 | 1.84 | 9.4176 | 84.67525
92.5 | 1.85 | 9.4176 | 84.67525
93 | 1.86 | 9.4176 | 84.67525
93.5 | 1.87 | 9.4176 | 84.67525
94 | 1.88 | 9.39798 | 84.49885
94.5 | 1.89 | 9.4176 | 84.67525
95 | 1.9 | 9.37836 | 84.32244
95.5 | 1.91 | 9.43722 | 84.85166
96 | 1.92 | 9.43722 | 84.85166
96.5 | 1.93 | 9.4176 | 84.67525
97 | 1.94 | 9.37836 | 84.32244
97.5 | 1.95 | 9.37836 | 84.32244
98 | 1.96 | 9.4176 | 84.67525
98.5 | 1.97 | 9.35874 | 84.14603
99 | 1.98 | 9.37836 | 84.32244
99.5 | 1.99 | 9.43722 | 84.85166
100 | 2 | 9.39798 | 84.49885
100.5 | 2.01 | 9.39798 | 84.49885
101 | 2.02 | 9.37836 | 84.32244
101.5 | 2.03 | 9.4176 | 84.67525
102 | 2.04 | 9.37836 | 84.32244
102.5 | 2.05 | 9.39798 | 84.49885
103 | 2.06 | 9.39798 | 84.49885
103.5 | 2.07 | 9.39798 | 84.49885
104 | 2.08 | 9.39798 | 84.49885
104.5 | 2.09 | 9.39798 | 84.49885
105 | 2.1 | 9.39798 | 84.49885
105.5 | 2.11 | 9.37836 | 84.32244
106 | 2.12 | 9.3195 | 83.79322
106.5 | 2.13 | 9.33912 | 83.96963
107 | 2.14 | 9.37836 | 84.32244
107.5 | 2.15 | 9.35874 | 84.14603
108 | 2.16 | 9.29988 | 83.61681
108.5 | 2.17 | 9.33912 | 83.96963
109 | 2.18 | 9.33912 | 83.96963
109.5 | 2.19 | 9.35874 | 84.14603
110 | 2.2 | 9.3195 | 83.79322
110.5 | 2.21
111 | 2.22
111.5 | 2.23
112 | 2.24
112.5 | 2.25
113 | 2.26
113.5 | 2.27
114 | 2.28
114.5 | 2.29
115 | 2.3
115.5 | 2.31
116 | 2.32
116.5 | 2.33
117 | 2.34
117.5 | 2.35
118 | 2.36
118.5 | 2.37
119 | 2.38
119.5 | 2.39
120 | 2.4
120.5 | 2.41
121 | 2.42
121.5 | 2.43
122 | 2.44
122.5 | 2.45
123 | 2.46
123.5 | 2.47
124 | 2.48
124.5 | 2.49
125 | 2.5

## Resistencia
ciclos | seg | Intensidad | Tensión | Resistencia | Potencia | Energía
0.5 | 0.01 | 0 | 0.5269492 |  |  |  | 0.6 | 15.575
1 | 0.02 | 0 | -0.03305084 |  |  |  | 0.6 | 0 | La línea vertical roja señala el fin del precalentamiento
1.5 | 0.03 | 0 | 0.01694916 |  |  |  | 0.7 | 15.575
2 | 0.04 | 0 | 0.05694916 |  |  |  | 0.7 | 0
2.5 | 0.05 | 0 | 0.05694916
3 | 0.06 | 0 | -0.02305084
3.5 | 0.07 | 0 | -0.03305084
4 | 0.08 | 0 | -0.003050842
4.5 | 0.09 | 0 | -0.003050842
5 | 0.1 | 0 | -0.03305084
5.5 | 0.11 | 0 | -0.02305084
6 | 0.12 | 0 | 0.03694916
6.5 | 0.13 | 0 | 0.05694916
7 | 0.14 | 0 | 0.01694916
7.5 | 0.15 | 0 | 0.03694916
8 | 0.16 | 0 | -0.003050842
8.5 | 0.17 | 0 | -0.003050842
9 | 0.18 | 0 | -0.02305084 |  |  |  | 0.6 | 2.295807
9.5 | 0.19 | 0 | -0.003050842 |  |  |  | 0.6 | 0
10 | 0.2 | 0 | -0.02305084
10.5 | 0.21 | 0 | 0.01694916
11 | 0.22 | 0 | 0.03694916
11.5 | 0.23 | 0 | -0.03305084
12 | 0.24 | 0 | 0.01694916
12.5 | 0.25 | 0 | -0.02305084
13 | 0.26 | 0 | 0.03694916
13.5 | 0.27 | 0 | -0.07305084
14 | 0.28 | 0 | -0.02305084
14.5 | 0.29 | 0 | -0.05305084
15 | 0.3 | 0 | -0.03305084
15.5 | 0.31 | 0 | 0.03694916
16 | 0.32 | 0 | 0.01694916
16.5 | 0.33 | 0 | 0.01694916 |  |  |  | 0.6 | 0.6984899
17 | 0.34 | 0 | 0.01694916 |  |  |  | 0.6 | 0
17.5 | 0.35 | 0 | 0.01694916
18 | 0.36 | 0 | -0.02305084
18.5 | 0.37 | 0 | 0.01694916
19 | 0.38 | 0 | -0.02305084
19.5 | 0.39 | 0 | 0.05694916
20 | 0.4 | 0 | -0.02305084
20.5 | 0.41 | 0 | -0.003050842
21 | 0.42 | 0 | -0.02305084
21.5 | 0.43 | 0 | -0.003050842
22 | 0.44 | 0 | -0.05305084
22.5 | 0.45 | 0 | -0.003050842
23 | 0.46 | 0 | -0.02305084
23.5 | 0.47 | 0 | -0.003050842
24 | 0.48 | 0 | 0.05694916
24.5 | 0.49 | 0 | -0.003050842 |  |  |  | 0.6 | 28.60575
25 | 0.5 | 0 | -0.003050842 |  |  |  | 0.6 | 0
25.5 | 0.51 | 0 | 0.01694916
26 | 0.52 | 0 | -0.003050842
26.5 | 0.53 | 0 | -0.003050842
27 | 0.54 | 0 | -0.02305084
27.5 | 0.55 | 0 | 0.01694916
28 | 0.56 | 0 | -0.02305084
28.5 | 0.57 | 0 | 0.01694916
29 | 0.58 | 0 | 0.01694916
29.5 | 0.59 | 0 | -0.03305084
30 | 0.6 | 0 | -0.02305084
30.5 | 0.61 | 0 | 0.01694916
31 | 0.62 | 2.808 | 0.01688071 | 0.006011649 | 0.04740104 | 0.0004740104
31.5 | 0.63 | 2.73 | 1.416883 | 0.5190046 | 3.86809 | 0.03915491
32 | 0.64 | 2.983 | 1.666876 | 0.5587919 | 4.972292 | 0.08887783
32.5 | 0.65 | 3.139 | 1.336873 | 0.4258913 | 4.196443 | 0.1308423
33 | 0.66 | 3.646 | 1.33686 | 0.3666649 | 4.874192 | 0.1795842
33.5 | 0.67 | 4.036 | 1.396851 | 0.3460979 | 5.63769 | 0.2359611
34 | 0.68 | 4.485 | 1.39684 | 0.311447 | 6.264827 | 0.2986093
34.5 | 0.69 | 4.738 | 1.236834 | 0.2610455 | 5.860118 | 0.3572105
35 | 0.7 | 5.031 | 1.066826 | 0.2120506 | 5.367204 | 0.4108826
35.5 | 0.71 | 5.167 | 1.066823 | 0.2064686 | 5.512275 | 0.4660053
36 | 0.72 | 8.248 | 1.646748 | 0.1996542 | 13.58238 | 0.6018291
36.5 | 0.73 | 9.223 | 1.726724 | 0.1872194 | 15.92558 | 0.7610849
37 | 0.74 | 9.223 | 1.706724 | 0.1850509 | 15.74112 | 0.918496
37.5 | 0.75 | 9.886 | 1.746708 | 0.176685 | 17.26796 | 1.091176
38 | 0.76 | 12.46 | 1.836645 | 0.1474033 | 22.8846 | 1.320022
38.5 | 0.77 | 11.524 | 1.396668 | 0.1211965 | 16.09521 | 1.480974
39 | 0.78 | 11.524 | 1.376668 | 0.119461 | 15.86473 | 1.639621
39.5 | 0.79 | 11.134 | 1.396678 | 0.1254426 | 15.55061 | 1.795127
40 | 0.8 | 11.134 | 1.216678 | 0.1092759 | 13.54649 | 1.930592
40.5 | 0.81 | 11.076 | 1.296679 | 0.1170711 | 14.36202 | 2.074212
41 | 0.82 | 11.115 | 1.146678 | 0.1031649 | 12.74533 | 2.201666
41.5 | 0.83 | 11.115 | 1.216678 | 0.1094627 | 13.52338 | 2.3369
42 | 0.84 | 11.095 | 1.146679 | 0.1033509 | 12.7224 | 2.464123
42.5 | 0.85 | 11.017 | 1.376681 | 0.1249597 | 15.16689 | 2.615792
43 | 0.86 | 11.017 | 1.476681 | 0.1340365 | 16.26859 | 2.778478
43.5 | 0.87 | 11.037 | 1.25668 | 0.1138607 | 13.86998 | 2.917178
44 | 0.88 | 11.056 | 1.12668 | 0.1019066 | 12.45657 | 3.041744
44.5 | 0.89 | 11.056 | 1.14668 | 0.1037156 | 12.67769 | 3.16852
45 | 0.9 | 11.037 | 1.04668 | 0.09483375 | 11.55221 | 3.284043
45.5 | 0.91 | 11.056 | 1.02668 | 0.09286176 | 11.35097 | 3.397552
46 | 0.92 | 11.056 | 1.14668 | 0.1037156 | 12.67769 | 3.524329
46.5 | 0.93 | 11.037 | 1.10668 | 0.10027 | 12.21443 | 3.646473
47 | 0.94 | 10.998 | 1.276681 | 0.116083 | 14.04094 | 3.786883
47.5 | 0.95 | 10.998 | 1.086681 | 0.09880715 | 11.95132 | 3.906396
48 | 0.96 | 10.998 | 0.9466811 | 0.08607756 | 10.4116 | 4.010512
48.5 | 0.97 | 11.017 | 1.126681 | 0.1022675 | 12.41264 | 4.134639
49 | 0.98 | 11.017 | 1.196681 | 0.1086213 | 13.18383 | 4.266477
49.5 | 0.99 | 11.076 | 1.236679 | 0.111654 | 13.69746 | 4.403452
50 | 1 | 11.076 | 1.026679 | 0.09269404 | 11.3715 | 4.517167
50.5 | 1.01 | 11.056 | 1.23668 | 0.111856 | 13.67273 | 4.653894
51 | 1.02 | 11.017 | 1.086681 | 0.0986367 | 11.97196 | 4.773614
51.5 | 1.03 | 11.017 | 1.066681 | 0.09682132 | 11.75162 | 4.89113
52 | 1.04 | 11.017 | 1.066681 | 0.09682132 | 11.75162 | 5.008646
52.5 | 1.05 | 11.037 | 1.08668 | 0.09845793 | 11.99369 | 5.128583
53 | 1.06 | 11.056 | 1.10668 | 0.1000977 | 12.23545 | 5.250937
53.5 | 1.07 | 11.056 | 1.10668 | 0.1000977 | 12.23545 | 5.373292
54 | 1.08 | 11.017 | 1.106681 | 0.1004521 | 12.1923 | 5.495215
54.5 | 1.09 | 11.017 | 1.176681 | 0.1068059 | 12.96349 | 5.62485
55 | 1.1 | 10.978 | 1.006682 | 0.09169991 | 11.05135 | 5.735363
55.5 | 1.11 | 10.978 | 0.9866815 | 0.08987808 | 10.83179 | 5.843681
56 | 1.12 | 10.998 | 0.926681 | 0.08425905 | 10.19164 | 5.945598
56.5 | 1.13 | 10.998 | 0.9666811 | 0.08789608 | 10.63156 | 6.051913
57 | 1.14 | 10.998 | 1.006681 | 0.0915331 | 11.07148 | 6.162628
57.5 | 1.15 | 10.959 | 1.216682 | 0.1110213 | 13.33362 | 6.295964
58 | 1.16 | 10.959 | 0.946682 | 0.08638398 | 10.37469 | 6.399711
58.5 | 1.17 | 10.959 | 0.946682 | 0.08638398 | 10.37469 | 6.503458
59 | 1.18 | 10.959 | 1.216682 | 0.1110213 | 13.33362 | 6.636794
59.5 | 1.19 | 10.978 | 0.9466816 | 0.08623443 | 10.39267 | 6.740721
60 | 1.2 | 10.978 | 0.9666815 | 0.08805625 | 10.61223 | 6.846843
60.5 | 1.21 | 10.978 | 1.126682 | 0.1026309 | 12.36871 | 6.970531
61 | 1.22 | 10.998 | 1.066681 | 0.09698863 | 11.73136 | 7.087844
61.5 | 1.23 | 10.959 | 1.146682 | 0.1046338 | 12.56649 | 7.213509
62 | 1.24 | 10.959 | 0.966682 | 0.08820897 | 10.59387 | 7.319448
62.5 | 1.25 | 10.939 | 1.046682 | 0.09568356 | 11.44966 | 7.433944
63 | 1.26 | 10.939 | 1.126683 | 0.1029968 | 12.32478 | 7.557192
63.5 | 1.27 | 10.959 | 1.146682 | 0.1046338 | 12.56649 | 7.682857
64 | 1.28 | 10.978 | 1.086681 | 0.09898721 | 11.92959 | 7.802153
64.5 | 1.29 | 10.959 | 1.086682 | 0.09915887 | 11.90895 | 7.921242
65 | 1.3 | 10.959 | 1.046682 | 0.0955089 | 11.47059 | 8.035948
65.5 | 1.31 | 10.939 | 1.086682 | 0.0993402 | 11.88722 | 8.15482
66 | 1.32 | 10.959 | 1.026682 | 0.09368392 | 11.25141 | 8.267335
66.5 | 1.33 | 10.959 | 1.176682 | 0.1073713 | 12.89526 | 8.396288
67 | 1.34 | 10.939 | 0.9466825 | 0.08654196 | 10.35576 | 8.499846
67.5 | 1.35 | 10.939 | 1.106683 | 0.1011685 | 12.106 | 8.620906
68 | 1.36 | 10.959 | 0.866682 | 0.07908405 | 9.497968 | 8.715885
68.5 | 1.37 | 10.939 | 1.106683 | 0.1011685 | 12.106 | 8.836946
69 | 1.38 | 10.939 | 0.8666825 | 0.07922868 | 9.480639 | 8.931752
69.5 | 1.39 | 10.959 | 1.146682 | 0.1046338 | 12.56649 | 9.057417
70 | 1.4 | 10.978 | 1.156682 | 0.1053636 | 12.69805 | 9.184398
70.5 | 1.41 | 10.978 | 0.9866815 | 0.08987808 | 10.83179 | 9.292716
71 | 1.42 | 10.998 | 1.066681 | 0.09698863 | 11.73136 | 9.410029
71.5 | 1.43 | 10.998 | 1.216681 | 0.1106275 | 13.38106 | 9.54384
72 | 1.44 | 10.978 | 0.9066815 | 0.08259078 | 9.953549 | 9.643376
72.5 | 1.45 | 10.978 | 0.9866815 | 0.08987808 | 10.83179 | 9.751695
73 | 1.46 | 10.978 | 0.9466816 | 0.08623443 | 10.39267 | 9.855621
73.5 | 1.47 | 10.978 | 1.196681 | 0.1090072 | 13.13717 | 9.986993
74 | 1.48 | 10.959 | 0.966682 | 0.08820897 | 10.59387 | 10.09293
74.5 | 1.49 | 10.998 | 1.006681 | 0.0915331 | 11.07148 | 10.20365
75 | 1.5 | 10.998 | 0.986681 | 0.08971459 | 10.85152 | 10.31216
75.5 | 1.51 | 10.998 | 1.006681 | 0.0915331 | 11.07148 | 10.42288
76 | 1.52 | 10.9 | 0.9866834 | 0.09052142 | 10.75485 | 10.53043
76.5 | 1.53 | 10.881 | 1.106684 | 0.1017079 | 12.04183 | 10.65084
77 | 1.54 | 10.881 | 1.156684 | 0.1063031 | 12.58588 | 10.7767
77.5 | 1.55 | 10.998 | 0.9066811 | 0.08244054 | 9.971679 | 10.87642
78 | 1.56 | 10.998 | 1.106681 | 0.1006257 | 12.17128 | 10.99813
78.5 | 1.57 | 10.92 | 0.986683 | 0.09035558 | 10.77458 | 11.10588
79 | 1.58 | 10.939 | 1.106683 | 0.1011685 | 12.106 | 11.22694
79.5 | 1.59 | 10.939 | 1.046682 | 0.09568356 | 11.44966 | 11.34143
80 | 1.6 | 10.881 | 1.126684 | 0.103546 | 12.25945 | 11.46403
80.5 | 1.61 | 10.998 | 1.026681 | 0.09335162 | 11.29144 | 11.57694
81 | 1.62 | 10.959 | 1.046682 | 0.0955089 | 11.47059 | 11.69165
81.5 | 1.63 | 10.959 | 1.086682 | 0.09915887 | 11.90895 | 11.81074
82 | 1.64 | 10.959 | 1.026682 | 0.09368392 | 11.25141 | 11.92325
82.5 | 1.65 | 10.959 | 1.066682 | 0.09733389 | 11.68977 | 12.04015
83 | 1.66 | 10.9 | 1.026683 | 0.09419115 | 11.19085 | 12.15206
83.5 | 1.67 | 10.939 | 0.9466825 | 0.08654196 | 10.35576 | 12.25562
84 | 1.68 | 11.017 | 1.106681 | 0.1004521 | 12.1923 | 12.37754
84.5 | 1.69 | 11.017 | 1.126681 | 0.1022675 | 12.41264 | 12.50167
85 | 1.7 | 10.978 | 0.9066815 | 0.08259078 | 9.953549 | 12.6012
85.5 | 1.71 | 10.959 | 0.946682 | 0.08638398 | 10.37469 | 12.70495
86 | 1.72 | 10.959 | 0.846682 | 0.07725906 | 9.278788 | 12.79774
86.5 | 1.73 | 10.939 | 1.176682 | 0.1075676 | 12.87173 | 12.92645
87 | 1.74 | 10.939 | 0.9066825 | 0.08288532 | 9.9182 | 13.02564
87.5 | 1.75 | 10.92 | 0.906683 | 0.08302958 | 9.900978 | 13.12465
88 | 1.76 | 10.978 | 1.046682 | 0.09534355 | 11.49047 | 13.23955
88.5 | 1.77 | 10.978 | 1.146682 | 0.1044527 | 12.58827 | 13.36543
89 | 1.78 | 10.978 | 1.046682 | 0.09534355 | 11.49047 | 13.48034
89.5 | 1.79 | 10.939 | 1.046682 | 0.09568356 | 11.44966 | 13.59483
90 | 1.8 | 10.9 | 1.026683 | 0.09419115 | 11.19085 | 13.70674
90.5 | 1.81 | 10.9 | 0.9866834 | 0.09052142 | 10.75485 | 13.81429
91 | 1.82 | 10.959 | 0.886682 | 0.08090903 | 9.717148 | 13.91146
91.5 | 1.83 | 10.978 | 1.146682 | 0.1044527 | 12.58827 | 14.03735
92 | 1.84 | 10.978 | 0.9466816 | 0.08623443 | 10.39267 | 14.14127
92.5 | 1.85 | 10.939 | 0.8466825 | 0.07740036 | 9.26186 | 14.23389
93 | 1.86 | 10.9 | 1.046683 | 0.096026 | 11.40885 | 14.34798
93.5 | 1.87 | 10.9 | 1.146683 | 0.1052003 | 12.49885 | 14.47297
94 | 1.88 | 10.881 | 1.006684 | 0.0925176 | 10.95373 | 14.58251
94.5 | 1.89 | 10.92 | 0.906683 | 0.08302958 | 9.900978 | 14.68152
95 | 1.9 | 10.92 | 1.106683 | 0.1013446 | 12.08498 | 14.80237
95.5 | 1.91 | 10.939 | 0.8466825 | 0.07740036 | 9.26186 | 14.89498
96 | 1.92 | 10.92 | 0.9266829 | 0.08486108 | 10.11938 | 14.99618
96.5 | 1.93 | 10.92 | 1.086683 | 0.09951308 | 11.86658 | 15.11484
97 | 1.94 | 10.861 | 0.9866844 | 0.09084655 | 10.71638 | 15.22201
97.5 | 1.95 | 10.842 | 1.026685 | 0.09469516 | 11.13132 | 15.33332
98 | 1.96 | 10.842 | 1.026685 | 0.09469516 | 11.13132 | 15.44463
98.5 | 1.97 | 10.939 | 0.9266825 | 0.08471364 | 10.13698 | 15.546
99 | 1.98 | 10.959 | 1.126682 | 0.1028088 | 12.34731 | 15.66948
99.5 | 1.99 | 10.959 | 0.986682 | 0.09003395 | 10.81305 | 15.77761
100 | 2 | 10.92 | 0.986683 | 0.09035558 | 10.77458 | 15.88535
100.5 | 2.01 | 10.9 | 0.9666834 | 0.08868656 | 10.53685 | 15.99072
101 | 2.02 | 10.9 | 0.9666834 | 0.08868656 | 10.53685 | 16.09609
101.5 | 2.03 | 10.92 | 1.006683 | 0.09218708 | 10.99298 | 16.20602
102 | 2.04 | 10.92 | 0.966683 | 0.08852408 | 10.55618 | 16.31158
102.5 | 2.05 | 10.92 | 0.906683 | 0.08302958 | 9.900978 | 16.41059
103 | 2.06 | 10.92 | 0.906683 | 0.08302958 | 9.900978 | 16.5096
103.5 | 2.07 | 10.9 | 0.8466834 | 0.07767738 | 9.228849 | 16.60189
104 | 2.08 | 10.9 | 0.9666834 | 0.08868656 | 10.53685 | 16.70726
104.5 | 2.09 | 10.783 | 0.8866863 | 0.08223002 | 9.561139 | 16.80287
105 | 2.1 | 10.822 | 0.9666854 | 0.08932595 | 10.46147 | 16.90748
105.5 | 2.11 | 10.822 | 0.9866853 | 0.09117403 | 10.67791 | 17.01426
106 | 2.12 | 10.9 | 0.9066834 | 0.08318197 | 9.882849 | 17.11309
106.5 | 2.13 | 10.9 | 1.156683 | 0.1061177 | 12.60785 | 17.23917
107 | 2.14 | 10.9 | 1.046683 | 0.096026 | 11.40885 | 17.35326
107.5 | 2.15 | 10.861 | 1.006684 | 0.092688 | 10.9336 | 17.46259
108 | 2.16 | 10.861 | 0.9866844 | 0.09084655 | 10.71638 | 17.56976
108.5 | 2.17 | 10.861 | 1.026684 | 0.09452946 | 11.15082 | 17.68127
109 | 2.18 | 10.92 | 1.046683 | 0.09585009 | 11.42978 | 17.79556
109.5 | 2.19 | 10.92 | 0.846683 | 0.07753507 | 9.245778 | 17.88802
110 | 2.2 | 10.939 | 1.006683 | 0.09202692 | 11.0121 | 17.99814
110.5 | 2.21
111 | 2.22
111.5 | 2.23
112 | 2.24
112.5 | 2.25
113 | 2.26
113.5 | 2.27
114 | 2.28
114.5 | 2.29
115 | 2.3
115.5 | 2.31
116 | 2.32
116.5 | 2.33
117 | 2.34
117.5 | 2.35
118 | 2.36
118.5 | 2.37
119 | 2.38
119.5 | 2.39
120 | 2.4
120.5 | 2.41
121 | 2.42
121.5 | 2.43
122 | 2.44
122.5 | 2.45
123 | 2.46
123.5 | 2.47
124 | 2.48
124.5 | 2.49
125 | 2.5

## Resultados
Inicio paso corriente
30 | 0
30 | 0.5 | Eje Izquierdo |  | Eje Derecho
Fin de Subida |  | Máx = | 0.5 | Máx = | 0.6
38.38796 | 0 | Mín = | 0 | Mín = | 0
38.38796 | 0.5
¿Suavizar?
Inicio paso corriente |  | Eje Izquierdo |  | Eje Derecho
30 | 0 | Máx = | 100 | Máx = | 9
30 | 100 | Mín = | 0 | Mín = | 0
Fin de Subida
38.38796 | 0
38.38796 | 100
¿Suavizar?
|  | Eje Izquierdo |  | Eje Derecho
Inicio paso corriente |  | Máx = | 10 | Máx = | 6
30 | 0 | Mín = | 0 | Mín = | 0
30 | 10
Fin de Subida
38.38796 | 0
38.38796 | 10
|  | Eje Izquierdo |  | Eje Derecho
Inicio paso corriente |  | Máx = | 14 | Máx = | 9
30 | 0 | Mín = | 0 | Mín = | 0
30 | 14
Fin de Subida
38.38796 | 0
38.38796 | 14