## Parámetros
Ensayo |  |  |  |  | Fecha:
Características polvo |  | Material | Referencia polvo | Densidad de golpeo g/cm3 | Densidad aparente g/cm3 | Densidad absoluta g/cm3
|  | Al-NH3 |  | 1.19 | 0.84 | 2.725 |  | Sí
No
Activación externa |  | PRECOMPRESIÓN | No | # MPa
|  | ACTIVACIÓN ELÉC. | No | # V | # A
Características de corriente | Duraciones
|  | Aproximación | Apriete | PreCalentamiento | Calentamiento | Enfriamiento
|  | 99 | 30 | 5 | 75 | 60 | ciclos
|  | 1.98 | 0.6 | 0.1 | 1.5 | 1.2 | segundos
Intensidades
|  | I máx | So1i (grados) | I So1i (kA) | ISo2i (kA) | Energía (kJ) | EDE (kJ/g)
|  | 13.065 | 15 | 1 | 11 | 16.39318 | 19.5157
Características de Presión |  | Presión Trabajo | Presión Sinterizado
|  | 923 |  | kgf
|  | 3.812474 | 0 | bares
Características Sinterizados |  | Diámetro (mm) | Altura (mm) | Masa (g) |  | Secc (cm2)
| 1 | 12.4 | 3.11 | 0.84 |  | 1.18678
| 2 | 12.36 | 2.92 |  |  | Volumen (cm3)
| 3 | 12.51 | 2.98 |  |  | 0.3744291
| 4 | 12.25 | 3.18
| 5 | 12.15 | 3.25 |  |  | Densid (g/cm3)
| 6 | 12.11 | 3.42 |  |  | 2.243415
| 7 | 12.36 | 3.22 |  |  | Porosidad (%)
| 8 | 12.2 | 3.16 |  |  | 17.67284
|  | 12.2925 | 3.155
Otros Datos |  | Tª Inicial (ºC) | Lubricante | Diám Punzón (mm) | h punzones (mm) | h obleas (mm) | tS (ciclos)
|  | 22.4 |  | 11.9 | 97.31 | 9.3 | 9.055709
Observaciones
[9 empty] | 4 | 5 | 8
[9 empty] | 3 | 9 | 2

## Adquisición
437 | 472 | 0 | 70
435 | 472 | 0 | 21 | IP:x,x,x,x:
437 | 473 | 0 | 17 | 172,16,1,14
437 | 473 | 0 | 23
437 | 472 | 0 | 21 | Abrir canal. (IP: 172,16,1,14)(Return:1)
437 | 473 | 0 | 17
439 | 472 | 0 | 23
435 | 471 | 0 | 19 | Recibidos de 3506 registros (Soldadura:1774)
439 | 473 | 0 | 17
437 | 476 | 0 | 23
435 | 472 | 0 | 19 | Representar gráficas
438 | 471 | 0 | 21
437 | 473 | 0 | 19
438 | 473 | 0 | 21
439 | 473 | 0 | 23
438 | 473 | 0 | 16
439 | 473 | 0 | 17
440 | 474 | 0 | 29
439 | 472 | 0 | 21
438 | 473 | 0 | 21
438 | 473 | 0 | 19
438 | 473 | 0 | 16
436 | 474 | 0 | 16
438 | 471 | 0 | 16
437 | 473 | 0 | 19
438 | 473 | 0 | 23
437 | 473 | 0 | 25
437 | 474 | 0 | 16
438 | 473 | 0 | 21
437 | 474 | 0 | 21
439 | 474 | 0 | 19
437 | 474 | 0 | 19
437 | 474 | 0 | 19
437 | 474 | 0 | 16
438 | 472 | 0 | 17
437 | 473 | 0 | 25
438 | 472 | 0 | 21
438 | 473 | 0 | 17
437 | 475 | 0 | 29
438 | 471 | 0 | 25
438 | 474 | 0 | 21
438 | 474 | 0 | 19
437 | 475 | 0 | 19
438 | 469 | 0 | 21
438 | 473 | 0 | 17
440 | 474 | 0 | 19
439 | 472 | 0 | 23
438 | 472 | 0 | 21
438 | 472 | 0 | 27
438 | 473 | 0 | 19
439 | 474 | 0 | 23
438 | 472 | 0 | 19
438 | 473 | 0 | 21
437 | 472 | 0 | 19
438 | 473 | 0 | 23
438 | 472 | 0 | 17
436 | 476 | 0 | 19
438 | 472 | 0 | 23
439 | 473 | 0 | 21
438 | 473 | 0 | 19
438 | 474 | 0 | 21
439 | 475 | 3627 | 21
438 | 473 | 3315 | 122
440 | 473 | 3588 | 143
440 | 473 | 3900 | 159
445 | 473 | 4387 | 161
442 | 473 | 4699 | 143
450 | 472 | 4699 | 149
447 | 472 | 5187 | 149
452 | 471 | 5187 | 118
451 | 471 | 5518 | 118
455 | 472 | 5518 | 165
457 | 470 | 8287 | 172
465 | 469 | 9067 | 167
465 | 468 | 9574 | 186
477 | 469 | 12070 | 192
473 | 468 | 13065 | 157
480 | 468 | 12246 | 135
474 | 467 | 11251 | 137
482 | 465 | 11056 | 161
476 | 467 | 10978 | 143
483 | 464 | 11076 | 155
480 | 464 | 11037 | 134
485 | 461 | 10978 | 155
478 | 463 | 11037 | 147
483 | 464 | 10998 | 124
481 | 461 | 11056 | 139
486 | 461 | 11056 | 118
482 | 459 | 11037 | 122
487 | 460 | 11056 | 118
482 | 461 | 11056 | 130
487 | 460 | 11095 | 122
485 | 461 | 11076 | 132
488 | 460 | 11017 | 137
484 | 460 | 10998 | 128
489 | 462 | 11017 | 141
484 | 461 | 10998 | 128
488 | 461 | 10998 | 130
484 | 461 | 11037 | 124
490 | 461 | 11076 | 137
485 | 462 | 11076 | 139
492 | 461 | 11017 | 120
485 | 460 | 10978 | 114
490 | 462 | 10998 | 134
485 | 463 | 10978 | 116
490 | 463 | 10998 | 114
485 | 463 | 10998 | 108
490 | 462 | 11017 | 110
485 | 465 | 11017 | 128
490 | 466 | 11017 | 145
484 | 469 | 10998 | 135
489 | 466 | 10998 | 108
485 | 466 | 10959 | 108
490 | 465 | 10959 | 151
485 | 467 | 10998 | 124
488 | 471 | 10998 | 108
485 | 468 | 10998 | 114
488 | 469 | 10978 | 116
485 | 469 | 10978 | 114
488 | 470 | 10959 | 134
484 | 472 | 10959 | 130
491 | 470 | 10959 | 114
488 | 470 | 10959 | 114
492 | 470 | 10978 | 114
486 | 472 | 10959 | 103
491 | 470 | 10959 | 118
489 | 471 | 10959 | 112
491 | 472 | 10959 | 108
487 | 470 | 10959 | 112
491 | 472 | 10998 | 118
487 | 471 | 10998 | 135
494 | 471 | 10959 | 110
487 | 472 | 10959 | 110
491 | 471 | 10978 | 116
487 | 471 | 10959 | 135
491 | 471 | 10959 | 132
486 | 473 | 10959 | 126
491 | 474 | 10939 | 132
485 | 473 | 10939 | 130
496 | 472 | 10959 | 118
492 | 472 | 11076 | 122
495 | 474 | 11095 | 130
491 | 473 | 11017 | 132
495 | 474 | 10998 | 112
492 | 473 | 10978 | 137
498 | 474 | 10939 | 101
491 | 476 | 10900 | 116
496 | 472 | 10881 | 104
494 | 474 | 10939 | 116
496 | 476 | 10939 | 99
492 | 475 | 10939 | 106
495 | 476 | 10939 | 101
492 | 474 | 10939 | 118
496 | 475 | 10939 | 101
493 | 475 | 10920 | 97
497 | 475 | 10920 | 112
493 | 474 | 10939 | 126
498 | 474 | 10978 | 108
494 | 473 | 10978 | 103
498 | 475 | 10978 | 110
494 | 473 | 10920 | 108
499 | 473 | 10920 | 104
493 | 477 | 10939 | 108
497 | 474 | 10939 | 106
494 | 474 | 10959 | 108
500 | 475 | 10959 | 112
495 | 476 | 10959 | 118
500 | 472 | 10939 | 126
495 | 474 | 10959 | 104
500 | 474 | 10959 | 116
499 | 473 | 10939 | 114
503 | 473 | 10998 | 124
499 | 474 | 10998 | 122
503 | 473 | 11017 | 106
500 | 470 | 11017 | 104
505 | 473 | 10978 | 122
499 | 472 | 10998 | 103
505 | 472 | 10998 | 93
500 | 474 | 10998 | 101
508 | 473 | 10998 | 106
501 | 471 | 10978 | 106
505 | 472 | 10959 | 97
502 | 473 | 10998 | 97
506 | 472 | 10959 | 101
502 | 472 | 10959 | 101
505 | 472 | 10978 | 101
503 | 473 | 10959 | 101
508 | 473 | 10920 | 106
503 | 473 | 10920 | 132
506 | 473 | 10900 | 103
501 | 471 | 10900 | 106
506 | 472 | 10939 | 126
501 | 474 | 10900 | 104
508 | 473 | 10900 | 120
502 | 473 | 10881 | 108
505 | 476 | 10881 | 108
501 | 474 | 10881 | 110
506 | 473 | 10861 | 104
501 | 474 | 10900 | 103
506 | 476 | 10920 | 116
502 | 474 | 10939 | 116
506 | 475 | 10920 | 104
502 | 475 | 10861 | 104
506 | 477 | 10861 | 114
502 | 474 | 10881 | 99
505 | 477 | 10920 | 116
502 | 473 | 10939 | 122
508 | 474 | 10939 | 101
502 | 474 | 10939 | 120
507 | 475 | 10900 | 103
501 | 475 | 10861 | 99
508 | 475 | 10900 | 103
503 | 477 | 10900 | 99
506 | 475 | 10900 | 97
504 | 474 | 10900 | 118
508 | 477 | 10920 | 110
505 | 473 | 10920 | 97
509 | 476 | 10900 | 112
504 | 474 | 10881 | 103

## Desplazamiento
ciclos | seg | x(t) | h(t) | θ(t) |  |  | θ(t) | H(t)
0.5 | 0.01 | -0.03559265 | 6.583571 | 0.5207768 |  |  | 0.3750702 | 7.841402
1 | 0.02 | -0.1355927 | 6.683571 | 0.527947 | 0.6 | 4.455509 | 0.3751417 | 7.842302
1.5 | 0.03 | -0.03559265 | 6.583571 | 0.5207768 | 0.6 | 0 | 0.3752058 | 7.843109
2 | 0.04 | -0.03559265 | 6.583571 | 0.5207768 |  |  | 0.3752927 | 7.844202
2.5 | 0.05 | -0.03559265 | 6.583571 | 0.5207768 |  |  | 0.375362 | 7.845078
3 | 0.06 | -0.03559265 | 6.583571 | 0.5207768 |  |  | 0.3754207 | 7.845825
3.5 | 0.07 | 0.06440735 | 6.483571 | 0.5133855 |  |  | 0.3755129 | 7.846983
4 | 0.08 | -0.1355927 | 6.683571 | 0.527947 |  |  | 0.3754949 | 7.846785
4.5 | 0.09 | 0.06440735 | 6.483571 | 0.5133855 |  |  | 0.375441 | 7.846127
5 | 0.1 | -0.03559265 | 6.583571 | 0.5207768 |  |  | 0.3753342 | 7.844794
5.5 | 0.11 | -0.1355927 | 6.683571 | 0.527947 |  |  | 0.3751218 | 7.842126
6 | 0.12 | 0.01440735 | 6.533571 | 0.5171095 |  |  | 0.3747863 | 7.837904
6.5 | 0.13 | -0.03559265 | 6.583571 | 0.5207768 |  |  | 0.3744717 | 7.833904
7 | 0.14 | 0.01440735 | 6.533571 | 0.5171095 |  |  | 0.3741395 | 7.829682
7.5 | 0.15 | 0.06440735 | 6.483571 | 0.5133855 |  |  | 0.3738248 | 7.825682
8 | 0.16 | 0.01440735 | 6.533571 | 0.5171095 |  |  | 0.3735437 | 7.822127
8.5 | 0.17 | 0.06440735 | 6.483571 | 0.5133855 |  |  | 0.3732584 | 7.818571
9 | 0.18 | 0.1144073 | 6.433571 | 0.5096036 |  |  | 0.372825 | 7.813238
9.5 | 0.19 | 0.06440735 | 6.483571 | 0.5133855 |  |  | 0.3723171 | 7.807015
10 | 0.2 | 0.01440735 | 6.533571 | 0.5171095 |  |  | 0.3717346 | 7.799905
10.5 | 0.21 | 0.01440735 | 6.533571 | 0.5171095 |  |  | 0.3711689 | 7.793016
11 | 0.22 | 0.01440735 | 6.533571 | 0.5171095 |  |  | 0.3707125 | 7.78746
11.5 | 0.23 | -0.08559265 | 6.633571 | 0.524389 | 0.6 | 8.354464 | 0.3704918 | 7.784793
12 | 0.24 | 0.01440735 | 6.533571 | 0.5171095 | 0.6 | 0 | 0.3704702 | 7.784571
12.5 | 0.25 | -0.03559265 | 6.583571 | 0.5207768 |  |  | 0.3706844 | 7.787238
13 | 0.26 | 0.01440735 | 6.533571 | 0.5171095 |  |  | 0.3711176 | 7.792571
13.5 | 0.27 | -0.03559265 | 6.583571 | 0.5207768 |  |  | 0.371803 | 7.801015
14 | 0.28 | -0.03559265 | 6.583571 | 0.5207768 |  |  | 0.372667 | 7.811682
14.5 | 0.29 | 0.01440735 | 6.533571 | 0.5171095 |  |  | 0.3736567 | 7.823905
15 | 0.3 | -0.03559265 | 6.583571 | 0.5207768 |  |  | 0.3746632 | 7.836349
15.5 | 0.31 | 0.06440735 | 6.483571 | 0.5133855 |  |  | 0.3755583 | 7.84746
16 | 0.32 | -0.03559265 | 6.583571 | 0.5207768 |  |  | 0.3762361 | 7.855905
16.5 | 0.33 | -0.03559265 | 6.583571 | 0.5207768 |  |  | 0.3766634 | 7.861238
17 | 0.34 | -0.03559265 | 6.583571 | 0.5207768 |  |  | 0.376893 | 7.864127
17.5 | 0.35 | 0.01440735 | 6.533571 | 0.5171095 |  |  | 0.3769621 | 7.865016
18 | 0.36 | -0.03559265 | 6.583571 | 0.5207768 |  |  | 0.3769085 | 7.864348
18.5 | 0.37 | 0.01440735 | 6.533571 | 0.5171095 |  |  | 0.3767322 | 7.862127
19 | 0.38 | 0.01440735 | 6.533571 | 0.5171095 |  |  | 0.3765035 | 7.859238
19.5 | 0.39 | -0.03559265 | 6.583571 | 0.5207768 |  |  | 0.3761875 | 7.855238
20 | 0.4 | 0.01440735 | 6.533571 | 0.5171095 |  |  | 0.3758546 | 7.851016
20.5 | 0.41 | 0.01440735 | 6.533571 | 0.5171095 |  |  | 0.3755747 | 7.84746
21 | 0.42 | 0.01440735 | 6.533571 | 0.5171095 |  |  | 0.3754183 | 7.84546
21.5 | 0.43 | -0.03559265 | 6.583571 | 0.5207768 |  |  | 0.3753499 | 7.844571
22 | 0.44 | 0.01440735 | 6.533571 | 0.5171095 | 0.6 | 0.6599338 | 0.3754045 | 7.845238
22.5 | 0.45 | 0.01440735 | 6.533571 | 0.5171095 | 0.6 | 0 | 0.3754217 | 7.84546
23 | 0.46 | 0.1144073 | 6.433571 | 0.5096036 |  |  | 0.3753664 | 7.844793
23.5 | 0.47 | 0.06440735 | 6.483571 | 0.5133855 |  |  | 0.3751857 | 7.84257
24 | 0.48 | 0.01440735 | 6.533571 | 0.5171095 |  |  | 0.3748973 | 7.839015
24.5 | 0.49 | 0.01440735 | 6.533571 | 0.5171095 |  |  | 0.3744486 | 7.833459
25 | 0.5 | 0.01440735 | 6.533571 | 0.5171095 |  |  | 0.3740013 | 7.827905
25.5 | 0.51 | 0.06440735 | 6.483571 | 0.5133855 |  |  | 0.3735552 | 7.822349
26 | 0.52 | 0.01440735 | 6.533571 | 0.5171095 |  |  | 0.3731464 | 7.817238
26.5 | 0.53 | 0.01440735 | 6.533571 | 0.5171095 |  |  | 0.3727195 | 7.811904
27 | 0.54 | -0.03559265 | 6.583571 | 0.5207768 |  |  | 0.372434 | 7.808349
27.5 | 0.55 | 0.01440735 | 6.533571 | 0.5171095 |  |  | 0.3721627 | 7.805016
28 | 0.56 | 0.01440735 | 6.533571 | 0.5171095 |  |  | 0.3719411 | 7.802349
28.5 | 0.57 | -0.08559265 | 6.633571 | 0.524389 |  |  | 0.3716404 | 7.798794
29 | 0.58 | 0.01440735 | 6.533571 | 0.5171095 |  |  | 0.3713712 | 7.795682
29.5 | 0.59 | 0.06440735 | 6.483571 | 0.5133855 |  |  | 0.3707694 | 7.788571
30 | 0.6 | 0.01440735 | 6.533571 | 0.5171095 |  |  | 0.3699269 | 7.778571
30.5 | 0.61 | 0.01440735 | 6.533571 | 0.5171095 |  |  | 0.3685414 | 7.762127
31 | 0.62 | 0.06440735 | 6.483571 | 0.5133855 |  |  | 0.3667579 | 7.741015
31.5 | 0.63 | 0.01440735 | 6.533571 | 0.5171095 |  |  | 0.3641653 | 7.710571
32 | 0.64 | 0.1144073 | 6.433571 | 0.5096036 |  |  | 0.3609946 | 7.673682
32.5 | 0.65 | 0.1144073 | 6.433571 | 0.5096036 |  |  | 0.3568092 | 7.625682
33 | 0.66 | 0.3644074 | 6.183571 | 0.4897771 |  |  | 0.351833 | 7.56946
33.5 | 0.67 | 0.2144074 | 6.333571 | 0.5018609 |  |  | 0.3455728 | 7.499905
34 | 0.68 | 0.6144074 | 5.933571 | 0.4682797 |  |  | 0.3384776 | 7.422349
34.5 | 0.69 | 0.4644074 | 6.083571 | 0.4813901 |  |  | 0.3301619 | 7.333015
35 | 0.7 | 0.7144073 | 5.833571 | 0.4591649 |  |  | 0.3211932 | 7.238348
35.5 | 0.71 | 0.6644074 | 5.883571 | 0.4637611 |  |  | 0.3112944 | 7.135904
36 | 0.72 | 0.8644074 | 5.683571 | 0.4448913 |  |  | 0.3011935 | 7.03346
36.5 | 0.73 | 0.9644073 | 5.583571 | 0.4349495 |  |  | 0.290509 | 6.927461
37 | 0.74 | 1.364407 | 5.183571 | 0.3913463 |  |  | 0.2800082 | 6.825682
37.5 | 0.75 | 1.364407 | 5.183571 | 0.3913463 |  |  | 0.2694481 | 6.725683
38 | 0.76 | 1.964407 | 4.583571 | 0.3116721 |  |  | 0.2595809 | 6.634349
38.5 | 0.77 | 1.764407 | 4.783571 | 0.340451 |  |  | 0.2499438 | 6.547237
39 | 0.78 | 2.114407 | 4.433571 | 0.2883841 |  |  | 0.2412587 | 6.470571
39.5 | 0.79 | 1.814407 | 4.733571 | 0.3334842 |  |  | 0.2329286 | 6.398793
40 | 0.8 | 2.214407 | 4.333571 | 0.2719631 |  |  | 0.2254058 | 6.335459
40.5 | 0.81 | 1.914407 | 4.633571 | 0.3190998 |  |  | 0.21807 | 6.275015
41 | 0.82 | 2.264407 | 4.283571 | 0.2634651 |  |  | 0.2115753 | 6.222571
41.5 | 0.83 | 2.114407 | 4.433571 | 0.2883841 |  |  | 0.2052385 | 6.172349
42 | 0.84 | 2.364407 | 4.183571 | 0.2458596 |  |  | 0.1996535 | 6.128793
42.5 | 0.85 | 2.014407 | 4.533571 | 0.3040807 |  |  | 0.1942145 | 6.087015
43 | 0.86 | 2.264407 | 4.283571 | 0.2634651 |  |  | 0.1894583 | 6.051016
43.5 | 0.87 | 2.164407 | 4.383571 | 0.2802672 |  |  | 0.1846137 | 6.014793
44 | 0.88 | 2.414407 | 4.133571 | 0.2367375 |  |  | 0.1803505 | 5.983237
44.5 | 0.89 | 2.214407 | 4.333571 | 0.2719631 |  |  | 0.176075 | 5.951904
45 | 0.9 | 2.464407 | 4.083571 | 0.227392 |  |  | 0.1723395 | 5.924793
45.5 | 0.91 | 2.214407 | 4.333571 | 0.2719631 |  |  | 0.168439 | 5.896793
46 | 0.92 | 2.464407 | 4.083571 | 0.227392 |  |  | 0.1650594 | 5.872793
46.5 | 0.93 | 2.364407 | 4.183571 | 0.2458596 |  |  | 0.1614582 | 5.84746
47 | 0.94 | 2.514407 | 4.033571 | 0.2178148 |  |  | 0.1581105 | 5.824126
47.5 | 0.95 | 2.314407 | 4.233571 | 0.2547663 |  |  | 0.1544455 | 5.798793
48 | 0.96 | 2.564407 | 3.983571 | 0.2079971 |  |  | 0.1511758 | 5.776349
48.5 | 0.97 | 2.314407 | 4.233571 | 0.2547663 |  |  | 0.1475903 | 5.751904
49 | 0.98 | 2.514407 | 4.033571 | 0.2178148 |  |  | 0.1443035 | 5.729682
49.5 | 0.99 | 2.314407 | 4.233571 | 0.2547663 |  |  | 0.1407504 | 5.705905
50 | 1 | 2.614407 | 3.933571 | 0.1979299 |  |  | 0.1374979 | 5.684349
50.5 | 1.01 | 2.364407 | 4.183571 | 0.2458596 |  |  | 0.133877 | 5.660571
51 | 1.02 | 2.714407 | 3.833571 | 0.1770076 |  |  | 0.1303859 | 5.637904
51.5 | 1.03 | 2.364407 | 4.183571 | 0.2458596 |  |  | 0.1263698 | 5.612127
52 | 1.04 | 2.614407 | 3.933571 | 0.1979299 |  |  | 0.1224539 | 5.587237
52.5 | 1.05 | 2.364407 | 4.183571 | 0.2458596 |  |  | 0.1179314 | 5.558793
53 | 1.06 | 2.614407 | 3.933571 | 0.1979299 |  |  | 0.1134276 | 5.530793
53.5 | 1.07 | 2.364407 | 4.183571 | 0.2458596 |  |  | 0.1085174 | 5.500571
54 | 1.08 | 2.614407 | 3.933571 | 0.1979299 |  |  | 0.1039653 | 5.472794
54.5 | 1.09 | 2.364407 | 4.183571 | 0.2458596 |  |  | 0.09911616 | 5.44346
55 | 1.1 | 2.614407 | 3.933571 | 0.1979299 |  |  | 0.09474574 | 5.417237
55.5 | 1.11 | 2.314407 | 4.233571 | 0.2547663 |  |  | 0.09030683 | 5.390793
56 | 1.12 | 2.564407 | 3.983571 | 0.2079971 |  |  | 0.08651028 | 5.368349
56.5 | 1.13 | 2.364407 | 4.183571 | 0.2458596 |  |  | 0.08265173 | 5.345682
57 | 1.14 | 2.614407 | 3.933571 | 0.1979299 |  |  | 0.07945649 | 5.327015
57.5 | 1.15 | 2.364407 | 4.183571 | 0.2458596 |  |  | 0.07619852 | 5.308126
58 | 1.16 | 2.514407 | 4.033571 | 0.2178148 |  |  | 0.07342684 | 5.292127
58.5 | 1.17 | 2.364407 | 4.183571 | 0.2458596 |  |  | 0.07025222 | 5.273904
59 | 1.18 | 2.514407 | 4.033571 | 0.2178148 |  |  | 0.06736511 | 5.25746
59.5 | 1.19 | 2.364407 | 4.183571 | 0.2458596 |  |  | 0.06397282 | 5.238348
60 | 1.2 | 2.514407 | 4.033571 | 0.2178148 |  |  | 0.06094619 | 5.22146
60.5 | 1.21 | 2.314407 | 4.233571 | 0.2547663 |  |  | 0.0576039 | 5.203015
61 | 1.22 | 2.664407 | 3.883571 | 0.1876035 |  |  | 0.05474932 | 5.18746
61.5 | 1.23 | 2.514407 | 4.033571 | 0.2178148 |  |  | 0.05152985 | 5.170127
62 | 1.24 | 2.714407 | 3.833571 | 0.1770076 |  |  | 0.04889075 | 5.156126
62.5 | 1.25 | 2.414407 | 4.133571 | 0.2367375 |  |  | 0.04586454 | 5.140127
63 | 1.26 | 2.664407 | 3.883571 | 0.1876035 |  |  | 0.04331469 | 5.126793
63.5 | 1.27 | 2.564407 | 3.983571 | 0.2079971 |  |  | 0.04062997 | 5.112793
64 | 1.28 | 2.664407 | 3.883571 | 0.1876035 |  |  | 0.03883446 | 5.10346
64.5 | 1.29 | 2.464407 | 4.083571 | 0.227392 |  |  | 0.03675676 | 5.092571
65 | 1.3 | 2.664407 | 3.883571 | 0.1876035 |  |  | 0.03531114 | 5.085015
65.5 | 1.31 | 2.464407 | 4.083571 | 0.227392 |  |  | 0.03339178 | 5.075016
66 | 1.32 | 2.814407 | 3.733571 | 0.1549646 |  |  | 0.0317597 | 5.066571
66.5 | 1.33 | 2.464407 | 4.083571 | 0.227392 |  |  | 0.02929821 | 5.053904
67 | 1.34 | 2.664407 | 3.883571 | 0.1876035 |  |  | 0.02715813 | 5.043015
67.5 | 1.35 | 2.464407 | 4.083571 | 0.227392 |  |  | 0.02436356 | 5.028793
68 | 1.36 | 2.664407 | 3.883571 | 0.1876035 |  |  | 0.02205201 | 5.017016
68.5 | 1.37 | 2.414407 | 4.133571 | 0.2367375 |  |  | 0.0191424 | 5.002126
69 | 1.38 | 2.664407 | 3.883571 | 0.1876035 |  |  | 0.01676469 | 4.989904
69.5 | 1.39 | 2.364407 | 4.183571 | 0.2458596 |  |  | 0.01395953 | 4.97546
70 | 1.4 | 2.914407 | 3.633571 | 0.1317083 |  |  | 0.0118607 | 4.964571
70.5 | 1.41 | 2.714407 | 3.833571 | 0.1770076 |  |  | 0.009501089 | 4.952348
71 | 1.42 | 2.864407 | 3.683571 | 0.1434943 |  |  | 0.00793357 | 4.944127
71.5 | 1.43 | 2.664407 | 3.883571 | 0.1876035 |  |  | 0.00622406 | 4.935237
72 | 1.44 | 2.864407 | 3.683571 | 0.1434943 |  |  | 0.005396735 | 4.930793
72.5 | 1.45 | 2.714407 | 3.833571 | 0.1770076 |  |  | 0.004197815 | 4.924571
73 | 1.46 | 3.014407 | 3.533571 | 0.1071356 |  |  | 0.0035993 | 4.92146
73.5 | 1.47 | 2.664407 | 3.883571 | 0.1876035 |  |  | 0.002758215 | 4.917238
74 | 1.48 | 2.914407 | 3.633571 | 0.1317083 |  |  | 0.002359803 | 4.915238
74.5 | 1.49 | 2.814407 | 3.733571 | 0.1549646 |  |  | 0.001370327 | 4.910349
75 | 1.5 | 2.914407 | 3.633571 | 0.1317083 |  |  | 0.000966048 | 4.908349
75.5 | 1.51 | 2.714407 | 3.833571 | 0.1770076 |  |  | 0.0002782706 | 4.9
76 | 1.52 | 2.864407 | 3.683571 | 0.1434943 |  |  | 0 | 4.9
76.5 | 1.53 | 2.714407 | 3.833571 | 0.1770076 |  |  | 0 | 4.9
77 | 1.54 | 2.914407 | 3.633571 | 0.1317083 |  |  | 0 | 4.9
77.5 | 1.55 | 2.764407 | 3.783571 | 0.1661317 |  |  | 0 | 4.9
78 | 1.56 | 2.964407 | 3.583571 | 0.1195933 |  |  | 0 | 4.9
78.5 | 1.57 | 2.764407 | 3.783571 | 0.1661317 |  |  | 0 | 4.9
79 | 1.58 | 3.014407 | 3.533571 | 0.1071356 |  |  | 0 | 4.9
79.5 | 1.59 | 2.814407 | 3.733571 | 0.1549646 |  |  | 0 | 4.9
80 | 1.6 | 3.014407 | 3.533571 | 0.1071356 |  |  | 0 | 4.9
80.5 | 1.61 | 2.814407 | 3.733571 | 0.1549646
81 | 1.62 | 3.064407 | 3.483571 | 0.09432025
81.5 | 1.63 | 2.764407 | 3.783571 | 0.1661317
82 | 1.64 | 2.964407 | 3.583571 | 0.1195933
82.5 | 1.65 | 2.814407 | 3.733571 | 0.1549646
83 | 1.66 | 3.114407 | 3.433571 | 0.08113166
83.5 | 1.67 | 2.864407 | 3.683571 | 0.1434943
84 | 1.68 | 3.114407 | 3.433571 | 0.08113166
84.5 | 1.69 | 2.864407 | 3.683571 | 0.1434943
85 | 1.7 | 3.114407 | 3.433571 | 0.08113166
85.5 | 1.71 | 3.064407 | 3.483571 | 0.09432025
86 | 1.72 | 3.264407 | 3.283571 | 0.03915592
86.5 | 1.73 | 3.064407 | 3.483571 | 0.09432025
87 | 1.74 | 3.264407 | 3.283571 | 0.03915592
87.5 | 1.75 | 3.114407 | 3.433571 | 0.08113166
88 | 1.76 | 3.364407 | 3.183571 | 0.008974614
88.5 | 1.77 | 3.064407 | 3.483571 | 0.09432025
89 | 1.78 | 3.364407 | 3.183571 | 0.008974614
89.5 | 1.79 | 3.114407 | 3.433571 | 0.08113166
90 | 1.8 | 3.514407 | 3.033571 | -0.04002833
90.5 | 1.81 | 3.164407 | 3.383571 | 0.06755329
91 | 1.82 | 3.364407 | 3.183571 | 0.008974614
91.5 | 1.83 | 3.214407 | 3.333571 | 0.05356754
92 | 1.84 | 3.414407 | 3.133571 | -0.006838406
92.5 | 1.85 | 3.214407 | 3.333571 | 0.05356754
93 | 1.86 | 3.364407 | 3.183571 | 0.008974614
93.5 | 1.87 | 3.264407 | 3.283571 | 0.03915592
94 | 1.88 | 3.514407 | 3.033571 | -0.04002833
94.5 | 1.89 | 3.264407 | 3.283571 | 0.03915592
95 | 1.9 | 3.414407 | 3.133571 | -0.006838406
95.5 | 1.91 | 3.164407 | 3.383571 | 0.06755329
96 | 1.92 | 3.414407 | 3.133571 | -0.006838406
96.5 | 1.93 | 3.164407 | 3.383571 | 0.06755329
97 | 1.94 | 3.514407 | 3.033571 | -0.04002833
97.5 | 1.95 | 3.214407 | 3.333571 | 0.05356754
98 | 1.96 | 3.364407 | 3.183571 | 0.008974614
98.5 | 1.97 | 3.164407 | 3.383571 | 0.06755329
99 | 1.98 | 3.414407 | 3.133571 | -0.006838406
99.5 | 1.99 | 3.164407 | 3.383571 | 0.06755329
100 | 2 | 3.414407 | 3.133571 | -0.006838406
100.5 | 2.01 | 3.214407 | 3.333571 | 0.05356754
101 | 2.02 | 3.414407 | 3.133571 | -0.006838406
101.5 | 2.03 | 3.214407 | 3.333571 | 0.05356754
102 | 2.04 | 3.414407 | 3.133571 | -0.006838406
102.5 | 2.05 | 3.214407 | 3.333571 | 0.05356754
103 | 2.06 | 3.364407 | 3.183571 | 0.008974614
103.5 | 2.07 | 3.214407 | 3.333571 | 0.05356754
104 | 2.08 | 3.514407 | 3.033571 | -0.04002833
104.5 | 2.09 | 3.214407 | 3.333571 | 0.05356754
105 | 2.1 | 3.464407 | 3.083571 | -0.02316432
105.5 | 2.11 | 3.164407 | 3.383571 | 0.06755329
106 | 2.12 | 3.514407 | 3.033571 | -0.04002833
106.5 | 2.13 | 3.264407 | 3.283571 | 0.03915592
107 | 2.14 | 3.414407 | 3.133571 | -0.006838406
107.5 | 2.15 | 3.314407 | 3.233571 | 0.02429861
108 | 2.16 | 3.514407 | 3.033571 | -0.04002833
108.5 | 2.17 | 3.364407 | 3.183571 | 0.008974614
109 | 2.18 | 3.564407 | 2.983571 | -0.05745757
109.5 | 2.19 | 3.314407 | 3.233571 | 0.02429861
110 | 2.2
110.5 | 2.21
111 | 2.22
111.5 | 2.23
112 | 2.24
112.5 | 2.25
113 | 2.26
113.5 | 2.27
114 | 2.28
114.5 | 2.29
115 | 2.3
115.5 | 2.31
116 | 2.32
116.5 | 2.33
117 | 2.34
117.5 | 2.35
118 | 2.36
118.5 | 2.37
119 | 2.38
119.5 | 2.39
120 | 2.4
120.5 | 2.41
121 | 2.42
121.5 | 2.43
122 | 2.44
122.5 | 2.45
123 | 2.46
123.5 | 2.47
124 | 2.48
124.5 | 2.49
125 | 2.5

## Fuerza
ciclos | seg | Fuerza | Presión
0.5 | 0.01 | 9.26064 | 83.264 | 0.6 | 11.69842
1 | 0.02 | 9.26064 | 83.264 | 0.6 | 0
1.5 | 0.03 | 9.28026 | 83.44041
2 | 0.04 | 9.28026 | 83.44041
2.5 | 0.05 | 9.26064 | 83.264
3 | 0.06 | 9.28026 | 83.44041
3.5 | 0.07 | 9.26064 | 83.264
4 | 0.08 | 9.24102 | 83.08759
4.5 | 0.09 | 9.28026 | 83.44041
5 | 0.1 | 9.33912 | 83.96963
5.5 | 0.11 | 9.26064 | 83.264
6 | 0.12 | 9.24102 | 83.08759
6.5 | 0.13 | 9.28026 | 83.44041
7 | 0.14 | 9.28026 | 83.44041
7.5 | 0.15 | 9.28026 | 83.44041
8 | 0.16 | 9.28026 | 83.44041
8.5 | 0.17 | 9.28026 | 83.44041 | 0.6 | 105.1825
9 | 0.18 | 9.29988 | 83.61681 | 0.6 | 0
9.5 | 0.19 | 9.26064 | 83.264
10 | 0.2 | 9.28026 | 83.44041
10.5 | 0.21 | 9.28026 | 83.44041
11 | 0.22 | 9.28026 | 83.44041
11.5 | 0.23 | 9.29988 | 83.61681
12 | 0.24 | 9.24102 | 83.08759
12.5 | 0.25 | 9.28026 | 83.44041
13 | 0.26 | 9.28026 | 83.44041
13.5 | 0.27 | 9.28026 | 83.44041
14 | 0.28 | 9.29988 | 83.61681
14.5 | 0.29 | 9.28026 | 83.44041
15 | 0.3 | 9.29988 | 83.61681
15.5 | 0.31 | 9.29988 | 83.61681
16 | 0.32 | 9.29988 | 83.61681
16.5 | 0.33 | 9.29988 | 83.61681
17 | 0.34 | 9.29988 | 83.61681
17.5 | 0.35 | 9.26064 | 83.264
18 | 0.36 | 9.28026 | 83.44041
18.5 | 0.37 | 9.26064 | 83.264
19 | 0.38 | 9.28026 | 83.44041
19.5 | 0.39 | 9.3195 | 83.79322
20 | 0.4 | 9.24102 | 83.08759
20.5 | 0.41 | 9.29988 | 83.61681
21 | 0.42 | 9.29988 | 83.61681
21.5 | 0.43 | 9.3195 | 83.79322
22 | 0.44 | 9.20178 | 82.73478
22.5 | 0.45 | 9.28026 | 83.44041
23 | 0.46 | 9.29988 | 83.61681
23.5 | 0.47 | 9.26064 | 83.264
24 | 0.48 | 9.26064 | 83.264
24.5 | 0.49 | 9.26064 | 83.264
25 | 0.5 | 9.28026 | 83.44041
25.5 | 0.51 | 9.29988 | 83.61681
26 | 0.52 | 9.26064 | 83.264
26.5 | 0.53 | 9.28026 | 83.44041
27 | 0.54 | 9.26064 | 83.264
27.5 | 0.55 | 9.28026 | 83.44041
28 | 0.56 | 9.26064 | 83.264
28.5 | 0.57 | 9.33912 | 83.96963
29 | 0.58 | 9.26064 | 83.264
29.5 | 0.59 | 9.28026 | 83.44041
30 | 0.6 | 9.28026 | 83.44041
30.5 | 0.61 | 9.29988 | 83.61681
31 | 0.62 | 9.3195 | 83.79322
31.5 | 0.63 | 9.28026 | 83.44041
32 | 0.64 | 9.28026 | 83.44041
32.5 | 0.65 | 9.28026 | 83.44041
33 | 0.66 | 9.28026 | 83.44041
33.5 | 0.67 | 9.28026 | 83.44041
34 | 0.68 | 9.26064 | 83.264
34.5 | 0.69 | 9.26064 | 83.264
35 | 0.7 | 9.24102 | 83.08759
35.5 | 0.71 | 9.24102 | 83.08759
36 | 0.72 | 9.26064 | 83.264
36.5 | 0.73 | 9.2214 | 82.91119
37 | 0.74 | 9.20178 | 82.73478
37.5 | 0.75 | 9.18216 | 82.55838
38 | 0.76 | 9.20178 | 82.73478
38.5 | 0.77 | 9.18216 | 82.55838
39 | 0.78 | 9.18216 | 82.55838
39.5 | 0.79 | 9.16254 | 82.38197
40 | 0.8 | 9.1233 | 82.02915
40.5 | 0.81 | 9.16254 | 82.38197
41 | 0.82 | 9.10368 | 81.85275
41.5 | 0.83 | 9.10368 | 81.85275
42 | 0.84 | 9.04482 | 81.32352
42.5 | 0.85 | 9.08406 | 81.67634
43 | 0.86 | 9.10368 | 81.85275
43.5 | 0.87 | 9.04482 | 81.32352
44 | 0.88 | 9.04482 | 81.32352
44.5 | 0.89 | 9.00558 | 80.97071
45 | 0.9 | 9.0252 | 81.14712
45.5 | 0.91 | 9.04482 | 81.32352
46 | 0.92 | 9.0252 | 81.14712
46.5 | 0.93 | 9.04482 | 81.32352
47 | 0.94 | 9.0252 | 81.14712
47.5 | 0.95 | 9.0252 | 81.14712
48 | 0.96 | 9.06444 | 81.49993
48.5 | 0.97 | 9.04482 | 81.32352
49 | 0.98 | 9.04482 | 81.32352
49.5 | 0.99 | 9.04482 | 81.32352
50 | 1 | 9.04482 | 81.32352
50.5 | 1.01 | 9.06444 | 81.49993
51 | 1.02 | 9.04482 | 81.32352
51.5 | 1.03 | 9.0252 | 81.14712
52 | 1.04 | 9.06444 | 81.49993
52.5 | 1.05 | 9.08406 | 81.67634
53 | 1.06 | 9.08406 | 81.67634
53.5 | 1.07 | 9.08406 | 81.67634
54 | 1.08 | 9.06444 | 81.49993
54.5 | 1.09 | 9.1233 | 82.02915
55 | 1.1 | 9.14292 | 82.20556
55.5 | 1.11 | 9.20178 | 82.73478
56 | 1.12 | 9.14292 | 82.20556
56.5 | 1.13 | 9.14292 | 82.20556
57 | 1.14 | 9.1233 | 82.02915
57.5 | 1.15 | 9.16254 | 82.38197
58 | 1.16 | 9.24102 | 83.08759
58.5 | 1.17 | 9.18216 | 82.55838
59 | 1.18 | 9.20178 | 82.73478
59.5 | 1.19 | 9.20178 | 82.73478
60 | 1.2 | 9.2214 | 82.91119
60.5 | 1.21 | 9.26064 | 83.264
61 | 1.22 | 9.2214 | 82.91119
61.5 | 1.23 | 9.2214 | 82.91119
62 | 1.24 | 9.2214 | 82.91119
62.5 | 1.25 | 9.26064 | 83.264
63 | 1.26 | 9.2214 | 82.91119
63.5 | 1.27 | 9.24102 | 83.08759
64 | 1.28 | 9.26064 | 83.264
64.5 | 1.29 | 9.2214 | 82.91119
65 | 1.3 | 9.26064 | 83.264
65.5 | 1.31 | 9.24102 | 83.08759
66 | 1.32 | 9.24102 | 83.08759
66.5 | 1.33 | 9.26064 | 83.264
67 | 1.34 | 9.24102 | 83.08759
67.5 | 1.35 | 9.24102 | 83.08759
68 | 1.36 | 9.24102 | 83.08759
68.5 | 1.37 | 9.28026 | 83.44041
69 | 1.38 | 9.29988 | 83.61681
69.5 | 1.39 | 9.28026 | 83.44041
70 | 1.4 | 9.26064 | 83.264
70.5 | 1.41 | 9.26064 | 83.264
71 | 1.42 | 9.29988 | 83.61681
71.5 | 1.43 | 9.28026 | 83.44041
72 | 1.44 | 9.29988 | 83.61681
72.5 | 1.45 | 9.28026 | 83.44041
73 | 1.46 | 9.29988 | 83.61681
73.5 | 1.47 | 9.33912 | 83.96963
74 | 1.48 | 9.26064 | 83.264
74.5 | 1.49 | 9.29988 | 83.61681
75 | 1.5 | 9.33912 | 83.96963
75.5 | 1.51 | 9.3195 | 83.79322
76 | 1.52 | 9.33912 | 83.96963
76.5 | 1.53 | 9.29988 | 83.61681
77 | 1.54 | 9.3195 | 83.79322
77.5 | 1.55 | 9.3195 | 83.79322
78 | 1.56 | 9.3195 | 83.79322
78.5 | 1.57 | 9.29988 | 83.61681
79 | 1.58 | 9.29988 | 83.61681
79.5 | 1.59 | 9.28026 | 83.44041
80 | 1.6 | 9.3195 | 83.79322
80.5 | 1.61 | 9.28026 | 83.44041
81 | 1.62 | 9.28026 | 83.44041
81.5 | 1.63 | 9.35874 | 84.14603
82 | 1.64 | 9.29988 | 83.61681
82.5 | 1.65 | 9.29988 | 83.61681
83 | 1.66 | 9.3195 | 83.79322
83.5 | 1.67 | 9.33912 | 83.96963
84 | 1.68 | 9.26064 | 83.264
84.5 | 1.69 | 9.29988 | 83.61681
85 | 1.7 | 9.29988 | 83.61681
85.5 | 1.71 | 9.28026 | 83.44041
86 | 1.72 | 9.28026 | 83.44041
86.5 | 1.73 | 9.29988 | 83.61681
87 | 1.74 | 9.28026 | 83.44041
87.5 | 1.75 | 9.2214 | 82.91119
88 | 1.76 | 9.28026 | 83.44041
88.5 | 1.77 | 9.26064 | 83.264
89 | 1.78 | 9.26064 | 83.264
89.5 | 1.79 | 9.29988 | 83.61681
90 | 1.8 | 9.28026 | 83.44041
90.5 | 1.81 | 9.24102 | 83.08759
91 | 1.82 | 9.26064 | 83.264
91.5 | 1.83 | 9.28026 | 83.44041
92 | 1.84 | 9.26064 | 83.264
92.5 | 1.85 | 9.26064 | 83.264
93 | 1.86 | 9.26064 | 83.264
93.5 | 1.87 | 9.28026 | 83.44041
94 | 1.88 | 9.28026 | 83.44041
94.5 | 1.89 | 9.28026 | 83.44041
95 | 1.9 | 9.28026 | 83.44041
95.5 | 1.91 | 9.24102 | 83.08759
96 | 1.92 | 9.26064 | 83.264
96.5 | 1.93 | 9.29988 | 83.61681
97 | 1.94 | 9.28026 | 83.44041
97.5 | 1.95 | 9.28026 | 83.44041
98 | 1.96 | 9.33912 | 83.96963
98.5 | 1.97 | 9.29988 | 83.61681
99 | 1.98 | 9.28026 | 83.44041
99.5 | 1.99 | 9.29988 | 83.61681
100 | 2 | 9.33912 | 83.96963
100.5 | 2.01 | 9.29988 | 83.61681
101 | 2.02 | 9.3195 | 83.79322
101.5 | 2.03 | 9.3195 | 83.79322
102 | 2.04 | 9.35874 | 84.14603
102.5 | 2.05 | 9.29988 | 83.61681
103 | 2.06 | 9.35874 | 84.14603
103.5 | 2.07 | 9.28026 | 83.44041
104 | 2.08 | 9.29988 | 83.61681
104.5 | 2.09 | 9.29988 | 83.61681
105 | 2.1 | 9.3195 | 83.79322
105.5 | 2.11 | 9.3195 | 83.79322
106 | 2.12 | 9.3195 | 83.79322
106.5 | 2.13 | 9.35874 | 84.14603
107 | 2.14 | 9.3195 | 83.79322
107.5 | 2.15 | 9.29988 | 83.61681
108 | 2.16 | 9.35874 | 84.14603
108.5 | 2.17 | 9.28026 | 83.44041
109 | 2.18 | 9.33912 | 83.96963
109.5 | 2.19 | 9.29988 | 83.61681
110 | 2.2
110.5 | 2.21
111 | 2.22
111.5 | 2.23
112 | 2.24
112.5 | 2.25
113 | 2.26
113.5 | 2.27
114 | 2.28
114.5 | 2.29
115 | 2.3
115.5 | 2.31
116 | 2.32
116.5 | 2.33
117 | 2.34
117.5 | 2.35
118 | 2.36
118.5 | 2.37
119 | 2.38
119.5 | 2.39
120 | 2.4
120.5 | 2.41
121 | 2.42
121.5 | 2.43
122 | 2.44
122.5 | 2.45
123 | 2.46
123.5 | 2.47
124 | 2.48
124.5 | 2.49
125 | 2.5

## Resistencia
ciclos | seg | Intensidad | Tensión | Resistencia | Potencia | Energía
0.5 | 0.01 | 0 | 0.4971187 |  |  |  | 0.6 | 16.33125
1 | 0.02 | 0 | 0.007118645 |  |  |  | 0.6 | 0 | La línea vertical roja señala el fin del precalentamiento
1.5 | 0.03 | 0 | -0.03288136 |  |  |  | 0.7 | 16.33125
2 | 0.04 | 0 | 0.02711865 |  |  |  | 0.7 | 0
2.5 | 0.05 | 0 | 0.007118645
3 | 0.06 | 0 | -0.03288136
3.5 | 0.07 | 0 | 0.02711865
4 | 0.08 | 0 | -0.01288136
4.5 | 0.09 | 0 | -0.03288136
5 | 0.1 | 0 | 0.02711865
5.5 | 0.11 | 0 | -0.01288136
6 | 0.12 | 0 | 0.007118645
6.5 | 0.13 | 0 | -0.01288136
7 | 0.14 | 0 | 0.007118645
7.5 | 0.15 | 0 | 0.02711865
8 | 0.16 | 0 | -0.04288135
8.5 | 0.17 | 0 | -0.03288136
9 | 0.18 | 0 | 0.08711865 |  |  |  | 0.6 | 2.146031
9.5 | 0.19 | 0 | 0.007118645 |  |  |  | 0.6 | 0
10 | 0.2 | 0 | 0.007118645
10.5 | 0.21 | 0 | -0.01288136
11 | 0.22 | 0 | -0.04288135
11.5 | 0.23 | 0 | -0.04288135
12 | 0.24 | 0 | -0.04288135
12.5 | 0.25 | 0 | -0.01288136
13 | 0.26 | 0 | 0.02711865
13.5 | 0.27 | 0 | 0.04711865
14 | 0.28 | 0 | -0.04288135
14.5 | 0.29 | 0 | 0.007118645
15 | 0.3 | 0 | 0.007118645
15.5 | 0.31 | 0 | -0.01288136
16 | 0.32 | 0 | -0.01288136
16.5 | 0.33 | 0 | -0.01288136 |  |  |  | 0.6 | 0.4445589
17 | 0.34 | 0 | -0.04288135 |  |  |  | 0.6 | 0
17.5 | 0.35 | 0 | -0.03288136
18 | 0.36 | 0 | 0.04711865
18.5 | 0.37 | 0 | 0.007118645
19 | 0.38 | 0 | -0.03288136
19.5 | 0.39 | 0 | 0.08711865
20 | 0.4 | 0 | 0.04711865
20.5 | 0.41 | 0 | 0.007118645
21 | 0.42 | 0 | -0.01288136
21.5 | 0.43 | 0 | -0.01288136
22 | 0.44 | 0 | 0.007118645
22.5 | 0.45 | 0 | -0.03288136
23 | 0.46 | 0 | -0.01288136
23.5 | 0.47 | 0 | 0.02711865
24 | 0.48 | 0 | 0.007118645
24.5 | 0.49 | 0 | 0.06711864 |  |  |  | 0.6 | 25.90259
25 | 0.5 | 0 | -0.01288136 |  |  |  | 0.6 | 0
25.5 | 0.51 | 0 | 0.02711865
26 | 0.52 | 0 | -0.01288136
26.5 | 0.53 | 0 | 0.007118645
27 | 0.54 | 0 | -0.01288136
27.5 | 0.55 | 0 | 0.02711865
28 | 0.56 | 0 | -0.03288136
28.5 | 0.57 | 0 | -0.01288136
29 | 0.58 | 0 | 0.02711865
29.5 | 0.59 | 0 | 0.007118645
30 | 0.6 | 0 | -0.01288136
30.5 | 0.61 | 0 | 0.007118645
31 | 0.62 | 3.627 | 0.007030233 | 0.001938305 | 0.02549866 | 0.0002549866
31.5 | 0.63 | 3.315 | 1.017038 | 0.3067988 | 3.371481 | 0.03396979
32 | 0.64 | 3.588 | 1.227031 | 0.3419819 | 4.402588 | 0.07799567
32.5 | 0.65 | 3.9 | 1.387024 | 0.3556471 | 5.409392 | 0.1320896
33 | 0.66 | 4.387 | 1.407012 | 0.320723 | 6.172561 | 0.1938152
33.5 | 0.67 | 4.699 | 1.227004 | 0.2611203 | 5.765692 | 0.2514721
34 | 0.68 | 4.699 | 1.287004 | 0.2738889 | 6.047632 | 0.3119484
34.5 | 0.69 | 5.187 | 1.286992 | 0.2481188 | 6.675628 | 0.3787047
35 | 0.7 | 5.187 | 0.9769922 | 0.188354 | 5.067658 | 0.4293813
35.5 | 0.71 | 5.518 | 0.9769841 | 0.177054 | 5.390999 | 0.4832913
36 | 0.72 | 5.518 | 1.446984 | 0.2622298 | 7.984459 | 0.5631359
36.5 | 0.73 | 8.287 | 1.516917 | 0.1830477 | 12.57069 | 0.6888427
37 | 0.74 | 9.067 | 1.466898 | 0.1617842 | 13.30036 | 0.8218463
37.5 | 0.75 | 9.574 | 1.656885 | 0.1730609 | 15.86302 | 0.9804765
38 | 0.76 | 12.07 | 1.716824 | 0.142239 | 20.72207 | 1.187697
38.5 | 0.77 | 13.065 | 1.3668 | 0.1046154 | 17.85724 | 1.36627
39 | 0.78 | 12.246 | 1.14682 | 0.09364855 | 14.04396 | 1.506709
39.5 | 0.79 | 11.251 | 1.166844 | 0.1037103 | 13.12817 | 1.637991
40 | 0.8 | 11.056 | 1.406849 | 0.1272476 | 15.55412 | 1.793532
40.5 | 0.81 | 10.978 | 1.226851 | 0.1117554 | 13.46837 | 1.928216
41 | 0.82 | 11.076 | 1.346849 | 0.1216006 | 14.9177 | 2.077393
41.5 | 0.83 | 11.037 | 1.13685 | 0.1030035 | 12.54741 | 2.202867
42 | 0.84 | 10.978 | 1.346851 | 0.1226864 | 14.78573 | 2.350724
42.5 | 0.85 | 11.037 | 1.26685 | 0.1147821 | 13.98222 | 2.490546
43 | 0.86 | 10.998 | 1.036851 | 0.09427628 | 11.40328 | 2.604579
43.5 | 0.87 | 11.056 | 1.186849 | 0.1073489 | 13.1218 | 2.735797
44 | 0.88 | 11.056 | 0.9768492 | 0.08835467 | 10.80004 | 2.843797
44.5 | 0.89 | 11.037 | 1.01685 | 0.09213098 | 11.22297 | 2.956027
45 | 0.9 | 11.056 | 0.9768492 | 0.08835467 | 10.80004 | 3.064027
45.5 | 0.91 | 11.056 | 1.096849 | 0.0992085 | 12.12676 | 3.185295
46 | 0.92 | 11.095 | 1.016848 | 0.09164923 | 11.28193 | 3.298114
46.5 | 0.93 | 11.076 | 1.116849 | 0.100835 | 12.37022 | 3.421816
47 | 0.94 | 11.017 | 1.16685 | 0.1059136 | 12.85519 | 3.550368
47.5 | 0.95 | 10.998 | 1.076851 | 0.0979133 | 11.8432 | 3.6688
48 | 0.96 | 11.017 | 1.20685 | 0.1095443 | 13.29587 | 3.801759
48.5 | 0.97 | 10.998 | 1.076851 | 0.0979133 | 11.8432 | 3.920191
49 | 0.98 | 10.998 | 1.096851 | 0.09973182 | 12.06316 | 4.040823
49.5 | 0.99 | 11.037 | 1.03685 | 0.09394307 | 11.44371 | 4.15526
50 | 1 | 11.076 | 1.166849 | 0.1053493 | 12.92402 | 4.2845
50.5 | 1.01 | 11.076 | 1.186849 | 0.107155 | 13.14554 | 4.415955
51 | 1.02 | 11.017 | 0.9968501 | 0.0904829 | 10.9823 | 4.525778
51.5 | 1.03 | 10.978 | 0.936851 | 0.08533896 | 10.28475 | 4.628625
52 | 1.04 | 10.998 | 1.136851 | 0.1033688 | 12.50308 | 4.753656
52.5 | 1.05 | 10.978 | 0.956851 | 0.08716078 | 10.50431 | 4.858699
53 | 1.06 | 10.998 | 0.9368505 | 0.08518372 | 10.30348 | 4.961734
53.5 | 1.07 | 10.998 | 0.8768505 | 0.07972818 | 9.643602 | 5.05817
54 | 1.08 | 11.017 | 0.89685 | 0.08140601 | 9.880597 | 5.156976
54.5 | 1.09 | 11.017 | 1.07685 | 0.0977444 | 11.86366 | 5.275613
55 | 1.1 | 11.017 | 1.24685 | 0.1131751 | 13.73655 | 5.412978
55.5 | 1.11 | 10.998 | 1.146851 | 0.1042781 | 12.61306 | 5.539109
56 | 1.12 | 10.998 | 0.8768505 | 0.07972818 | 9.643602 | 5.635545
56.5 | 1.13 | 10.959 | 0.8768515 | 0.080012 | 9.609415 | 5.731639
57 | 1.14 | 10.959 | 1.306852 | 0.1192492 | 14.32178 | 5.874857
57.5 | 1.15 | 10.998 | 1.036851 | 0.09427628 | 11.40328 | 5.98889
58 | 1.16 | 10.998 | 0.8768505 | 0.07972818 | 9.643602 | 6.085326
58.5 | 1.17 | 10.998 | 0.9368505 | 0.08518372 | 10.30348 | 6.188361
59 | 1.18 | 10.978 | 0.956851 | 0.08716078 | 10.50431 | 6.293404
59.5 | 1.19 | 10.978 | 0.936851 | 0.08533896 | 10.28475 | 6.396251
60 | 1.2 | 10.959 | 1.136852 | 0.1037368 | 12.45876 | 6.520839
60.5 | 1.21 | 10.959 | 1.096851 | 0.1000868 | 12.0204 | 6.641043
61 | 1.22 | 10.959 | 0.9368515 | 0.08548696 | 10.26696 | 6.743712
61.5 | 1.23 | 10.959 | 0.9368515 | 0.08548696 | 10.26696 | 6.846382
62 | 1.24 | 10.978 | 0.936851 | 0.08533896 | 10.28475 | 6.94923
62.5 | 1.25 | 10.959 | 0.8268515 | 0.07544954 | 9.061465 | 7.039845
63 | 1.26 | 10.959 | 0.9768515 | 0.08913692 | 10.70532 | 7.146898
63.5 | 1.27 | 10.959 | 0.9168515 | 0.08366197 | 10.04778 | 7.247375
64 | 1.28 | 10.959 | 0.8768515 | 0.080012 | 9.609415 | 7.34347
64.5 | 1.29 | 10.959 | 0.9168515 | 0.08366197 | 10.04778 | 7.443947
65 | 1.3 | 10.998 | 0.9768506 | 0.08882075 | 10.7434 | 7.551381
65.5 | 1.31 | 10.998 | 1.146851 | 0.1042781 | 12.61306 | 7.677512
66 | 1.32 | 10.959 | 0.8968515 | 0.08183698 | 9.828595 | 7.775798
66.5 | 1.33 | 10.959 | 0.8968515 | 0.08183698 | 9.828595 | 7.874084
67 | 1.34 | 10.978 | 0.956851 | 0.08716078 | 10.50431 | 7.979127
67.5 | 1.35 | 10.959 | 1.146852 | 0.1046493 | 12.56835 | 8.104811
68 | 1.36 | 10.959 | 1.116851 | 0.1019118 | 12.23957 | 8.227206
68.5 | 1.37 | 10.959 | 1.056852 | 0.09643686 | 11.58204 | 8.343026
69 | 1.38 | 10.939 | 1.116852 | 0.1020982 | 12.21724 | 8.465199
69.5 | 1.39 | 10.939 | 1.096852 | 0.1002699 | 11.99846 | 8.585183
70 | 1.4 | 10.959 | 0.9768515 | 0.08913692 | 10.70532 | 8.692236
70.5 | 1.41 | 11.076 | 1.016849 | 0.09180649 | 11.26262 | 8.804862
71 | 1.42 | 11.095 | 1.096848 | 0.09885968 | 12.16953 | 8.926558
71.5 | 1.43 | 11.017 | 1.11685 | 0.1013751 | 12.30434 | 9.049601
72 | 1.44 | 10.998 | 0.9168506 | 0.08336521 | 10.08352 | 9.150435
72.5 | 1.45 | 10.978 | 1.166851 | 0.10629 | 12.80969 | 9.278532
73 | 1.46 | 10.939 | 0.806852 | 0.07375921 | 8.826154 | 9.366794
73.5 | 1.47 | 10.9 | 0.9568529 | 0.08778467 | 10.4297 | 9.47109
74 | 1.48 | 10.881 | 0.8368534 | 0.07690961 | 9.105802 | 9.562148
74.5 | 1.49 | 10.939 | 0.956852 | 0.08747161 | 10.467 | 9.666818
75 | 1.5 | 10.939 | 0.786852 | 0.07193089 | 8.607374 | 9.752892
75.5 | 1.51 | 10.939 | 0.856852 | 0.07833001 | 9.373104 | 9.846622
76 | 1.52 | 10.939 | 0.806852 | 0.07375921 | 8.826154 | 9.934884
76.5 | 1.53 | 10.939 | 0.976852 | 0.08929993 | 10.68578 | 10.04174
77 | 1.54 | 10.939 | 0.806852 | 0.07375921 | 8.826154 | 10.13
77.5 | 1.55 | 10.92 | 0.7668524 | 0.07022458 | 8.374029 | 10.21374
78 | 1.56 | 10.92 | 0.9168525 | 0.08396085 | 10.01203 | 10.31386
78.5 | 1.57 | 10.939 | 1.056852 | 0.09661321 | 11.5609 | 10.42947
79 | 1.58 | 10.978 | 0.876851 | 0.07987348 | 9.62607 | 10.52573
79.5 | 1.59 | 10.978 | 0.826851 | 0.07531891 | 9.07717 | 10.61651
80 | 1.6 | 10.978 | 0.896851 | 0.0816953 | 9.84563 | 10.71496
80.5 | 1.61 | 10.92 | 0.8768525 | 0.08029784 | 9.575229 | 10.81072
81 | 1.62 | 10.92 | 0.8368524 | 0.07663484 | 9.138429 | 10.9021
81.5 | 1.63 | 10.939 | 0.876852 | 0.08015833 | 9.591884 | 10.99802
82 | 1.64 | 10.939 | 0.856852 | 0.07833001 | 9.373104 | 11.09175
82.5 | 1.65 | 10.959 | 0.8768515 | 0.080012 | 9.609415 | 11.18784
83 | 1.66 | 10.959 | 0.9168515 | 0.08366197 | 10.04778 | 11.28832
83.5 | 1.67 | 10.959 | 0.9768515 | 0.08913692 | 10.70532 | 11.39537
84 | 1.68 | 10.939 | 1.056852 | 0.09661321 | 11.5609 | 11.51098
84.5 | 1.69 | 10.959 | 0.8368515 | 0.07636203 | 9.171055 | 11.60269
85 | 1.7 | 10.959 | 0.9568515 | 0.08731194 | 10.48614 | 11.70755
85.5 | 1.71 | 10.939 | 0.936852 | 0.08564329 | 10.24822 | 11.81004
86 | 1.72 | 10.998 | 1.036851 | 0.09427628 | 11.40328 | 11.92407
86.5 | 1.73 | 10.998 | 1.016851 | 0.09245777 | 11.18332 | 12.0359
87 | 1.74 | 11.017 | 0.8568501 | 0.07777526 | 9.439918 | 12.1303
87.5 | 1.75 | 11.017 | 0.83685 | 0.07595988 | 9.219577 | 12.2225
88 | 1.76 | 10.978 | 1.016851 | 0.09262626 | 11.16299 | 12.33413
88.5 | 1.77 | 10.998 | 0.8268505 | 0.0751819 | 9.093702 | 12.42506
89 | 1.78 | 10.998 | 0.7268506 | 0.06608934 | 7.993903 | 12.505
89.5 | 1.79 | 10.998 | 0.8068506 | 0.07336339 | 8.873742 | 12.59374
90 | 1.8 | 10.998 | 0.8568506 | 0.07790967 | 9.423642 | 12.68798
90.5 | 1.81 | 10.978 | 0.856851 | 0.07805166 | 9.40651 | 12.78204
91 | 1.82 | 10.959 | 0.7668515 | 0.06997459 | 8.403925 | 12.86608
91.5 | 1.83 | 10.998 | 0.7668505 | 0.06972636 | 8.433823 | 12.95042
92 | 1.84 | 10.959 | 0.8068515 | 0.07362456 | 8.842285 | 13.03884
92.5 | 1.85 | 10.959 | 0.8068515 | 0.07362456 | 8.842285 | 13.12726
93 | 1.86 | 10.978 | 0.806851 | 0.07349709 | 8.857611 | 13.21584
93.5 | 1.87 | 10.959 | 0.8068515 | 0.07362456 | 8.842285 | 13.30426
94 | 1.88 | 10.92 | 0.8568525 | 0.07846634 | 9.356829 | 13.39783
94.5 | 1.89 | 10.92 | 1.116852 | 0.1022759 | 12.19603 | 13.51979
95 | 1.9 | 10.9 | 0.8268529 | 0.07585807 | 9.012696 | 13.60992
95.5 | 1.91 | 10.9 | 0.8568529 | 0.07861037 | 9.339697 | 13.70332
96 | 1.92 | 10.939 | 1.056852 | 0.09661321 | 11.5609 | 13.81893
96.5 | 1.93 | 10.9 | 0.8368529 | 0.0767755 | 9.121696 | 13.91014
97 | 1.94 | 10.9 | 0.9968529 | 0.0914544 | 10.8657 | 14.0188
97.5 | 1.95 | 10.881 | 0.8768534 | 0.08058574 | 9.541041 | 14.11421
98 | 1.96 | 10.881 | 0.8768534 | 0.08058574 | 9.541041 | 14.20962
98.5 | 1.97 | 10.881 | 0.8968534 | 0.08242381 | 9.758661 | 14.30721
99 | 1.98 | 10.861 | 0.8368539 | 0.07705127 | 9.08907 | 14.3981
99.5 | 1.99 | 10.9 | 0.8268529 | 0.07585807 | 9.012696 | 14.48822
100 | 2 | 10.92 | 0.9568524 | 0.08762385 | 10.44883 | 14.59271
100.5 | 2.01 | 10.939 | 0.956852 | 0.08747161 | 10.467 | 14.69738
101 | 2.02 | 10.92 | 0.8368524 | 0.07663484 | 9.138429 | 14.78877
101.5 | 2.03 | 10.861 | 0.8368539 | 0.07705127 | 9.08907 | 14.87966
102 | 2.04 | 10.861 | 0.9368539 | 0.08625853 | 10.17517 | 14.98141
102.5 | 2.05 | 10.881 | 0.7868534 | 0.07231444 | 8.561752 | 15.06703
103 | 2.06 | 10.92 | 0.9568524 | 0.08762385 | 10.44883 | 15.17151
103.5 | 2.07 | 10.939 | 1.016852 | 0.09295658 | 11.12334 | 15.28275
104 | 2.08 | 10.939 | 0.806852 | 0.07375921 | 8.826154 | 15.37101
104.5 | 2.09 | 10.939 | 0.996852 | 0.09112825 | 10.90456 | 15.48006
105 | 2.1 | 10.9 | 0.8268529 | 0.07585807 | 9.012696 | 15.57018
105.5 | 2.11 | 10.861 | 0.7868539 | 0.07244765 | 8.546021 | 15.65564
106 | 2.12 | 10.9 | 0.8268529 | 0.07585807 | 9.012696 | 15.74577
106.5 | 2.13 | 10.9 | 0.786853 | 0.07218835 | 8.576697 | 15.83154
107 | 2.14 | 10.9 | 0.7668529 | 0.07035348 | 8.358697 | 15.91512
107.5 | 2.15 | 10.9 | 0.976853 | 0.08961954 | 10.6477 | 16.0216
108 | 2.16 | 10.92 | 0.8968524 | 0.08212934 | 9.793629 | 16.11954
108.5 | 2.17 | 10.92 | 0.7668524 | 0.07022458 | 8.374029 | 16.20328
109 | 2.18 | 10.9 | 0.916853 | 0.08411495 | 9.993697 | 16.30322
109.5 | 2.19 | 10.881 | 0.8268534 | 0.07599057 | 8.996991 | 16.39318
110 | 2.2
110.5 | 2.21
111 | 2.22
111.5 | 2.23
112 | 2.24
112.5 | 2.25
113 | 2.26
113.5 | 2.27
114 | 2.28
114.5 | 2.29
115 | 2.3
115.5 | 2.31
116 | 2.32
116.5 | 2.33
117 | 2.34
117.5 | 2.35
118 | 2.36
118.5 | 2.37
119 | 2.38
119.5 | 2.39
120 | 2.4
120.5 | 2.41
121 | 2.42
121.5 | 2.43
122 | 2.44
122.5 | 2.45
123 | 2.46
123.5 | 2.47
124 | 2.48
124.5 | 2.49
125 | 2.5

## Resultados
Inicio paso corriente
30 | 0
30 | 0.5 | Eje Izquierdo |  | Eje Derecho
Fin de Subida |  | Máx = | 0.5 | Máx = | 0.6
39.05571 | 0 | Mín = | 0 | Mín = | 0
39.05571 | 0.5
¿Suavizar?
Inicio paso corriente |  | Eje Izquierdo |  | Eje Derecho
30 | 0 | Máx = | 100 | Máx = | 9
30 | 100 | Mín = | 0 | Mín = | 0
Fin de Subida
39.05571 | 0
39.05571 | 100
¿Suavizar?
|  | Eje Izquierdo |  | Eje Derecho
Inicio paso corriente |  | Máx = | 10 | Máx = | 6
30 | 0 | Mín = | 0 | Mín = | 0
30 | 10
Fin de Subida
39.05571 | 0
39.05571 | 10
|  | Eje Izquierdo |  | Eje Derecho
Inicio paso corriente |  | Máx = | 14 | Máx = | 9
30 | 0 | Mín = | 0 | Mín = | 0
30 | 14
Fin de Subida
39.05571 | 0
39.05571 | 14