## Parámetros
Ensayo |  |  |  |  | Fecha:
Características polvo |  | Material | Referencia polvo | Densidad de golpeo g/cm3 | Densidad aparente g/cm3 | Densidad absoluta g/cm3
|  | Al-NH3 |  | 1.19 | 0.84 | 2.725 |  | Sí
No
Activación externa |  | PRECOMPRESIÓN | No | # MPa
|  | ACTIVACIÓN ELÉC. | No | # V | # A
Características de corriente | Duraciones
|  | Aproximación | Apriete | PreCalentamiento | Calentamiento | Enfriamiento
|  | 99 | 30 | 5 | 25 | 60 | ciclos
|  | 1.98 | 0.6 | 0.1 | 0.5 | 1.2 | segundos
Intensidades
|  | I máx | So1i (grados) | I So1i (kA) | ISo2i (kA) | Energía (kJ) | EDE (kJ/g)
|  | 13.928 | 15 | 1 | 12 | 7.581419 | 5.324778
Características de Presión |  | Presión Trabajo | Presión Sinterizado
|  | 923 |  | kgf
|  | 3.812474 | 0 | bares
Características Sinterizados |  | Diámetro (mm) | Altura (mm) | Masa (g) |  | Secc (cm2)
| 1 | 12 | 4.78 | 1.4238 |  | 1.135218
| 2 | 12.02 | 4.94 |  |  | Volumen (cm3)
| 3 | 11.97 | 4.85 |  |  | 0.5485943
| 4 | 12.06 | 4.84
| 5 | 11.99 | 4.78 |  |  | Densid (g/cm3)
| 6 | 12.05 | 4.82 |  |  | 2.595361
| 7 | 12.03 | 4.86 |  |  | Porosidad (%)
| 8 | 12.06 | 4.79 |  |  | 4.757409
|  | 12.0225 | 4.8325
Otros Datos |  | Tª Inicial (ºC) | Lubricante | Diám Punzón (mm) | h punzones (mm) | h obleas (mm) | tS (ciclos)
|  | 21.7 |  | 11.9 | 97.31 | 9.3 | 9.319748
Observaciones
[9 empty] | 4 | 5 | 8
[9 empty] | 3 | 9 | 2

## Adquisición
414 | 470 | 0 | 75
416 | 470 | 0 | 27 | IP:x,x,x,x:
415 | 471 | 0 | 29 | 172,16,1,14
417 | 471 | 0 | 17
414 | 470 | 0 | 19 | Abrir canal. (IP: 172,16,1,14)(Return:1)
415 | 470 | 0 | 23
416 | 473 | 0 | 23
417 | 471 | 0 | 17 | Recibidos de 1904 registros (Soldadura:1722)
416 | 471 | 0 | 21
415 | 471 | 0 | 19
418 | 471 | 0 | 19 | Representar gráficas
414 | 471 | 0 | 21
418 | 471 | 0 | 16
416 | 471 | 0 | 23
414 | 470 | 0 | 19
416 | 471 | 0 | 17
415 | 472 | 0 | 21
414 | 471 | 0 | 19
414 | 471 | 0 | 21
414 | 473 | 0 | 19
414 | 473 | 0 | 19
416 | 471 | 0 | 16
416 | 470 | 0 | 17
415 | 472 | 0 | 19
413 | 471 | 0 | 19
416 | 469 | 0 | 21
416 | 470 | 0 | 14
416 | 470 | 0 | 21
414 | 472 | 0 | 14
416 | 474 | 0 | 12
415 | 472 | 0 | 21
416 | 472 | 0 | 21
416 | 472 | 0 | 14
415 | 472 | 0 | 25
418 | 472 | 0 | 23
418 | 472 | 0 | 14
418 | 472 | 0 | 19
416 | 472 | 0 | 25
415 | 472 | 0 | 25
415 | 473 | 0 | 21
418 | 472 | 0 | 17
418 | 472 | 0 | 27
414 | 471 | 0 | 17
416 | 472 | 0 | 19
415 | 472 | 0 | 27
416 | 469 | 0 | 14
414 | 472 | 0 | 23
414 | 472 | 0 | 17
416 | 471 | 0 | 25
417 | 472 | 0 | 21
417 | 471 | 0 | 19
416 | 471 | 0 | 19
416 | 471 | 0 | 12
416 | 474 | 0 | 19
416 | 473 | 0 | 17
416 | 471 | 0 | 23
415 | 471 | 0 | 23
414 | 472 | 0 | 19
415 | 474 | 0 | 19
415 | 473 | 0 | 19
415 | 471 | 0 | 25
417 | 472 | 4368 | 25
414 | 472 | 4192 | 120
418 | 474 | 4270 | 167
416 | 472 | 4426 | 137
424 | 472 | 4797 | 149
424 | 472 | 5089 | 134
429 | 471 | 5089 | 130
427 | 469 | 5362 | 151
432 | 471 | 5733 | 151
431 | 470 | 5733 | 134
441 | 470 | 5830 | 223
447 | 469 | 13928 | 223
460 | 467 | 13132 | 242
458 | 468 | 12370 | 176
468 | 467 | 11640 | 172
461 | 466 | 11576 | 157
467 | 465 | 11563 | 143
462 | 464 | 11583 | 147
469 | 464 | 11641 | 141
465 | 463 | 11680 | 149
469 | 459 | 11700 | 147
465 | 461 | 11680 | 132
469 | 461 | 11700 | 149
465 | 460 | 11700 | 149
469 | 460 | 11700 | 137
465 | 462 | 11739 | 145
471 | 461 | 11739 | 153
465 | 461 | 11739 | 134
471 | 457 | 11739 | 143
466 | 459 | 11739 | 141
471 | 462 | 11758 | 134
466 | 458 | 11739 | 147
471 | 459 | 11719 | 157
466 | 460 | 11739 | 130
473 | 460 | 11719 | 135
464 | 460 | 11719 | 149
471 | 463 | 11719 | 143
466 | 459 | 11661 | 135
470 | 462 | 11719 | 141
466 | 463 | 11680 | 130
471 | 460 | 11641 | 141
467 | 461 | 11700 | 135
471 | 461 | 11641 | 128
468 | 464 | 11719 | 135
471 | 466 | 11680 | 149
467 | 462 | 11719 | 130
472 | 465 | 11680 | 135
465 | 465 | 11680 | 130
470 | 465 | 11680 | 128
465 | 466 | 11641 | 137
472 | 465 | 11680 | 124
467 | 468 | 11641 | 132
472 | 468 | 11661 | 122
465 | 469 | 11622 | 132
471 | 470 | 11622 | 130
466 | 472 | 11622 | 124
471 | 468 | 11602 | 141
467 | 471 | 11583 | 141

## Desplazamiento
ciclos | seg | x(t) | h(t) | θ(t) |  |  | θ(t) | H(t)
0.5 | 0.01 | -0.08135529 | 7.553928 | 0.3602666 |  |  | 0.3750702 | 7.841402
1 | 0.02 | 0.01864471 | 7.453928 | 0.3516841 | 0.6 | 3.585806 | 0.3751417 | 7.842302
1.5 | 0.03 | -0.03135528 | 7.503929 | 0.356004 | 0.6 | 0 | 0.3752058 | 7.843109
2 | 0.04 | 0.06864472 | 7.403929 | 0.347306 |  |  | 0.3752927 | 7.844202
2.5 | 0.05 | -0.08135529 | 7.553928 | 0.3602666 |  |  | 0.375362 | 7.845078
3 | 0.06 | -0.03135528 | 7.503929 | 0.356004 |  |  | 0.3754207 | 7.845825
3.5 | 0.07 | 0.01864471 | 7.453928 | 0.3516841 |  |  | 0.3755129 | 7.846983
4 | 0.08 | 0.06864472 | 7.403929 | 0.347306 |  |  | 0.3754949 | 7.846785
4.5 | 0.09 | 0.01864471 | 7.453928 | 0.3516841 |  |  | 0.375441 | 7.846127
5 | 0.1 | -0.03135528 | 7.503929 | 0.356004 |  |  | 0.3753342 | 7.844794
5.5 | 0.11 | 0.1186447 | 7.353929 | 0.3428682 |  |  | 0.3751218 | 7.842126
6 | 0.12 | -0.08135529 | 7.553928 | 0.3602666 |  |  | 0.3747863 | 7.837904
6.5 | 0.13 | 0.1186447 | 7.353929 | 0.3428682 |  |  | 0.3744717 | 7.833904
7 | 0.14 | 0.01864471 | 7.453928 | 0.3516841 |  |  | 0.3741395 | 7.829682
7.5 | 0.15 | -0.08135529 | 7.553928 | 0.3602666 |  |  | 0.3738248 | 7.825682
8 | 0.16 | 0.01864471 | 7.453928 | 0.3516841 |  |  | 0.3735437 | 7.822127
8.5 | 0.17 | -0.03135528 | 7.503929 | 0.356004 |  |  | 0.3732584 | 7.818571
9 | 0.18 | -0.08135529 | 7.553928 | 0.3602666 |  |  | 0.372825 | 7.813238
9.5 | 0.19 | -0.08135529 | 7.553928 | 0.3602666 |  |  | 0.3723171 | 7.807015
10 | 0.2 | -0.08135529 | 7.553928 | 0.3602666 |  |  | 0.3717346 | 7.799905
10.5 | 0.21 | -0.08135529 | 7.553928 | 0.3602666 |  |  | 0.3711689 | 7.793016
11 | 0.22 | 0.01864471 | 7.453928 | 0.3516841 |  |  | 0.3707125 | 7.78746
11.5 | 0.23 | 0.01864471 | 7.453928 | 0.3516841 | 0.6 | 9.504911 | 0.3704918 | 7.784793
12 | 0.24 | -0.03135528 | 7.503929 | 0.356004 | 0.6 | 0 | 0.3704702 | 7.784571
12.5 | 0.25 | -0.1313553 | 7.603929 | 0.3644732 |  |  | 0.3706844 | 7.787238
13 | 0.26 | 0.01864471 | 7.453928 | 0.3516841 |  |  | 0.3711176 | 7.792571
13.5 | 0.27 | 0.01864471 | 7.453928 | 0.3516841 |  |  | 0.371803 | 7.801015
14 | 0.28 | 0.01864471 | 7.453928 | 0.3516841 |  |  | 0.372667 | 7.811682
14.5 | 0.29 | -0.08135529 | 7.553928 | 0.3602666 |  |  | 0.3736567 | 7.823905
15 | 0.3 | 0.01864471 | 7.453928 | 0.3516841 |  |  | 0.3746632 | 7.836349
15.5 | 0.31 | -0.03135528 | 7.503929 | 0.356004 |  |  | 0.3755583 | 7.84746
16 | 0.32 | 0.01864471 | 7.453928 | 0.3516841 |  |  | 0.3762361 | 7.855905
16.5 | 0.33 | 0.01864471 | 7.453928 | 0.3516841 |  |  | 0.3766634 | 7.861238
17 | 0.34 | -0.03135528 | 7.503929 | 0.356004 |  |  | 0.376893 | 7.864127
17.5 | 0.35 | 0.1186447 | 7.353929 | 0.3428682 |  |  | 0.3769621 | 7.865016
18 | 0.36 | 0.1186447 | 7.353929 | 0.3428682 |  |  | 0.3769085 | 7.864348
18.5 | 0.37 | 0.1186447 | 7.353929 | 0.3428682 |  |  | 0.3767322 | 7.862127
19 | 0.38 | 0.01864471 | 7.453928 | 0.3516841 |  |  | 0.3765035 | 7.859238
19.5 | 0.39 | -0.03135528 | 7.503929 | 0.356004 |  |  | 0.3761875 | 7.855238
20 | 0.4 | -0.03135528 | 7.503929 | 0.356004 |  |  | 0.3758546 | 7.851016
20.5 | 0.41 | 0.1186447 | 7.353929 | 0.3428682 |  |  | 0.3755747 | 7.84746
21 | 0.42 | 0.1186447 | 7.353929 | 0.3428682 |  |  | 0.3754183 | 7.84546
21.5 | 0.43 | -0.08135529 | 7.553928 | 0.3602666 |  |  | 0.3753499 | 7.844571
22 | 0.44 | 0.01864471 | 7.453928 | 0.3516841 | 0.6 | 0.4555915 | 0.3754045 | 7.845238
22.5 | 0.45 | -0.03135528 | 7.503929 | 0.356004 | 0.6 | 0 | 0.3754217 | 7.84546
23 | 0.46 | 0.01864471 | 7.453928 | 0.3516841 |  |  | 0.3753664 | 7.844793
23.5 | 0.47 | -0.08135529 | 7.553928 | 0.3602666 |  |  | 0.3751857 | 7.84257
24 | 0.48 | -0.08135529 | 7.553928 | 0.3602666 |  |  | 0.3748973 | 7.839015
24.5 | 0.49 | 0.01864471 | 7.453928 | 0.3516841 |  |  | 0.3744486 | 7.833459
25 | 0.5 | 0.06864472 | 7.403929 | 0.347306 |  |  | 0.3740013 | 7.827905
25.5 | 0.51 | 0.06864472 | 7.403929 | 0.347306 |  |  | 0.3735552 | 7.822349
26 | 0.52 | 0.01864471 | 7.453928 | 0.3516841 |  |  | 0.3731464 | 7.817238
26.5 | 0.53 | 0.01864471 | 7.453928 | 0.3516841 |  |  | 0.3727195 | 7.811904
27 | 0.54 | 0.01864471 | 7.453928 | 0.3516841 |  |  | 0.372434 | 7.808349
27.5 | 0.55 | 0.01864471 | 7.453928 | 0.3516841 |  |  | 0.3721627 | 7.805016
28 | 0.56 | 0.01864471 | 7.453928 | 0.3516841 |  |  | 0.3719411 | 7.802349
28.5 | 0.57 | -0.03135528 | 7.503929 | 0.356004 |  |  | 0.3716404 | 7.798794
29 | 0.58 | -0.08135529 | 7.553928 | 0.3602666 |  |  | 0.3713712 | 7.795682
29.5 | 0.59 | -0.03135528 | 7.503929 | 0.356004 |  |  | 0.3707694 | 7.788571
30 | 0.6 | -0.03135528 | 7.503929 | 0.356004 |  |  | 0.3699269 | 7.778571
30.5 | 0.61 | -0.03135528 | 7.503929 | 0.356004 |  |  | 0.3685414 | 7.762127
31 | 0.62 | 0.06864472 | 7.403929 | 0.347306 |  |  | 0.3667579 | 7.741015
31.5 | 0.63 | -0.08135529 | 7.553928 | 0.3602666 |  |  | 0.3641653 | 7.710571
32 | 0.64 | 0.1186447 | 7.353929 | 0.3428682 |  |  | 0.3609946 | 7.673682
32.5 | 0.65 | 0.01864471 | 7.453928 | 0.3516841 |  |  | 0.3568092 | 7.625682
33 | 0.66 | 0.4186447 | 7.053928 | 0.3149207 |  |  | 0.351833 | 7.56946
33.5 | 0.67 | 0.4186447 | 7.053928 | 0.3149207 |  |  | 0.3455728 | 7.499905
34 | 0.68 | 0.6686447 | 6.803928 | 0.2897485 |  |  | 0.3384776 | 7.422349
34.5 | 0.69 | 0.5686447 | 6.903929 | 0.3000362 |  |  | 0.3301619 | 7.333015
35 | 0.7 | 0.8186447 | 6.653929 | 0.2737373 |  |  | 0.3211932 | 7.238348
35.5 | 0.71 | 0.7686447 | 6.703928 | 0.279154 |  |  | 0.3112944 | 7.135904
36 | 0.72 | 1.268645 | 6.203928 | 0.221058 |  |  | 0.3011935 | 7.03346
36.5 | 0.73 | 1.568645 | 5.903929 | 0.1814772 |  |  | 0.290509 | 6.927461
37 | 0.74 | 2.218645 | 5.253929 | 0.08021207 |  |  | 0.2800082 | 6.825682
37.5 | 0.75 | 2.118645 | 5.353929 | 0.09739174 |  |  | 0.2694481 | 6.725683
38 | 0.76 | 2.618645 | 4.853929 | 0.004414651 |  |  | 0.2595809 | 6.634349
38.5 | 0.77 | 2.268645 | 5.203928 | 0.0713746 |  |  | 0.2499438 | 6.547237
39 | 0.78 | 2.568645 | 4.903929 | 0.01456558 |  |  | 0.2412587 | 6.470571
39.5 | 0.79 | 2.318645 | 5.153929 | 0.06236574 |  |  | 0.2329286 | 6.398793
40 | 0.8 | 2.668645 | 4.803928 | -0.005947589 |  |  | 0.2254058 | 6.335459
40.5 | 0.81 | 2.468645 | 5.003929 | 0.03425878 |  |  | 0.21807 | 6.275015
41 | 0.82 | 2.668645 | 4.803928 | -0.005947589 |  |  | 0.2115753 | 6.222571
41.5 | 0.83 | 2.468645 | 5.003929 | 0.03425878 |  |  | 0.2052385 | 6.172349
42 | 0.84 | 2.668645 | 4.803928 | -0.005947589 |  |  | 0.1996535 | 6.128793
42.5 | 0.85 | 2.468645 | 5.003929 | 0.03425878 |  |  | 0.1942145 | 6.087015
43 | 0.86 | 2.668645 | 4.803928 | -0.005947589 |  |  | 0.1894583 | 6.051016
43.5 | 0.87 | 2.468645 | 5.003929 | 0.03425878 |  |  | 0.1846137 | 6.014793
44 | 0.88 | 2.768645 | 4.703928 | -0.02733283 |  |  | 0.1803505 | 5.983237
44.5 | 0.89 | 2.468645 | 5.003929 | 0.03425878 |  |  | 0.176075 | 5.951904
45 | 0.9 | 2.768645 | 4.703928 | -0.02733283 |  |  | 0.1723395 | 5.924793
45.5 | 0.91 | 2.518645 | 4.953928 | 0.02451152 |  |  | 0.168439 | 5.896793
46 | 0.92 | 2.768645 | 4.703928 | -0.02733283 |  |  | 0.1650594 | 5.872793
46.5 | 0.93 | 2.518645 | 4.953928 | 0.02451152 |  |  | 0.1614582 | 5.84746
47 | 0.94 | 2.768645 | 4.703928 | -0.02733283 |  |  | 0.1581105 | 5.824126
47.5 | 0.95 | 2.518645 | 4.953928 | 0.02451152 |  |  | 0.1544455 | 5.798793
48 | 0.96 | 2.868645 | 4.603929 | -0.04964708 |  |  | 0.1511758 | 5.776349
48.5 | 0.97 | 2.418645 | 5.053928 | 0.04381309 |  |  | 0.1475903 | 5.751904
49 | 0.98 | 2.768645 | 4.703928 | -0.02733283 |  |  | 0.1443035 | 5.729682
49.5 | 0.99 | 2.518645 | 4.953928 | 0.02451152 |  |  | 0.1407504 | 5.705905
50 | 1 | 2.718645 | 4.753929 | -0.0165277 |  |  | 0.1374979 | 5.684349
50.5 | 1.01 | 2.518645 | 4.953928 | 0.02451152 |  |  | 0.133877 | 5.660571
51 | 1.02 | 2.768645 | 4.703928 | -0.02733283 |  |  | 0.1303859 | 5.637904
51.5 | 1.03 | 2.568645 | 4.903929 | 0.01456558 |  |  | 0.1263698 | 5.612127
52 | 1.04 | 2.768645 | 4.703928 | -0.02733283 |  |  | 0.1224539 | 5.587237
52.5 | 1.05 | 2.618645 | 4.853929 | 0.004414651 |  |  | 0.1179314 | 5.558793
53 | 1.06 | 2.768645 | 4.703928 | -0.02733283 |  |  | 0.1134276 | 5.530793
53.5 | 1.07 | 2.568645 | 4.903929 | 0.01456558 |  |  | 0.1085174 | 5.500571
54 | 1.08 | 2.818645 | 4.653929 | -0.03837004 |  |  | 0.1039653 | 5.472794
54.5 | 1.09 | 2.468645 | 5.003929 | 0.03425878 |  |  | 0.09911616 | 5.44346
55 | 1.1 | 2.718645 | 4.753929 | -0.0165277 |  |  | 0.09474574 | 5.417237
55.5 | 1.11 | 2.468645 | 5.003929 | 0.03425878 |  |  | 0.09030683 | 5.390793
56 | 1.12 | 2.818645 | 4.653929 | -0.03837004 |  |  | 0.08651028 | 5.368349
56.5 | 1.13 | 2.568645 | 4.903929 | 0.01456558 |  |  | 0.08265173 | 5.345682
57 | 1.14 | 2.818645 | 4.653929 | -0.03837004 |  |  | 0.07945649 | 5.327015
57.5 | 1.15 | 2.468645 | 5.003929 | 0.03425878 |  |  | 0.07619852 | 5.308126
58 | 1.16 | 2.768645 | 4.703928 | -0.02733283 |  |  | 0.07342684 | 5.292127
58.5 | 1.17 | 2.518645 | 4.953928 | 0.02451152 |  |  | 0.07025222 | 5.273904
59 | 1.18 | 2.768645 | 4.703928 | -0.02733283 |  |  | 0.06736511 | 5.25746
59.5 | 1.19 | 2.568645 | 4.903929 | 0.01456558 |  |  | 0.06397282 | 5.238348
60 | 1.2 | [5 empty] | 0.06094619 | 5.22146
60.5 | 1.21 | [5 empty] | 0.0576039 | 5.203015
61 | 1.22 | [5 empty] | 0.05474932 | 5.18746
61.5 | 1.23 | [5 empty] | 0.05152985 | 5.170127
62 | 1.24 | [5 empty] | 0.04889075 | 5.156126
62.5 | 1.25 | [5 empty] | 0.04586454 | 5.140127
63 | 1.26 | [5 empty] | 0.04331469 | 5.126793
63.5 | 1.27 | [5 empty] | 0.04062997 | 5.112793
64 | 1.28 | [5 empty] | 0.03883446 | 5.10346
64.5 | 1.29 | [5 empty] | 0.03675676 | 5.092571
65 | 1.3 | [5 empty] | 0.03531114 | 5.085015
65.5 | 1.31 | [5 empty] | 0.03339178 | 5.075016
66 | 1.32 | [5 empty] | 0.0317597 | 5.066571
66.5 | 1.33 | [5 empty] | 0.02929821 | 5.053904
67 | 1.34 | [5 empty] | 0.02715813 | 5.043015
67.5 | 1.35 | [5 empty] | 0.02436356 | 5.028793
68 | 1.36 | [5 empty] | 0.02205201 | 5.017016
68.5 | 1.37 | [5 empty] | 0.0191424 | 5.002126
69 | 1.38 | [5 empty] | 0.01676469 | 4.989904
69.5 | 1.39 | [5 empty] | 0.01395953 | 4.97546
70 | 1.4 | [5 empty] | 0.0118607 | 4.964571
70.5 | 1.41 | [5 empty] | 0.009501089 | 4.952348
71 | 1.42 | [5 empty] | 0.00793357 | 4.944127
71.5 | 1.43 | [5 empty] | 0.00622406 | 4.935237
72 | 1.44 | [5 empty] | 0.005396735 | 4.930793
72.5 | 1.45 | [5 empty] | 0.004197815 | 4.924571
73 | 1.46 | [5 empty] | 0.0035993 | 4.92146
73.5 | 1.47 | [5 empty] | 0.002758215 | 4.917238
74 | 1.48 | [5 empty] | 0.002359803 | 4.915238
74.5 | 1.49 | [5 empty] | 0.001370327 | 4.910349
75 | 1.5 | [5 empty] | 0.000966048 | 4.908349
75.5 | 1.51 | [5 empty] | 0.0002782706 | 4.9
76 | 1.52 | [5 empty] | 0 | 4.9
76.5 | 1.53 | [5 empty] | 0 | 4.9
77 | 1.54 | [5 empty] | 0 | 4.9
77.5 | 1.55 | [5 empty] | 0 | 4.9
78 | 1.56 | [5 empty] | 0 | 4.9
78.5 | 1.57 | [5 empty] | 0 | 4.9
79 | 1.58 | [5 empty] | 0 | 4.9
79.5 | 1.59 | [5 empty] | 0 | 4.9
80 | 1.6 | [5 empty] | 0 | 4.9
80.5 | 1.61
81 | 1.62
81.5 | 1.63
82 | 1.64
82.5 | 1.65
83 | 1.66
83.5 | 1.67
84 | 1.68
84.5 | 1.69
85 | 1.7
85.5 | 1.71
86 | 1.72
86.5 | 1.73
87 | 1.74
87.5 | 1.75
88 | 1.76
88.5 | 1.77
89 | 1.78
89.5 | 1.79
90 | 1.8
90.5 | 1.81
91 | 1.82
91.5 | 1.83
92 | 1.84
92.5 | 1.85
93 | 1.86
93.5 | 1.87
94 | 1.88
94.5 | 1.89
95 | 1.9
95.5 | 1.91
96 | 1.92
96.5 | 1.93
97 | 1.94
97.5 | 1.95
98 | 1.96
98.5 | 1.97
99 | 1.98
99.5 | 1.99
100 | 2
100.5 | 2.01
101 | 2.02
101.5 | 2.03
102 | 2.04
102.5 | 2.05
103 | 2.06
103.5 | 2.07
104 | 2.08
104.5 | 2.09
105 | 2.1
105.5 | 2.11
106 | 2.12
106.5 | 2.13
107 | 2.14
107.5 | 2.15
108 | 2.16
108.5 | 2.17
109 | 2.18
109.5 | 2.19
110 | 2.2
110.5 | 2.21
111 | 2.22
111.5 | 2.23
112 | 2.24
112.5 | 2.25
113 | 2.26
113.5 | 2.27
114 | 2.28
114.5 | 2.29
115 | 2.3
115.5 | 2.31
116 | 2.32
116.5 | 2.33
117 | 2.34
117.5 | 2.35
118 | 2.36
118.5 | 2.37
119 | 2.38
119.5 | 2.39
120 | 2.4
120.5 | 2.41
121 | 2.42
121.5 | 2.43
122 | 2.44
122.5 | 2.45
123 | 2.46
123.5 | 2.47
124 | 2.48
124.5 | 2.49
125 | 2.5

## Fuerza
ciclos | seg | Fuerza | Presión
0.5 | 0.01 | 9.2214 | 82.91119 | 0.6 | 11.62485
1 | 0.02 | 9.2214 | 82.91119 | 0.6 | 0
1.5 | 0.03 | 9.24102 | 83.08759
2 | 0.04 | 9.24102 | 83.08759
2.5 | 0.05 | 9.2214 | 82.91119
3 | 0.06 | 9.2214 | 82.91119
3.5 | 0.07 | 9.28026 | 83.44041
4 | 0.08 | 9.24102 | 83.08759
4.5 | 0.09 | 9.24102 | 83.08759
5 | 0.1 | 9.24102 | 83.08759
5.5 | 0.11 | 9.24102 | 83.08759
6 | 0.12 | 9.24102 | 83.08759
6.5 | 0.13 | 9.24102 | 83.08759
7 | 0.14 | 9.24102 | 83.08759
7.5 | 0.15 | 9.2214 | 82.91119
8 | 0.16 | 9.24102 | 83.08759
8.5 | 0.17 | 9.26064 | 83.264 | 0.6 | 104.521
9 | 0.18 | 9.24102 | 83.08759 | 0.6 | 0
9.5 | 0.19 | 9.24102 | 83.08759
10 | 0.2 | 9.28026 | 83.44041
10.5 | 0.21 | 9.28026 | 83.44041
11 | 0.22 | 9.24102 | 83.08759
11.5 | 0.23 | 9.2214 | 82.91119
12 | 0.24 | 9.26064 | 83.264
12.5 | 0.25 | 9.24102 | 83.08759
13 | 0.26 | 9.20178 | 82.73478
13.5 | 0.27 | 9.2214 | 82.91119
14 | 0.28 | 9.2214 | 82.91119
14.5 | 0.29 | 9.26064 | 83.264
15 | 0.3 | 9.29988 | 83.61681
15.5 | 0.31 | 9.26064 | 83.264
16 | 0.32 | 9.26064 | 83.264
16.5 | 0.33 | 9.26064 | 83.264
17 | 0.34 | 9.26064 | 83.264
17.5 | 0.35 | 9.26064 | 83.264
18 | 0.36 | 9.26064 | 83.264
18.5 | 0.37 | 9.26064 | 83.264
19 | 0.38 | 9.26064 | 83.264
19.5 | 0.39 | 9.26064 | 83.264
20 | 0.4 | 9.28026 | 83.44041
20.5 | 0.41 | 9.26064 | 83.264
21 | 0.42 | 9.26064 | 83.264
21.5 | 0.43 | 9.24102 | 83.08759
22 | 0.44 | 9.26064 | 83.264
22.5 | 0.45 | 9.26064 | 83.264
23 | 0.46 | 9.20178 | 82.73478
23.5 | 0.47 | 9.26064 | 83.264
24 | 0.48 | 9.26064 | 83.264
24.5 | 0.49 | 9.24102 | 83.08759
25 | 0.5 | 9.26064 | 83.264
25.5 | 0.51 | 9.24102 | 83.08759
26 | 0.52 | 9.24102 | 83.08759
26.5 | 0.53 | 9.24102 | 83.08759
27 | 0.54 | 9.29988 | 83.61681
27.5 | 0.55 | 9.28026 | 83.44041
28 | 0.56 | 9.24102 | 83.08759
28.5 | 0.57 | 9.24102 | 83.08759
29 | 0.58 | 9.26064 | 83.264
29.5 | 0.59 | 9.29988 | 83.61681
30 | 0.6 | 9.28026 | 83.44041
30.5 | 0.61 | 9.24102 | 83.08759
31 | 0.62 | 9.26064 | 83.264
31.5 | 0.63 | 9.26064 | 83.264
32 | 0.64 | 9.29988 | 83.61681
32.5 | 0.65 | 9.26064 | 83.264
33 | 0.66 | 9.26064 | 83.264
33.5 | 0.67 | 9.26064 | 83.264
34 | 0.68 | 9.24102 | 83.08759
34.5 | 0.69 | 9.20178 | 82.73478
35 | 0.7 | 9.24102 | 83.08759
35.5 | 0.71 | 9.2214 | 82.91119
36 | 0.72 | 9.2214 | 82.91119
36.5 | 0.73 | 9.20178 | 82.73478
37 | 0.74 | 9.16254 | 82.38197
37.5 | 0.75 | 9.18216 | 82.55838
38 | 0.76 | 9.16254 | 82.38197
38.5 | 0.77 | 9.14292 | 82.20556
39 | 0.78 | 9.1233 | 82.02915
39.5 | 0.79 | 9.10368 | 81.85275
40 | 0.8 | 9.10368 | 81.85275
40.5 | 0.81 | 9.08406 | 81.67634
41 | 0.82 | 9.00558 | 80.97071
41.5 | 0.83 | 9.04482 | 81.32352
42 | 0.84 | 9.04482 | 81.32352
42.5 | 0.85 | 9.0252 | 81.14712
43 | 0.86 | 9.0252 | 81.14712
43.5 | 0.87 | 9.06444 | 81.49993
44 | 0.88 | 9.04482 | 81.32352
44.5 | 0.89 | 9.04482 | 81.32352
45 | 0.9 | 8.96634 | 80.6179
45.5 | 0.91 | 9.00558 | 80.97071
46 | 0.92 | 9.06444 | 81.49993
46.5 | 0.93 | 8.98596 | 80.7943
47 | 0.94 | 9.00558 | 80.97071
47.5 | 0.95 | 9.0252 | 81.14712
48 | 0.96 | 9.0252 | 81.14712
48.5 | 0.97 | 9.0252 | 81.14712
49 | 0.98 | 9.08406 | 81.67634
49.5 | 0.99 | 9.00558 | 80.97071
50 | 1 | 9.06444 | 81.49993
50.5 | 1.01 | 9.08406 | 81.67634
51 | 1.02 | 9.0252 | 81.14712
51.5 | 1.03 | 9.04482 | 81.32352
52 | 1.04 | 9.04482 | 81.32352
52.5 | 1.05 | 9.10368 | 81.85275
53 | 1.06 | 9.14292 | 82.20556
53.5 | 1.07 | 9.06444 | 81.49993
54 | 1.08 | 9.1233 | 82.02915
54.5 | 1.09 | 9.1233 | 82.02915
55 | 1.1 | 9.1233 | 82.02915
55.5 | 1.11 | 9.14292 | 82.20556
56 | 1.12 | 9.1233 | 82.02915
56.5 | 1.13 | 9.18216 | 82.55838
57 | 1.14 | 9.18216 | 82.55838
57.5 | 1.15 | 9.20178 | 82.73478
58 | 1.16 | 9.2214 | 82.91119
58.5 | 1.17 | 9.26064 | 83.264
59 | 1.18 | 9.18216 | 82.55838
59.5 | 1.19 | 9.24102 | 83.08759
60 | 1.2
60.5 | 1.21
61 | 1.22
61.5 | 1.23
62 | 1.24
62.5 | 1.25
63 | 1.26
63.5 | 1.27
64 | 1.28
64.5 | 1.29
65 | 1.3
65.5 | 1.31
66 | 1.32
66.5 | 1.33
67 | 1.34
67.5 | 1.35
68 | 1.36
68.5 | 1.37
69 | 1.38
69.5 | 1.39
70 | 1.4
70.5 | 1.41
71 | 1.42
71.5 | 1.43
72 | 1.44
72.5 | 1.45
73 | 1.46
73.5 | 1.47
74 | 1.48
74.5 | 1.49
75 | 1.5
75.5 | 1.51
76 | 1.52
76.5 | 1.53
77 | 1.54
77.5 | 1.55
78 | 1.56
78.5 | 1.57
79 | 1.58
79.5 | 1.59
80 | 1.6
80.5 | 1.61
81 | 1.62
81.5 | 1.63
82 | 1.64
82.5 | 1.65
83 | 1.66
83.5 | 1.67
84 | 1.68
84.5 | 1.69
85 | 1.7
85.5 | 1.71
86 | 1.72
86.5 | 1.73
87 | 1.74
87.5 | 1.75
88 | 1.76
88.5 | 1.77
89 | 1.78
89.5 | 1.79
90 | 1.8
90.5 | 1.81
91 | 1.82
91.5 | 1.83
92 | 1.84
92.5 | 1.85
93 | 1.86
93.5 | 1.87
94 | 1.88
94.5 | 1.89
95 | 1.9
95.5 | 1.91
96 | 1.92
96.5 | 1.93
97 | 1.94
97.5 | 1.95
98 | 1.96
98.5 | 1.97
99 | 1.98
99.5 | 1.99
100 | 2
100.5 | 2.01
101 | 2.02
101.5 | 2.03
102 | 2.04
102.5 | 2.05
103 | 2.06
103.5 | 2.07
104 | 2.08
104.5 | 2.09
105 | 2.1
105.5 | 2.11
106 | 2.12
106.5 | 2.13
107 | 2.14
107.5 | 2.15
108 | 2.16
108.5 | 2.17
109 | 2.18
109.5 | 2.19
110 | 2.2
110.5 | 2.21
111 | 2.22
111.5 | 2.23
112 | 2.24
112.5 | 2.25
113 | 2.26
113.5 | 2.27
114 | 2.28
114.5 | 2.29
115 | 2.3
115.5 | 2.31
116 | 2.32
116.5 | 2.33
117 | 2.34
117.5 | 2.35
118 | 2.36
118.5 | 2.37
119 | 2.38
119.5 | 2.39
120 | 2.4
120.5 | 2.41
121 | 2.42
121.5 | 2.43
122 | 2.44
122.5 | 2.45
123 | 2.46
123.5 | 2.47
124 | 2.48
124.5 | 2.49
125 | 2.5

## Resistencia
ciclos | seg | Intensidad | Tensión | Resistencia | Potencia | Energía
0.5 | 0.01 | 0 | 0.5527118 |  |  |  | 0.6 | 17.41
1 | 0.02 | 0 | 0.07271187 |  |  |  | 0.6 | 0 | La línea vertical roja señala el fin del precalentamiento
1.5 | 0.03 | 0 | 0.09271187 |  |  |  | 0.7 | 17.41
2 | 0.04 | 0 | -0.02728813 |  |  |  | 0.7 | 0
2.5 | 0.05 | 0 | -0.007288132
3 | 0.06 | 0 | 0.03271187
3.5 | 0.07 | 0 | 0.03271187
4 | 0.08 | 0 | -0.02728813
4.5 | 0.09 | 0 | 0.01271187
5 | 0.1 | 0 | -0.007288132
5.5 | 0.11 | 0 | -0.007288132
6 | 0.12 | 0 | 0.01271187
6.5 | 0.13 | 0 | -0.03728813
7 | 0.14 | 0 | 0.03271187
7.5 | 0.15 | 0 | -0.007288132
8 | 0.16 | 0 | -0.02728813
8.5 | 0.17 | 0 | 0.01271187
9 | 0.18 | 0 | -0.007288132 |  |  |  | 0.6 | 2.77799
9.5 | 0.19 | 0 | 0.01271187 |  |  |  | 0.6 | 0
10 | 0.2 | 0 | -0.007288132
10.5 | 0.21 | 0 | -0.007288132
11 | 0.22 | 0 | -0.03728813
11.5 | 0.23 | 0 | -0.02728813
12 | 0.24 | 0 | -0.007288132
12.5 | 0.25 | 0 | -0.007288132
13 | 0.26 | 0 | 0.01271187
13.5 | 0.27 | 0 | -0.05728813
14 | 0.28 | 0 | 0.01271187
14.5 | 0.29 | 0 | -0.05728813
15 | 0.3 | 0 | -0.07728813
15.5 | 0.31 | 0 | 0.01271187
16 | 0.32 | 0 | 0.01271187
16.5 | 0.33 | 0 | -0.05728813 |  |  |  | 0.6 | 0.4357997
17 | 0.34 | 0 | 0.05271187 |  |  |  | 0.6 | 0
17.5 | 0.35 | 0 | 0.03271187
18 | 0.36 | 0 | -0.05728813
18.5 | 0.37 | 0 | -0.007288132
19 | 0.38 | 0 | 0.05271187
19.5 | 0.39 | 0 | 0.05271187
20 | 0.4 | 0 | 0.01271187
20.5 | 0.41 | 0 | -0.02728813
21 | 0.42 | 0 | 0.07271187
21.5 | 0.43 | 0 | -0.02728813
22 | 0.44 | 0 | -0.007288132
22.5 | 0.45 | 0 | 0.07271187
23 | 0.46 | 0 | -0.05728813
23.5 | 0.47 | 0 | 0.03271187
24 | 0.48 | 0 | -0.02728813
24.5 | 0.49 | 0 | 0.05271187 |  |  |  | 0.6 | 36.48056
25 | 0.5 | 0 | 0.01271187 |  |  |  | 0.6 | 0
25.5 | 0.51 | 0 | -0.007288132
26 | 0.52 | 0 | -0.007288132
26.5 | 0.53 | 0 | -0.07728813
27 | 0.54 | 0 | -0.007288132
27.5 | 0.55 | 0 | -0.02728813
28 | 0.56 | 0 | 0.03271187
28.5 | 0.57 | 0 | 0.03271187
29 | 0.58 | 0 | -0.007288132
29.5 | 0.59 | 0 | -0.007288132
30 | 0.6 | 0 | -0.007288132
30.5 | 0.61 | 0 | 0.05271187
31 | 0.62 | 4.368 | 0.05260539 | 0.01204336 | 0.2297804 | 0.002297804
31.5 | 0.63 | 4.192 | 1.00261 | 0.2391722 | 4.20294 | 0.0443272
32 | 0.64 | 4.27 | 1.472608 | 0.344873 | 6.288035 | 0.1072076
32.5 | 0.65 | 4.426 | 1.172604 | 0.2649354 | 5.189945 | 0.159107
33 | 0.66 | 4.797 | 1.292595 | 0.269459 | 6.200578 | 0.2211128
33.5 | 0.67 | 5.089 | 1.142588 | 0.2245211 | 5.81463 | 0.2792591
34 | 0.68 | 5.089 | 1.102588 | 0.216661 | 5.61107 | 0.3353698
34.5 | 0.69 | 5.362 | 1.312581 | 0.2447932 | 7.03806 | 0.4057504
35 | 0.7 | 5.733 | 1.312572 | 0.2289503 | 7.524976 | 0.4810002
35.5 | 0.71 | 5.733 | 1.142572 | 0.1992974 | 6.550366 | 0.5465038
36 | 0.72 | 5.83 | 2.03257 | 0.3486398 | 11.84988 | 0.6650026
36.5 | 0.73 | 13.928 | 2.032372 | 0.1459199 | 28.30688 | 0.9480715
37 | 0.74 | 13.132 | 2.222392 | 0.1692348 | 29.18445 | 1.239916
37.5 | 0.75 | 12.37 | 1.56241 | 0.1263064 | 19.32702 | 1.433186
38 | 0.76 | 11.64 | 1.522428 | 0.1307928 | 17.72106 | 1.610397
38.5 | 0.77 | 11.576 | 1.37243 | 0.1185582 | 15.88725 | 1.769269
39 | 0.78 | 11.563 | 1.23243 | 0.1065839 | 14.25059 | 1.911775
39.5 | 0.79 | 11.583 | 1.27243 | 0.1098532 | 14.73855 | 2.059161
40 | 0.8 | 11.641 | 1.212428 | 0.1041515 | 14.11388 | 2.2003
40.5 | 0.81 | 11.68 | 1.292427 | 0.110653 | 15.09555 | 2.351255
41 | 0.82 | 11.7 | 1.272427 | 0.1087544 | 14.88739 | 2.500129
41.5 | 0.83 | 11.68 | 1.122427 | 0.09609822 | 13.10995 | 2.631228
42 | 0.84 | 11.7 | 1.292427 | 0.1104638 | 15.12139 | 2.782442
42.5 | 0.85 | 11.7 | 1.292427 | 0.1104638 | 15.12139 | 2.933656
43 | 0.86 | 11.7 | 1.172427 | 0.1002074 | 13.71739 | 3.07083
43.5 | 0.87 | 11.739 | 1.252426 | 0.1066893 | 14.70223 | 3.217852
44 | 0.88 | 11.739 | 1.332426 | 0.1135042 | 15.64135 | 3.374266
44.5 | 0.89 | 11.739 | 1.142426 | 0.09731883 | 13.41094 | 3.508375
45 | 0.9 | 11.739 | 1.232426 | 0.1049856 | 14.46745 | 3.653049
45.5 | 0.91 | 11.739 | 1.212426 | 0.1032819 | 14.23267 | 3.795376
46 | 0.92 | 11.758 | 1.142425 | 0.09716153 | 13.43264 | 3.929703
46.5 | 0.93 | 11.739 | 1.272426 | 0.108393 | 14.93701 | 4.079072
47 | 0.94 | 11.719 | 1.372426 | 0.1171112 | 16.08346 | 4.239907
47.5 | 0.95 | 11.739 | 1.102426 | 0.09391139 | 12.94138 | 4.369321
48 | 0.96 | 11.719 | 1.152426 | 0.09833828 | 13.50528 | 4.504374
48.5 | 0.97 | 11.719 | 1.292426 | 0.1102847 | 15.14594 | 4.655833
49 | 0.98 | 11.719 | 1.232426 | 0.1051648 | 14.4428 | 4.800261
49.5 | 0.99 | 11.661 | 1.152428 | 0.09882751 | 13.43846 | 4.934646
50 | 1 | 11.719 | 1.212426 | 0.1034582 | 14.20842 | 5.07673
50.5 | 1.01 | 11.68 | 1.102427 | 0.09438589 | 12.87635 | 5.205493
51 | 1.02 | 11.641 | 1.212428 | 0.1041515 | 14.11388 | 5.346632
51.5 | 1.03 | 11.7 | 1.152427 | 0.09849801 | 13.48339 | 5.481466
52 | 1.04 | 11.641 | 1.082428 | 0.09298412 | 12.60054 | 5.607471
52.5 | 1.05 | 11.719 | 1.152426 | 0.09833828 | 13.50528 | 5.742524
53 | 1.06 | 11.68 | 1.292427 | 0.110653 | 15.09555 | 5.89348
53.5 | 1.07 | 11.719 | 1.102426 | 0.0940717 | 12.91933 | 6.022673
54 | 1.08 | 11.68 | 1.152427 | 0.09866671 | 13.46035 | 6.157277
54.5 | 1.09 | 11.68 | 1.102427 | 0.09438589 | 12.87635 | 6.28604
55 | 1.1 | 11.68 | 1.082427 | 0.09267356 | 12.64275 | 6.412468
55.5 | 1.11 | 11.641 | 1.172428 | 0.1007154 | 13.64824 | 6.54895
56 | 1.12 | 11.68 | 1.042427 | 0.0892489 | 12.17555 | 6.670706
56.5 | 1.13 | 11.641 | 1.122428 | 0.09642026 | 13.06619 | 6.801368
57 | 1.14 | 11.661 | 1.022428 | 0.08767924 | 11.92253 | 6.920593
57.5 | 1.15 | 11.622 | 1.122429 | 0.09657793 | 13.04487 | 7.051042
58 | 1.16 | 11.622 | 1.102429 | 0.09485705 | 12.81243 | 7.179166
58.5 | 1.17 | 11.622 | 1.042429 | 0.08969443 | 12.1151 | 7.300317
59 | 1.18 | 11.602 | 1.212429 | 0.1045017 | 14.0666 | 7.440983
59.5 | 1.19 | 11.583 | 1.21243 | 0.1046732 | 14.04357 | 7.581419
60 | 1.2
60.5 | 1.21
61 | 1.22
61.5 | 1.23
62 | 1.24
62.5 | 1.25
63 | 1.26
63.5 | 1.27
64 | 1.28
64.5 | 1.29
65 | 1.3
65.5 | 1.31
66 | 1.32
66.5 | 1.33
67 | 1.34
67.5 | 1.35
68 | 1.36
68.5 | 1.37
69 | 1.38
69.5 | 1.39
70 | 1.4
70.5 | 1.41
71 | 1.42
71.5 | 1.43
72 | 1.44
72.5 | 1.45
73 | 1.46
73.5 | 1.47
74 | 1.48
74.5 | 1.49
75 | 1.5
75.5 | 1.51
76 | 1.52
76.5 | 1.53
77 | 1.54
77.5 | 1.55
78 | 1.56
78.5 | 1.57
79 | 1.58
79.5 | 1.59
80 | 1.6
80.5 | 1.61
81 | 1.62
81.5 | 1.63
82 | 1.64
82.5 | 1.65
83 | 1.66
83.5 | 1.67
84 | 1.68
84.5 | 1.69
85 | 1.7
85.5 | 1.71
86 | 1.72
86.5 | 1.73
87 | 1.74
87.5 | 1.75
88 | 1.76
88.5 | 1.77
89 | 1.78
89.5 | 1.79
90 | 1.8
90.5 | 1.81
91 | 1.82
91.5 | 1.83
92 | 1.84
92.5 | 1.85
93 | 1.86
93.5 | 1.87
94 | 1.88
94.5 | 1.89
95 | 1.9
95.5 | 1.91
96 | 1.92
96.5 | 1.93
97 | 1.94
97.5 | 1.95
98 | 1.96
98.5 | 1.97
99 | 1.98
99.5 | 1.99
100 | 2
100.5 | 2.01
101 | 2.02
101.5 | 2.03
102 | 2.04
102.5 | 2.05
103 | 2.06
103.5 | 2.07
104 | 2.08
104.5 | 2.09
105 | 2.1
105.5 | 2.11
106 | 2.12
106.5 | 2.13
107 | 2.14
107.5 | 2.15
108 | 2.16
108.5 | 2.17
109 | 2.18
109.5 | 2.19
110 | 2.2
110.5 | 2.21
111 | 2.22
111.5 | 2.23
112 | 2.24
112.5 | 2.25
113 | 2.26
113.5 | 2.27
114 | 2.28
114.5 | 2.29
115 | 2.3
115.5 | 2.31
116 | 2.32
116.5 | 2.33
117 | 2.34
117.5 | 2.35
118 | 2.36
118.5 | 2.37
119 | 2.38
119.5 | 2.39
120 | 2.4
120.5 | 2.41
121 | 2.42
121.5 | 2.43
122 | 2.44
122.5 | 2.45
123 | 2.46
123.5 | 2.47
124 | 2.48
124.5 | 2.49
125 | 2.5

## Resultados
Inicio paso corriente
30 | 0
30 | 0.5 | Eje Izquierdo |  | Eje Derecho
Fin de Subida |  | Máx = | 0.5 | Máx = | 0.6
39.31975 | 0 | Mín = | 0 | Mín = | 0
39.31975 | 0.5
¿Suavizar?
Inicio paso corriente |  | Eje Izquierdo |  | Eje Derecho
30 | 0 | Máx = | 100 | Máx = | 9
30 | 100 | Mín = | 0 | Mín = | 0
Fin de Subida
39.31975 | 0
39.31975 | 100
¿Suavizar?
|  | Eje Izquierdo |  | Eje Derecho
Inicio paso corriente |  | Máx = | 10 | Máx = | 6
30 | 0 | Mín = | 0 | Mín = | 0
30 | 10
Fin de Subida
39.31975 | 0
39.31975 | 10
|  | Eje Izquierdo |  | Eje Derecho
Inicio paso corriente |  | Máx = | 14 | Máx = | 9
30 | 0 | Mín = | 0 | Mín = | 0
30 | 14
Fin de Subida
39.31975 | 0
39.31975 | 14