## Parámetros
Ensayo |  |  |  |  | Fecha:
Características polvo |  | Material | Referencia polvo | Densidad de golpeo g/cm3 | Densidad aparente g/cm3 | Densidad absoluta g/cm3
|  | Al-NH3 |  | 1.19 | 0.84 | 2.725 |  | Sí
No
Activación externa |  | PRECOMPRESIÓN | No | # MPa
|  | ACTIVACIÓN ELÉC. | No | # V | # A
Características de corriente | Duraciones
|  | Aproximación | Apriete | PreCalentamiento | Calentamiento | Enfriamiento
|  | 99 | 30 | 5 | 25 | 60 | ciclos
|  | 1.98 | 0.6 | 0.1 | 0.5 | 1.2 | segundos
Intensidades
|  | I máx | So1i (grados) | I So1i (kA) | ISo2i (kA) | Energía (kJ) | EDE (kJ/g)
|  | 13.906 | 15 | 1 | 12 | 7.316487 | 4.404869
Características de Presión |  | Presión Trabajo | Presión Sinterizado
|  | 923 |  | kgf
|  | 3.812474 | 0 | bares
Características Sinterizados |  | Diámetro (mm) | Altura (mm) | Masa (g) |  | Secc (cm2)
| 1 | 12.08 | 5.67 | 1.661 |  | 1.135927
| 2 | 11.97 | 5.68 |  |  | Volumen (cm3)
| 3 | 12.02 | 5.62 |  |  | 0.6385328
| 4 | 12.04 | 5.6
| 5 | 12.06 | 5.57 |  |  | Densid (g/cm3)
| 6 | 12.04 | 5.6 |  |  | 2.601276
| 7 | 12.02 | 5.58 |  |  | Porosidad (%)
| 8 | 11.98 | 5.65 |  |  | 4.540331
|  | 12.02625 | 5.62125
Otros Datos |  | Tª Inicial (ºC) | Lubricante | Diám Punzón (mm) | h punzones (mm) | h obleas (mm) | tS (ciclos)
|  | 21.8 |  | 11.9 | 97.31 | 9.3 | 11.32667
Observaciones
[9 empty] | 4 | 5 | 8
[9 empty] | 3 | 9 | 2

## Adquisición
385 | 468 | 0 | 75
385 | 470 | 0 | 21 | IP:x,x,x,x:
385 | 470 | 0 | 19 | 172,16,1,14
385 | 470 | 0 | 19
385 | 471 | 0 | 16 | Abrir canal. (IP: 172,16,1,14)(Return:1)
386 | 473 | 0 | 19
385 | 470 | 0 | 16
386 | 470 | 0 | 19 | Recibidos de 1906 registros (Soldadura:1723)
386 | 471 | 0 | 16
386 | 467 | 0 | 23
386 | 470 | 0 | 19 | Representar gráficas
386 | 469 | 0 | 19
389 | 470 | 0 | 21
385 | 471 | 0 | 19
386 | 471 | 0 | 23
386 | 471 | 0 | 19
386 | 468 | 0 | 21
386 | 470 | 0 | 23
386 | 474 | 0 | 21
385 | 471 | 0 | 19
386 | 471 | 0 | 21
385 | 471 | 0 | 21
385 | 469 | 0 | 23
388 | 471 | 0 | 23
385 | 471 | 0 | 21
385 | 473 | 0 | 23
386 | 468 | 0 | 19
386 | 470 | 0 | 21
386 | 471 | 0 | 17
386 | 471 | 0 | 17
385 | 471 | 0 | 19
386 | 472 | 0 | 16
386 | 471 | 0 | 21
386 | 471 | 0 | 23
385 | 471 | 0 | 21
384 | 471 | 0 | 19
386 | 470 | 0 | 17
386 | 471 | 0 | 19
387 | 472 | 0 | 19
385 | 473 | 0 | 19
384 | 473 | 0 | 19
386 | 470 | 0 | 21
386 | 471 | 0 | 17
387 | 471 | 0 | 19
386 | 473 | 0 | 25
386 | 471 | 0 | 25
386 | 472 | 0 | 17
386 | 471 | 0 | 17
386 | 474 | 0 | 25
386 | 471 | 0 | 16
386 | 472 | 0 | 19
386 | 472 | 0 | 19
384 | 472 | 0 | 23
386 | 471 | 0 | 23
386 | 472 | 0 | 16
384 | 472 | 0 | 19
385 | 474 | 0 | 19
385 | 474 | 0 | 17
386 | 472 | 0 | 21
386 | 471 | 0 | 27
386 | 469 | 0 | 19
385 | 472 | 3978 | 19
386 | 472 | 3744 | 137
388 | 472 | 3841 | 157
389 | 472 | 3978 | 167
393 | 470 | 4329 | 147
393 | 471 | 4621 | 145
398 | 472 | 4953 | 168
398 | 471 | 5089 | 134
403 | 470 | 5089 | 139
400 | 469 | 5421 | 139
407 | 469 | 3627 | 122
404 | 470 | 3646 | 104
411 | 468 | 3646 | 153
408 | 466 | 7098 | 226
431 | 469 | 11212 | 254
439 | 466 | 13906 | 228
448 | 467 | 13140 | 211
444 | 464 | 12569 | 176
450 | 464 | 11446 | 126
445 | 461 | 11583 | 153
451 | 461 | 11797 | 141
445 | 461 | 11758 | 124
452 | 461 | 11778 | 143
445 | 459 | 11739 | 128
452 | 459 | 11758 | 137
449 | 458 | 11719 | 132
453 | 458 | 11739 | 135
445 | 457 | 11700 | 139
454 | 457 | 11739 | 135
445 | 457 | 11719 | 145
450 | 457 | 11739 | 145
445 | 457 | 11758 | 153
451 | 457 | 11758 | 128
449 | 458 | 11758 | 151
454 | 457 | 11778 | 122
449 | 458 | 11797 | 147
451 | 458 | 11797 | 135
449 | 458 | 11817 | 128
454 | 458 | 11836 | 128
450 | 459 | 11836 | 155
454 | 457 | 11836 | 153
449 | 459 | 11836 | 153
454 | 461 | 11836 | 126
448 | 459 | 11836 | 141
452 | 461 | 11817 | 157
450 | 462 | 11817 | 135
454 | 461 | 11797 | 130
448 | 465 | 11778 | 139
454 | 463 | 11778 | 139
448 | 466 | 11661 | 132
453 | 464 | 11758 | 139
448 | 467 | 11817 | 130
451 | 463 | 11778 | 134
448 | 467 | 11700 | 134
453 | 465 | 11661 | 128
448 | 468 | 11700 | 130
453 | 470 | 11758 | 139
447 | 470 | 11680 | 132

## Desplazamiento
ciclos | seg | x(t) | h(t) | θ(t) |  |  | θ(t) | H(t)
0.5 | 0.01 | -0.03559265 | 8.856965 | 0.36533 |  |  | 0.3750702 | 7.841402
1 | 0.02 | -0.03559265 | 8.856965 | 0.36533 | 0.6 | 4.268009 | 0.3751417 | 7.842302
1.5 | 0.03 | -0.03559265 | 8.856965 | 0.36533 | 0.6 | 0 | 0.3752058 | 7.843109
2 | 0.04 | -0.03559265 | 8.856965 | 0.36533 |  |  | 0.3752927 | 7.844202
2.5 | 0.05 | -0.03559265 | 8.856965 | 0.36533 |  |  | 0.375362 | 7.845078
3 | 0.06 | 0.01440735 | 8.806965 | 0.3617268 |  |  | 0.3754207 | 7.845825
3.5 | 0.07 | -0.03559265 | 8.856965 | 0.36533 |  |  | 0.3755129 | 7.846983
4 | 0.08 | 0.01440735 | 8.806965 | 0.3617268 |  |  | 0.3754949 | 7.846785
4.5 | 0.09 | 0.01440735 | 8.806965 | 0.3617268 |  |  | 0.375441 | 7.846127
5 | 0.1 | 0.01440735 | 8.806965 | 0.3617268 |  |  | 0.3753342 | 7.844794
5.5 | 0.11 | 0.01440735 | 8.806965 | 0.3617268 |  |  | 0.3751218 | 7.842126
6 | 0.12 | 0.01440735 | 8.806965 | 0.3617268 |  |  | 0.3747863 | 7.837904
6.5 | 0.13 | 0.1644073 | 8.656964 | 0.3506673 |  |  | 0.3744717 | 7.833904
7 | 0.14 | -0.03559265 | 8.856965 | 0.36533 |  |  | 0.3741395 | 7.829682
7.5 | 0.15 | 0.01440735 | 8.806965 | 0.3617268 |  |  | 0.3738248 | 7.825682
8 | 0.16 | 0.01440735 | 8.806965 | 0.3617268 |  |  | 0.3735437 | 7.822127
8.5 | 0.17 | 0.01440735 | 8.806965 | 0.3617268 |  |  | 0.3732584 | 7.818571
9 | 0.18 | 0.01440735 | 8.806965 | 0.3617268 |  |  | 0.372825 | 7.813238
9.5 | 0.19 | 0.01440735 | 8.806965 | 0.3617268 |  |  | 0.3723171 | 7.807015
10 | 0.2 | -0.03559265 | 8.856965 | 0.36533 |  |  | 0.3717346 | 7.799905
10.5 | 0.21 | 0.01440735 | 8.806965 | 0.3617268 |  |  | 0.3711689 | 7.793016
11 | 0.22 | -0.03559265 | 8.856965 | 0.36533 |  |  | 0.3707125 | 7.78746
11.5 | 0.23 | -0.03559265 | 8.856965 | 0.36533 | 0.6 | 11.13371 | 0.3704918 | 7.784793
12 | 0.24 | 0.1144073 | 8.706964 | 0.3543961 | 0.6 | 0 | 0.3704702 | 7.784571
12.5 | 0.25 | -0.03559265 | 8.856965 | 0.36533 |  |  | 0.3706844 | 7.787238
13 | 0.26 | -0.03559265 | 8.856965 | 0.36533 |  |  | 0.3711176 | 7.792571
13.5 | 0.27 | 0.01440735 | 8.806965 | 0.3617268 |  |  | 0.371803 | 7.801015
14 | 0.28 | 0.01440735 | 8.806965 | 0.3617268 |  |  | 0.372667 | 7.811682
14.5 | 0.29 | 0.01440735 | 8.806965 | 0.3617268 |  |  | 0.3736567 | 7.823905
15 | 0.3 | 0.01440735 | 8.806965 | 0.3617268 |  |  | 0.3746632 | 7.836349
15.5 | 0.31 | -0.03559265 | 8.856965 | 0.36533 |  |  | 0.3755583 | 7.84746
16 | 0.32 | 0.01440735 | 8.806965 | 0.3617268 |  |  | 0.3762361 | 7.855905
16.5 | 0.33 | 0.01440735 | 8.806965 | 0.3617268 |  |  | 0.3766634 | 7.861238
17 | 0.34 | 0.01440735 | 8.806965 | 0.3617268 |  |  | 0.376893 | 7.864127
17.5 | 0.35 | -0.03559265 | 8.856965 | 0.36533 |  |  | 0.3769621 | 7.865016
18 | 0.36 | -0.08559265 | 8.906964 | 0.3688927 |  |  | 0.3769085 | 7.864348
18.5 | 0.37 | 0.01440735 | 8.806965 | 0.3617268 |  |  | 0.3767322 | 7.862127
19 | 0.38 | 0.01440735 | 8.806965 | 0.3617268 |  |  | 0.3765035 | 7.859238
19.5 | 0.39 | 0.06440735 | 8.756965 | 0.3580824 |  |  | 0.3761875 | 7.855238
20 | 0.4 | -0.03559265 | 8.856965 | 0.36533 |  |  | 0.3758546 | 7.851016
20.5 | 0.41 | -0.08559265 | 8.906964 | 0.3688927 |  |  | 0.3755747 | 7.84746
21 | 0.42 | 0.01440735 | 8.806965 | 0.3617268 |  |  | 0.3754183 | 7.84546
21.5 | 0.43 | 0.01440735 | 8.806965 | 0.3617268 |  |  | 0.3753499 | 7.844571
22 | 0.44 | 0.06440735 | 8.756965 | 0.3580824 | 0.6 | 0.4611159 | 0.3754045 | 7.845238
22.5 | 0.45 | 0.01440735 | 8.806965 | 0.3617268 | 0.6 | 0 | 0.3754217 | 7.84546
23 | 0.46 | 0.01440735 | 8.806965 | 0.3617268 |  |  | 0.3753664 | 7.844793
23.5 | 0.47 | 0.01440735 | 8.806965 | 0.3617268 |  |  | 0.3751857 | 7.84257
24 | 0.48 | 0.01440735 | 8.806965 | 0.3617268 |  |  | 0.3748973 | 7.839015
24.5 | 0.49 | 0.01440735 | 8.806965 | 0.3617268 |  |  | 0.3744486 | 7.833459
25 | 0.5 | 0.01440735 | 8.806965 | 0.3617268 |  |  | 0.3740013 | 7.827905
25.5 | 0.51 | 0.01440735 | 8.806965 | 0.3617268 |  |  | 0.3735552 | 7.822349
26 | 0.52 | 0.01440735 | 8.806965 | 0.3617268 |  |  | 0.3731464 | 7.817238
26.5 | 0.53 | -0.08559265 | 8.906964 | 0.3688927 |  |  | 0.3727195 | 7.811904
27 | 0.54 | 0.01440735 | 8.806965 | 0.3617268 |  |  | 0.372434 | 7.808349
27.5 | 0.55 | 0.01440735 | 8.806965 | 0.3617268 |  |  | 0.3721627 | 7.805016
28 | 0.56 | -0.08559265 | 8.906964 | 0.3688927 |  |  | 0.3719411 | 7.802349
28.5 | 0.57 | -0.03559265 | 8.856965 | 0.36533 |  |  | 0.3716404 | 7.798794
29 | 0.58 | -0.03559265 | 8.856965 | 0.36533 |  |  | 0.3713712 | 7.795682
29.5 | 0.59 | 0.01440735 | 8.806965 | 0.3617268 |  |  | 0.3707694 | 7.788571
30 | 0.6 | 0.01440735 | 8.806965 | 0.3617268 |  |  | 0.3699269 | 7.778571
30.5 | 0.61 | 0.01440735 | 8.806965 | 0.3617268 |  |  | 0.3685414 | 7.762127
31 | 0.62 | -0.03559265 | 8.856965 | 0.36533 |  |  | 0.3667579 | 7.741015
31.5 | 0.63 | 0.01440735 | 8.806965 | 0.3617268 |  |  | 0.3641653 | 7.710571
32 | 0.64 | 0.1144073 | 8.706964 | 0.3543961 |  |  | 0.3609946 | 7.673682
32.5 | 0.65 | 0.1644073 | 8.656964 | 0.3506673 |  |  | 0.3568092 | 7.625682
33 | 0.66 | 0.3644074 | 8.456964 | 0.3353111 |  |  | 0.351833 | 7.56946
33.5 | 0.67 | 0.3644074 | 8.456964 | 0.3353111 |  |  | 0.3455728 | 7.499905
34 | 0.68 | 0.6144074 | 8.206964 | 0.3150634 |  |  | 0.3384776 | 7.422349
34.5 | 0.69 | 0.6144074 | 8.206964 | 0.3150634 |  |  | 0.3301619 | 7.333015
35 | 0.7 | 0.8644074 | 7.956964 | 0.2935434 |  |  | 0.3211932 | 7.238348
35.5 | 0.71 | 0.7144073 | 8.106965 | 0.3066148 |  |  | 0.3112944 | 7.135904
36 | 0.72 | 1.064407 | 7.756965 | 0.2753287 |  |  | 0.3011935 | 7.03346
36.5 | 0.73 | 0.9144074 | 7.906965 | 0.2890761 |  |  | 0.290509 | 6.927461
37 | 0.74 | 1.264407 | 7.556965 | 0.2561498 |  |  | 0.2800082 | 6.825682
37.5 | 0.75 | 1.114407 | 7.706964 | 0.2706272 |  |  | 0.2694481 | 6.725683
38 | 0.76 | 2.264407 | 6.556965 | 0.1427055 |  |  | 0.2595809 | 6.634349
38.5 | 0.77 | 2.664407 | 6.156965 | 0.08700956 |  |  | 0.2499438 | 6.547237
39 | 0.78 | 3.114407 | 5.706964 | 0.01501928 |  |  | 0.2412587 | 6.470571
39.5 | 0.79 | 2.914407 | 5.906965 | 0.04836914 |  |  | 0.2329286 | 6.398793
40 | 0.8 | 3.214407 | 5.606965 | -0.002547793 |  |  | 0.2254058 | 6.335459
40.5 | 0.81 | 2.964407 | 5.856965 | 0.04024518 |  |  | 0.21807 | 6.275015
41 | 0.82 | 3.264407 | 5.556965 | -0.01156838 |  |  | 0.2115753 | 6.222571
41.5 | 0.83 | 2.964407 | 5.856965 | 0.04024518 |  |  | 0.2052385 | 6.172349
42 | 0.84 | 3.314407 | 5.506965 | -0.02075286 |  |  | 0.1996535 | 6.128793
42.5 | 0.85 | 2.964407 | 5.856965 | 0.04024518 |  |  | 0.1942145 | 6.087015
43 | 0.86 | 3.314407 | 5.506965 | -0.02075286 |  |  | 0.1894583 | 6.051016
43.5 | 0.87 | 3.164407 | 5.656965 | 0.006313422 |  |  | 0.1846137 | 6.014793
44 | 0.88 | 3.364407 | 5.456964 | -0.03010565 |  |  | 0.1803505 | 5.983237
44.5 | 0.89 | 2.964407 | 5.856965 | 0.04024518 |  |  | 0.176075 | 5.951904
45 | 0.9 | 3.414407 | 5.406965 | -0.03963133 |  |  | 0.1723395 | 5.924793
45.5 | 0.91 | 2.964407 | 5.856965 | 0.04024518 |  |  | 0.168439 | 5.896793
46 | 0.92 | 3.214407 | 5.606965 | -0.002547793 |  |  | 0.1650594 | 5.872793
46.5 | 0.93 | 2.964407 | 5.856965 | 0.04024518 |  |  | 0.1614582 | 5.84746
47 | 0.94 | 3.264407 | 5.556965 | -0.01156838 |  |  | 0.1581105 | 5.824126
47.5 | 0.95 | 3.164407 | 5.656965 | 0.006313422 |  |  | 0.1544455 | 5.798793
48 | 0.96 | 3.414407 | 5.406965 | -0.03963133 |  |  | 0.1511758 | 5.776349
48.5 | 0.97 | 3.164407 | 5.656965 | 0.006313422 |  |  | 0.1475903 | 5.751904
49 | 0.98 | 3.264407 | 5.556965 | -0.01156838 |  |  | 0.1443035 | 5.729682
49.5 | 0.99 | 3.164407 | 5.656965 | 0.006313422 |  |  | 0.1407504 | 5.705905
50 | 1 | 3.414407 | 5.406965 | -0.03963133 |  |  | 0.1374979 | 5.684349
50.5 | 1.01 | 3.214407 | 5.606965 | -0.002547793 |  |  | 0.133877 | 5.660571
51 | 1.02 | 3.414407 | 5.406965 | -0.03963133 |  |  | 0.1303859 | 5.637904
51.5 | 1.03 | 3.164407 | 5.656965 | 0.006313422 |  |  | 0.1263698 | 5.612127
52 | 1.04 | 3.414407 | 5.406965 | -0.03963133 |  |  | 0.1224539 | 5.587237
52.5 | 1.05 | 3.114407 | 5.706964 | 0.01501928 |  |  | 0.1179314 | 5.558793
53 | 1.06 | 3.314407 | 5.506965 | -0.02075286 |  |  | 0.1134276 | 5.530793
53.5 | 1.07 | 3.214407 | 5.606965 | -0.002547793 |  |  | 0.1085174 | 5.500571
54 | 1.08 | 3.414407 | 5.406965 | -0.03963133 |  |  | 0.1039653 | 5.472794
54.5 | 1.09 | 3.114407 | 5.706964 | 0.01501928 |  |  | 0.09911616 | 5.44346
55 | 1.1 | 3.414407 | 5.406965 | -0.03963133 |  |  | 0.09474574 | 5.417237
55.5 | 1.11 | 3.114407 | 5.706964 | 0.01501928 |  |  | 0.09030683 | 5.390793
56 | 1.12 | 3.364407 | 5.456964 | -0.03010565 |  |  | 0.08651028 | 5.368349
56.5 | 1.13 | 3.114407 | 5.706964 | 0.01501928 |  |  | 0.08265173 | 5.345682
57 | 1.14 | 3.264407 | 5.556965 | -0.01156838 |  |  | 0.07945649 | 5.327015
57.5 | 1.15 | 3.114407 | 5.706964 | 0.01501928 |  |  | 0.07619852 | 5.308126
58 | 1.16 | 3.364407 | 5.456964 | -0.03010565 |  |  | 0.07342684 | 5.292127
58.5 | 1.17 | 3.114407 | 5.706964 | 0.01501928 |  |  | 0.07025222 | 5.273904
59 | 1.18 | 3.364407 | 5.456964 | -0.03010565 |  |  | 0.06736511 | 5.25746
59.5 | 1.19 | 3.064407 | 5.756965 | 0.023574 |  |  | 0.06397282 | 5.238348
60 | 1.2 | [5 empty] | 0.06094619 | 5.22146
60.5 | 1.21 | [5 empty] | 0.0576039 | 5.203015
61 | 1.22 | [5 empty] | 0.05474932 | 5.18746
61.5 | 1.23 | [5 empty] | 0.05152985 | 5.170127
62 | 1.24 | [5 empty] | 0.04889075 | 5.156126
62.5 | 1.25 | [5 empty] | 0.04586454 | 5.140127
63 | 1.26 | [5 empty] | 0.04331469 | 5.126793
63.5 | 1.27 | [5 empty] | 0.04062997 | 5.112793
64 | 1.28 | [5 empty] | 0.03883446 | 5.10346
64.5 | 1.29 | [5 empty] | 0.03675676 | 5.092571
65 | 1.3 | [5 empty] | 0.03531114 | 5.085015
65.5 | 1.31 | [5 empty] | 0.03339178 | 5.075016
66 | 1.32 | [5 empty] | 0.0317597 | 5.066571
66.5 | 1.33 | [5 empty] | 0.02929821 | 5.053904
67 | 1.34 | [5 empty] | 0.02715813 | 5.043015
67.5 | 1.35 | [5 empty] | 0.02436356 | 5.028793
68 | 1.36 | [5 empty] | 0.02205201 | 5.017016
68.5 | 1.37 | [5 empty] | 0.0191424 | 5.002126
69 | 1.38 | [5 empty] | 0.01676469 | 4.989904
69.5 | 1.39 | [5 empty] | 0.01395953 | 4.97546
70 | 1.4 | [5 empty] | 0.0118607 | 4.964571
70.5 | 1.41 | [5 empty] | 0.009501089 | 4.952348
71 | 1.42 | [5 empty] | 0.00793357 | 4.944127
71.5 | 1.43 | [5 empty] | 0.00622406 | 4.935237
72 | 1.44 | [5 empty] | 0.005396735 | 4.930793
72.5 | 1.45 | [5 empty] | 0.004197815 | 4.924571
73 | 1.46 | [5 empty] | 0.0035993 | 4.92146
73.5 | 1.47 | [5 empty] | 0.002758215 | 4.917238
74 | 1.48 | [5 empty] | 0.002359803 | 4.915238
74.5 | 1.49 | [5 empty] | 0.001370327 | 4.910349
75 | 1.5 | [5 empty] | 0.000966048 | 4.908349
75.5 | 1.51 | [5 empty] | 0.0002782706 | 4.9
76 | 1.52 | [5 empty] | 0 | 4.9
76.5 | 1.53 | [5 empty] | 0 | 4.9
77 | 1.54 | [5 empty] | 0 | 4.9
77.5 | 1.55 | [5 empty] | 0 | 4.9
78 | 1.56 | [5 empty] | 0 | 4.9
78.5 | 1.57 | [5 empty] | 0 | 4.9
79 | 1.58 | [5 empty] | 0 | 4.9
79.5 | 1.59 | [5 empty] | 0 | 4.9
80 | 1.6 | [5 empty] | 0 | 4.9
80.5 | 1.61
81 | 1.62
81.5 | 1.63
82 | 1.64
82.5 | 1.65
83 | 1.66
83.5 | 1.67
84 | 1.68
84.5 | 1.69
85 | 1.7
85.5 | 1.71
86 | 1.72
86.5 | 1.73
87 | 1.74
87.5 | 1.75
88 | 1.76
88.5 | 1.77
89 | 1.78
89.5 | 1.79
90 | 1.8
90.5 | 1.81
91 | 1.82
91.5 | 1.83
92 | 1.84
92.5 | 1.85
93 | 1.86
93.5 | 1.87
94 | 1.88
94.5 | 1.89
95 | 1.9
95.5 | 1.91
96 | 1.92
96.5 | 1.93
97 | 1.94
97.5 | 1.95
98 | 1.96
98.5 | 1.97
99 | 1.98
99.5 | 1.99
100 | 2
100.5 | 2.01
101 | 2.02
101.5 | 2.03
102 | 2.04
102.5 | 2.05
103 | 2.06
103.5 | 2.07
104 | 2.08
104.5 | 2.09
105 | 2.1
105.5 | 2.11
106 | 2.12
106.5 | 2.13
107 | 2.14
107.5 | 2.15
108 | 2.16
108.5 | 2.17
109 | 2.18
109.5 | 2.19
110 | 2.2
110.5 | 2.21
111 | 2.22
111.5 | 2.23
112 | 2.24
112.5 | 2.25
113 | 2.26
113.5 | 2.27
114 | 2.28
114.5 | 2.29
115 | 2.3
115.5 | 2.31
116 | 2.32
116.5 | 2.33
117 | 2.34
117.5 | 2.35
118 | 2.36
118.5 | 2.37
119 | 2.38
119.5 | 2.39
120 | 2.4
120.5 | 2.41
121 | 2.42
121.5 | 2.43
122 | 2.44
122.5 | 2.45
123 | 2.46
123.5 | 2.47
124 | 2.48
124.5 | 2.49
125 | 2.5

## Fuerza
ciclos | seg | Fuerza | Presión
0.5 | 0.01 | 9.18216 | 82.55838 | 0.6 | 11.62485
1 | 0.02 | 9.2214 | 82.91119 | 0.6 | 0
1.5 | 0.03 | 9.2214 | 82.91119
2 | 0.04 | 9.2214 | 82.91119
2.5 | 0.05 | 9.24102 | 83.08759
3 | 0.06 | 9.28026 | 83.44041
3.5 | 0.07 | 9.2214 | 82.91119
4 | 0.08 | 9.2214 | 82.91119
4.5 | 0.09 | 9.24102 | 83.08759
5 | 0.1 | 9.16254 | 82.38197
5.5 | 0.11 | 9.2214 | 82.91119
6 | 0.12 | 9.20178 | 82.73478
6.5 | 0.13 | 9.2214 | 82.91119
7 | 0.14 | 9.24102 | 83.08759
7.5 | 0.15 | 9.24102 | 83.08759
8 | 0.16 | 9.24102 | 83.08759
8.5 | 0.17 | 9.18216 | 82.55838 | 0.6 | 104.521
9 | 0.18 | 9.2214 | 82.91119 | 0.6 | 0
9.5 | 0.19 | 9.29988 | 83.61681
10 | 0.2 | 9.24102 | 83.08759
10.5 | 0.21 | 9.24102 | 83.08759
11 | 0.22 | 9.24102 | 83.08759
11.5 | 0.23 | 9.20178 | 82.73478
12 | 0.24 | 9.24102 | 83.08759
12.5 | 0.25 | 9.24102 | 83.08759
13 | 0.26 | 9.28026 | 83.44041
13.5 | 0.27 | 9.18216 | 82.55838
14 | 0.28 | 9.2214 | 82.91119
14.5 | 0.29 | 9.24102 | 83.08759
15 | 0.3 | 9.24102 | 83.08759
15.5 | 0.31 | 9.24102 | 83.08759
16 | 0.32 | 9.26064 | 83.264
16.5 | 0.33 | 9.24102 | 83.08759
17 | 0.34 | 9.24102 | 83.08759
17.5 | 0.35 | 9.24102 | 83.08759
18 | 0.36 | 9.24102 | 83.08759
18.5 | 0.37 | 9.2214 | 82.91119
19 | 0.38 | 9.24102 | 83.08759
19.5 | 0.39 | 9.26064 | 83.264
20 | 0.4 | 9.28026 | 83.44041
20.5 | 0.41 | 9.28026 | 83.44041
21 | 0.42 | 9.2214 | 82.91119
21.5 | 0.43 | 9.24102 | 83.08759
22 | 0.44 | 9.24102 | 83.08759
22.5 | 0.45 | 9.28026 | 83.44041
23 | 0.46 | 9.24102 | 83.08759
23.5 | 0.47 | 9.26064 | 83.264
24 | 0.48 | 9.24102 | 83.08759
24.5 | 0.49 | 9.29988 | 83.61681
25 | 0.5 | 9.24102 | 83.08759
25.5 | 0.51 | 9.26064 | 83.264
26 | 0.52 | 9.26064 | 83.264
26.5 | 0.53 | 9.26064 | 83.264
27 | 0.54 | 9.24102 | 83.08759
27.5 | 0.55 | 9.26064 | 83.264
28 | 0.56 | 9.26064 | 83.264
28.5 | 0.57 | 9.29988 | 83.61681
29 | 0.58 | 9.29988 | 83.61681
29.5 | 0.59 | 9.26064 | 83.264
30 | 0.6 | 9.24102 | 83.08759
30.5 | 0.61 | 9.20178 | 82.73478
31 | 0.62 | 9.26064 | 83.264
31.5 | 0.63 | 9.26064 | 83.264
32 | 0.64 | 9.26064 | 83.264
32.5 | 0.65 | 9.26064 | 83.264
33 | 0.66 | 9.2214 | 82.91119
33.5 | 0.67 | 9.24102 | 83.08759
34 | 0.68 | 9.26064 | 83.264
34.5 | 0.69 | 9.24102 | 83.08759
35 | 0.7 | 9.2214 | 82.91119
35.5 | 0.71 | 9.20178 | 82.73478
36 | 0.72 | 9.20178 | 82.73478
36.5 | 0.73 | 9.2214 | 82.91119
37 | 0.74 | 9.18216 | 82.55838
37.5 | 0.75 | 9.14292 | 82.20556
38 | 0.76 | 9.20178 | 82.73478
38.5 | 0.77 | 9.14292 | 82.20556
39 | 0.78 | 9.16254 | 82.38197
39.5 | 0.79 | 9.10368 | 81.85275
40 | 0.8 | 9.10368 | 81.85275
40.5 | 0.81 | 9.04482 | 81.32352
41 | 0.82 | 9.04482 | 81.32352
41.5 | 0.83 | 9.04482 | 81.32352
42 | 0.84 | 9.04482 | 81.32352
42.5 | 0.85 | 9.00558 | 80.97071
43 | 0.86 | 9.00558 | 80.97071
43.5 | 0.87 | 8.98596 | 80.7943
44 | 0.88 | 8.98596 | 80.7943
44.5 | 0.89 | 8.96634 | 80.6179
45 | 0.9 | 8.96634 | 80.6179
45.5 | 0.91 | 8.96634 | 80.6179
46 | 0.92 | 8.96634 | 80.6179
46.5 | 0.93 | 8.96634 | 80.6179
47 | 0.94 | 8.96634 | 80.6179
47.5 | 0.95 | 8.98596 | 80.7943
48 | 0.96 | 8.96634 | 80.6179
48.5 | 0.97 | 8.98596 | 80.7943
49 | 0.98 | 8.98596 | 80.7943
49.5 | 0.99 | 8.98596 | 80.7943
50 | 1 | 8.98596 | 80.7943
50.5 | 1.01 | 9.00558 | 80.97071
51 | 1.02 | 8.96634 | 80.6179
51.5 | 1.03 | 9.00558 | 80.97071
52 | 1.04 | 9.04482 | 81.32352
52.5 | 1.05 | 9.00558 | 80.97071
53 | 1.06 | 9.04482 | 81.32352
53.5 | 1.07 | 9.06444 | 81.49993
54 | 1.08 | 9.04482 | 81.32352
54.5 | 1.09 | 9.1233 | 82.02915
55 | 1.1 | 9.08406 | 81.67634
55.5 | 1.11 | 9.14292 | 82.20556
56 | 1.12 | 9.10368 | 81.85275
56.5 | 1.13 | 9.16254 | 82.38197
57 | 1.14 | 9.08406 | 81.67634
57.5 | 1.15 | 9.16254 | 82.38197
58 | 1.16 | 9.1233 | 82.02915
58.5 | 1.17 | 9.18216 | 82.55838
59 | 1.18 | 9.2214 | 82.91119
59.5 | 1.19 | 9.2214 | 82.91119
60 | 1.2
60.5 | 1.21
61 | 1.22
61.5 | 1.23
62 | 1.24
62.5 | 1.25
63 | 1.26
63.5 | 1.27
64 | 1.28
64.5 | 1.29
65 | 1.3
65.5 | 1.31
66 | 1.32
66.5 | 1.33
67 | 1.34
67.5 | 1.35
68 | 1.36
68.5 | 1.37
69 | 1.38
69.5 | 1.39
70 | 1.4
70.5 | 1.41
71 | 1.42
71.5 | 1.43
72 | 1.44
72.5 | 1.45
73 | 1.46
73.5 | 1.47
74 | 1.48
74.5 | 1.49
75 | 1.5
75.5 | 1.51
76 | 1.52
76.5 | 1.53
77 | 1.54
77.5 | 1.55
78 | 1.56
78.5 | 1.57
79 | 1.58
79.5 | 1.59
80 | 1.6
80.5 | 1.61
81 | 1.62
81.5 | 1.63
82 | 1.64
82.5 | 1.65
83 | 1.66
83.5 | 1.67
84 | 1.68
84.5 | 1.69
85 | 1.7
85.5 | 1.71
86 | 1.72
86.5 | 1.73
87 | 1.74
87.5 | 1.75
88 | 1.76
88.5 | 1.77
89 | 1.78
89.5 | 1.79
90 | 1.8
90.5 | 1.81
91 | 1.82
91.5 | 1.83
92 | 1.84
92.5 | 1.85
93 | 1.86
93.5 | 1.87
94 | 1.88
94.5 | 1.89
95 | 1.9
95.5 | 1.91
96 | 1.92
96.5 | 1.93
97 | 1.94
97.5 | 1.95
98 | 1.96
98.5 | 1.97
99 | 1.98
99.5 | 1.99
100 | 2
100.5 | 2.01
101 | 2.02
101.5 | 2.03
102 | 2.04
102.5 | 2.05
103 | 2.06
103.5 | 2.07
104 | 2.08
104.5 | 2.09
105 | 2.1
105.5 | 2.11
106 | 2.12
106.5 | 2.13
107 | 2.14
107.5 | 2.15
108 | 2.16
108.5 | 2.17
109 | 2.18
109.5 | 2.19
110 | 2.2
110.5 | 2.21
111 | 2.22
111.5 | 2.23
112 | 2.24
112.5 | 2.25
113 | 2.26
113.5 | 2.27
114 | 2.28
114.5 | 2.29
115 | 2.3
115.5 | 2.31
116 | 2.32
116.5 | 2.33
117 | 2.34
117.5 | 2.35
118 | 2.36
118.5 | 2.37
119 | 2.38
119.5 | 2.39
120 | 2.4
120.5 | 2.41
121 | 2.42
121.5 | 2.43
122 | 2.44
122.5 | 2.45
123 | 2.46
123.5 | 2.47
124 | 2.48
124.5 | 2.49
125 | 2.5

## Resistencia
ciclos | seg | Intensidad | Tensión | Resistencia | Potencia | Energía
0.5 | 0.01 | 0 | 0.5511864 |  |  |  | 0.6 | 17.3825
1 | 0.02 | 0 | 0.01118645 |  |  |  | 0.6 | 0 | La línea vertical roja señala el fin del precalentamiento
1.5 | 0.03 | 0 | -0.008813553 |  |  |  | 0.7 | 17.3825
2 | 0.04 | 0 | -0.008813553 |  |  |  | 0.7 | 0
2.5 | 0.05 | 0 | -0.03881355
3 | 0.06 | 0 | -0.008813553
3.5 | 0.07 | 0 | -0.03881355
4 | 0.08 | 0 | -0.008813553
4.5 | 0.09 | 0 | -0.03881355
5 | 0.1 | 0 | 0.03118645
5.5 | 0.11 | 0 | -0.008813553
6 | 0.12 | 0 | -0.008813553
6.5 | 0.13 | 0 | 0.01118645
7 | 0.14 | 0 | -0.008813553
7.5 | 0.15 | 0 | 0.03118645
8 | 0.16 | 0 | -0.008813553
8.5 | 0.17 | 0 | 0.01118645
9 | 0.18 | 0 | 0.03118645 |  |  |  | 0.6 | 2.926142
9.5 | 0.19 | 0 | 0.01118645 |  |  |  | 0.6 | 0
10 | 0.2 | 0 | -0.008813553
10.5 | 0.21 | 0 | 0.01118645
11 | 0.22 | 0 | 0.01118645
11.5 | 0.23 | 0 | 0.03118645
12 | 0.24 | 0 | 0.03118645
12.5 | 0.25 | 0 | 0.01118645
13 | 0.26 | 0 | 0.03118645
13.5 | 0.27 | 0 | -0.008813553
14 | 0.28 | 0 | 0.01118645
14.5 | 0.29 | 0 | -0.02881355
15 | 0.3 | 0 | -0.02881355
15.5 | 0.31 | 0 | -0.008813553
16 | 0.32 | 0 | -0.03881355
16.5 | 0.33 | 0 | 0.01118645 |  |  |  | 0.6 | 0.4622579
17 | 0.34 | 0 | 0.03118645 |  |  |  | 0.6 | 0
17.5 | 0.35 | 0 | 0.01118645
18 | 0.36 | 0 | -0.008813553
18.5 | 0.37 | 0 | -0.02881355
19 | 0.38 | 0 | -0.008813553
19.5 | 0.39 | 0 | -0.008813553
20 | 0.4 | 0 | -0.008813553
20.5 | 0.41 | 0 | -0.008813553
21 | 0.42 | 0 | 0.01118645
21.5 | 0.43 | 0 | -0.02881355
22 | 0.44 | 0 | -0.008813553
22.5 | 0.45 | 0 | 0.05118645
23 | 0.46 | 0 | 0.05118645
23.5 | 0.47 | 0 | -0.02881355
24 | 0.48 | 0 | -0.02881355
24.5 | 0.49 | 0 | 0.05118645 |  |  |  | 0.6 | 36.17033
25 | 0.5 | 0 | -0.03881355 |  |  |  | 0.6 | 0
25.5 | 0.51 | 0 | -0.008813553
26 | 0.52 | 0 | -0.008813553
26.5 | 0.53 | 0 | 0.03118645
27 | 0.54 | 0 | 0.03118645
27.5 | 0.55 | 0 | -0.03881355
28 | 0.56 | 0 | -0.008813553
28.5 | 0.57 | 0 | -0.008813553
29 | 0.58 | 0 | -0.02881355
29.5 | 0.59 | 0 | 0.01118645
30 | 0.6 | 0 | 0.07118645
30.5 | 0.61 | 0 | -0.008813553
31 | 0.62 | 3.978 | -0.00891052 | -0.00223995 | -0.03544605 | -0.0003544605
31.5 | 0.63 | 3.744 | 1.171095 | 0.3127925 | 4.38458 | 0.04349134
32 | 0.64 | 3.841 | 1.371093 | 0.3569625 | 5.266368 | 0.09615502
32.5 | 0.65 | 3.978 | 1.471089 | 0.3698063 | 5.851994 | 0.154675
33 | 0.66 | 4.329 | 1.271081 | 0.29362 | 5.50251 | 0.2097001
33.5 | 0.67 | 4.621 | 1.251074 | 0.2707366 | 5.781212 | 0.2675122
34 | 0.68 | 4.953 | 1.481066 | 0.299024 | 7.335718 | 0.3408694
34.5 | 0.69 | 5.089 | 1.141062 | 0.2242213 | 5.806867 | 0.398938
35 | 0.7 | 5.089 | 1.191062 | 0.2340464 | 6.061316 | 0.4595512
35.5 | 0.71 | 5.421 | 1.191054 | 0.2197112 | 6.456706 | 0.5241182
36 | 0.72 | 3.627 | 1.021098 | 0.2815269 | 3.703523 | 0.5611535
36.5 | 0.73 | 3.646 | 0.8410976 | 0.2306905 | 3.066642 | 0.5918199
37 | 0.74 | 3.646 | 1.331097 | 0.3650844 | 4.853181 | 0.6403517
37.5 | 0.75 | 7.098 | 2.061013 | 0.2903654 | 14.62907 | 0.7866424
38 | 0.76 | 11.212 | 2.340913 | 0.2087864 | 26.24632 | 1.049106
38.5 | 0.77 | 13.906 | 2.080848 | 0.1496367 | 28.93627 | 1.338468
39 | 0.78 | 13.14 | 1.910866 | 0.1454236 | 25.10878 | 1.589556
39.5 | 0.79 | 12.569 | 1.56088 | 0.1241849 | 19.6187 | 1.785743
40 | 0.8 | 11.446 | 1.060907 | 0.09268805 | 12.14315 | 1.907175
40.5 | 0.81 | 11.583 | 1.330904 | 0.1149015 | 15.41586 | 2.061333
41 | 0.82 | 11.797 | 1.210899 | 0.1026446 | 14.28497 | 2.204183
41.5 | 0.83 | 11.758 | 1.0409 | 0.08852695 | 12.2389 | 2.326572
42 | 0.84 | 11.778 | 1.230899 | 0.1045083 | 14.49753 | 2.471547
42.5 | 0.85 | 11.739 | 1.0809 | 0.09207772 | 12.68869 | 2.598434
43 | 0.86 | 11.758 | 1.1709 | 0.09958325 | 13.76744 | 2.736109
43.5 | 0.87 | 11.719 | 1.120901 | 0.09564817 | 13.13584 | 2.867467
44 | 0.88 | 11.739 | 1.1509 | 0.09804074 | 13.51042 | 3.002571
44.5 | 0.89 | 11.7 | 1.190901 | 0.1017864 | 13.93355 | 3.141906
45 | 0.9 | 11.739 | 1.1509 | 0.09804074 | 13.51042 | 3.277011
45.5 | 0.91 | 11.719 | 1.250901 | 0.1067413 | 14.65931 | 3.423604
46 | 0.92 | 11.739 | 1.2509 | 0.1065594 | 14.68432 | 3.570447
46.5 | 0.93 | 11.758 | 1.3309 | 0.113191 | 15.64872 | 3.726934
47 | 0.94 | 11.758 | 1.0809 | 0.09192888 | 12.70922 | 3.854026
47.5 | 0.95 | 11.758 | 1.3109 | 0.11149 | 15.41356 | 4.008162
48 | 0.96 | 11.778 | 1.020899 | 0.0866785 | 12.02415 | 4.128404
48.5 | 0.97 | 11.797 | 1.270899 | 0.1077307 | 14.99279 | 4.278332
49 | 0.98 | 11.797 | 1.150899 | 0.09755861 | 13.57716 | 4.414104
49.5 | 0.99 | 11.817 | 1.080898 | 0.09146978 | 12.77298 | 4.541833
50 | 1 | 11.836 | 1.080898 | 0.09132291 | 12.79351 | 4.669768
50.5 | 1.01 | 11.836 | 1.350898 | 0.1141347 | 15.98923 | 4.82966
51 | 1.02 | 11.836 | 1.330898 | 0.1124449 | 15.75251 | 4.987185
51.5 | 1.03 | 11.836 | 1.330898 | 0.1124449 | 15.75251 | 5.144711
52 | 1.04 | 11.836 | 1.060898 | 0.08963314 | 12.55679 | 5.270278
52.5 | 1.05 | 11.836 | 1.210898 | 0.1023063 | 14.33219 | 5.4136
53 | 1.06 | 11.817 | 1.370898 | 0.1160107 | 16.19991 | 5.5756
53.5 | 1.07 | 11.817 | 1.150898 | 0.09739345 | 13.60017 | 5.711601
54 | 1.08 | 11.797 | 1.100899 | 0.09332024 | 12.9873 | 5.841475
54.5 | 1.09 | 11.778 | 1.190899 | 0.1011122 | 14.02641 | 5.981739
55 | 1.1 | 11.778 | 1.190899 | 0.1011122 | 14.02641 | 6.122003
55.5 | 1.11 | 11.661 | 1.120902 | 0.09612402 | 13.07084 | 6.252711
56 | 1.12 | 11.758 | 1.1909 | 0.1012842 | 14.0026 | 6.392737
56.5 | 1.13 | 11.817 | 1.100898 | 0.09316225 | 13.00932 | 6.52283
57 | 1.14 | 11.778 | 1.140899 | 0.096867 | 13.43751 | 6.657205
57.5 | 1.15 | 11.7 | 1.140901 | 0.09751294 | 13.34855 | 6.79069
58 | 1.16 | 11.661 | 1.080902 | 0.09269378 | 12.6044 | 6.916734
58.5 | 1.17 | 11.7 | 1.100901 | 0.09409413 | 12.88054 | 7.04554
59 | 1.18 | 11.758 | 1.1909 | 0.1012842 | 14.0026 | 7.185566
59.5 | 1.19 | 11.68 | 1.120902 | 0.09596762 | 13.09213 | 7.316487
60 | 1.2
60.5 | 1.21
61 | 1.22
61.5 | 1.23
62 | 1.24
62.5 | 1.25
63 | 1.26
63.5 | 1.27
64 | 1.28
64.5 | 1.29
65 | 1.3
65.5 | 1.31
66 | 1.32
66.5 | 1.33
67 | 1.34
67.5 | 1.35
68 | 1.36
68.5 | 1.37
69 | 1.38
69.5 | 1.39
70 | 1.4
70.5 | 1.41
71 | 1.42
71.5 | 1.43
72 | 1.44
72.5 | 1.45
73 | 1.46
73.5 | 1.47
74 | 1.48
74.5 | 1.49
75 | 1.5
75.5 | 1.51
76 | 1.52
76.5 | 1.53
77 | 1.54
77.5 | 1.55
78 | 1.56
78.5 | 1.57
79 | 1.58
79.5 | 1.59
80 | 1.6
80.5 | 1.61
81 | 1.62
81.5 | 1.63
82 | 1.64
82.5 | 1.65
83 | 1.66
83.5 | 1.67
84 | 1.68
84.5 | 1.69
85 | 1.7
85.5 | 1.71
86 | 1.72
86.5 | 1.73
87 | 1.74
87.5 | 1.75
88 | 1.76
88.5 | 1.77
89 | 1.78
89.5 | 1.79
90 | 1.8
90.5 | 1.81
91 | 1.82
91.5 | 1.83
92 | 1.84
92.5 | 1.85
93 | 1.86
93.5 | 1.87
94 | 1.88
94.5 | 1.89
95 | 1.9
95.5 | 1.91
96 | 1.92
96.5 | 1.93
97 | 1.94
97.5 | 1.95
98 | 1.96
98.5 | 1.97
99 | 1.98
99.5 | 1.99
100 | 2
100.5 | 2.01
101 | 2.02
101.5 | 2.03
102 | 2.04
102.5 | 2.05
103 | 2.06
103.5 | 2.07
104 | 2.08
104.5 | 2.09
105 | 2.1
105.5 | 2.11
106 | 2.12
106.5 | 2.13
107 | 2.14
107.5 | 2.15
108 | 2.16
108.5 | 2.17
109 | 2.18
109.5 | 2.19
110 | 2.2
110.5 | 2.21
111 | 2.22
111.5 | 2.23
112 | 2.24
112.5 | 2.25
113 | 2.26
113.5 | 2.27
114 | 2.28
114.5 | 2.29
115 | 2.3
115.5 | 2.31
116 | 2.32
116.5 | 2.33
117 | 2.34
117.5 | 2.35
118 | 2.36
118.5 | 2.37
119 | 2.38
119.5 | 2.39
120 | 2.4
120.5 | 2.41
121 | 2.42
121.5 | 2.43
122 | 2.44
122.5 | 2.45
123 | 2.46
123.5 | 2.47
124 | 2.48
124.5 | 2.49
125 | 2.5

## Resultados
Inicio paso corriente
30 | 0
30 | 0.5 | Eje Izquierdo |  | Eje Derecho
Fin de Subida |  | Máx = | 0.5 | Máx = | 0.6
41.32667 | 0 | Mín = | 0 | Mín = | 0
41.32667 | 0.5
¿Suavizar?
Inicio paso corriente |  | Eje Izquierdo |  | Eje Derecho
30 | 0 | Máx = | 100 | Máx = | 9
30 | 100 | Mín = | 0 | Mín = | 0
Fin de Subida
41.32667 | 0
41.32667 | 100
¿Suavizar?
|  | Eje Izquierdo |  | Eje Derecho
Inicio paso corriente |  | Máx = | 10 | Máx = | 6
30 | 0 | Mín = | 0 | Mín = | 0
30 | 10
Fin de Subida
41.32667 | 0
41.32667 | 10
|  | Eje Izquierdo |  | Eje Derecho
Inicio paso corriente |  | Máx = | 14 | Máx = | 9
30 | 0 | Mín = | 0 | Mín = | 0
30 | 14
Fin de Subida
41.32667 | 0
41.32667 | 14