## Parámetros
Ensayo |  |  |  |  | Fecha:
Características polvo |  | Material | Referencia polvo | Densidad de golpeo g/cm3 | Densidad aparente g/cm3 | Densidad absoluta g/cm3
|  | Al-NH3 |  | 1.19 | 0.84 | 2.725 |  | Sí
No
Activación externa |  | PRECOMPRESIÓN | No | # MPa
|  | ACTIVACIÓN ELÉC. | No | # V | # A
Características de corriente | Duraciones
|  | Aproximación | Apriete | PreCalentamiento | Calentamiento | Enfriamiento
|  | 99 | 30 | 5 | 35 | 60 | ciclos
|  | 1.98 | 0.6 | 0.1 | 0.7 | 1.2 | segundos
Intensidades
|  | I máx | So1i (grados) | I So1i (kA) | ISo2i (kA) | Energía (kJ) | EDE (kJ/g)
|  | 13.845 | 15 | 1 | 12 | 10.68976 | 8.491353
Características de Presión |  | Presión Trabajo | Presión Sinterizado
|  | 923 |  | kgf
|  | 3.812474 | 0 | bares
Características Sinterizados |  | Diámetro (mm) | Altura (mm) | Masa (g) |  | Secc (cm2)
| 1 | 12.03 | 4.78 | 1.2589 |  | 1.127912
| 2 | 11.91 | 4.67 |  |  | Volumen (cm3)
| 3 | 11.98 | 4.41 |  |  | 0.4941666
| 4 | 12 | 4.19
| 5 | 11.97 | 4 |  |  | Densid (g/cm3)
| 6 | 11.98 | 4.16 |  |  | 2.547522
| 7 | 12.02 | 4.34 |  |  | Porosidad (%)
| 8 | 11.98 | 4.5 |  |  | 6.51297
|  | 11.98375 | 4.38125
Otros Datos |  | Tª Inicial (ºC) | Lubricante | Diám Punzón (mm) | h punzones (mm) | h obleas (mm) | tS (ciclos)
|  | 21.5 |  | 11.9 | 97.31 | 9.3 | 8.64623
Observaciones
[9 empty] | 4 | 5 | 8
[9 empty] | 3 | 9 | 2

## Adquisición
425 | 474 | 0 | 75
426 | 469 | 0 | 27 | IP:x,x,x,x:
426 | 472 | 0 | 16 | 172,16,1,14
426 | 473 | 0 | 25
426 | 473 | 0 | 16 | Abrir canal. (IP: 172,16,1,14)(Return:1)
425 | 472 | 0 | 19
426 | 474 | 0 | 17
427 | 473 | 0 | 19 | Recibidos de 2226 registros (Soldadura:1739)
428 | 473 | 0 | 19
428 | 473 | 0 | 21
427 | 470 | 0 | 17 | Representar gráficas
426 | 475 | 0 | 17
427 | 473 | 0 | 17
425 | 473 | 0 | 29
429 | 474 | 0 | 17
427 | 473 | 0 | 21
428 | 473 | 0 | 19
426 | 471 | 0 | 17
425 | 474 | 0 | 17
426 | 473 | 0 | 16
426 | 472 | 0 | 19
426 | 473 | 0 | 25
426 | 472 | 0 | 23
425 | 473 | 0 | 16
426 | 475 | 0 | 23
426 | 473 | 0 | 19
427 | 474 | 0 | 17
427 | 473 | 0 | 17
428 | 472 | 0 | 23
425 | 473 | 0 | 14
425 | 476 | 0 | 19
428 | 473 | 0 | 21
425 | 476 | 0 | 21
427 | 472 | 0 | 17
425 | 472 | 0 | 21
426 | 473 | 0 | 27
426 | 473 | 0 | 17
428 | 474 | 0 | 17
426 | 473 | 0 | 21
424 | 476 | 0 | 17
427 | 473 | 0 | 19
426 | 473 | 0 | 27
428 | 474 | 0 | 17
426 | 473 | 0 | 17
427 | 473 | 0 | 21
425 | 474 | 0 | 19
428 | 474 | 0 | 17
426 | 473 | 0 | 17
427 | 472 | 0 | 21
426 | 474 | 0 | 21
426 | 473 | 0 | 17
427 | 472 | 0 | 23
426 | 475 | 0 | 21
424 | 473 | 0 | 16
425 | 475 | 0 | 19
426 | 474 | 0 | 16
426 | 473 | 0 | 17
428 | 474 | 0 | 25
427 | 474 | 0 | 23
427 | 474 | 0 | 16
427 | 474 | 0 | 19
428 | 474 | 4329 | 19
426 | 472 | 4212 | 137
429 | 474 | 4329 | 153
428 | 473 | 4446 | 145
434 | 473 | 4738 | 155
432 | 472 | 4933 | 135
437 | 473 | 5148 | 139
435 | 470 | 5245 | 157
438 | 474 | 5245 | 130
437 | 472 | 5421 | 128
444 | 472 | 9009 | 128
446 | 470 | 9009 | 190
454 | 468 | 9769 | 215
455 | 472 | 10413 | 224
467 | 471 | 12948 | 205
468 | 468 | 13845 | 197
474 | 468 | 13162 | 161
470 | 466 | 12187 | 151
475 | 466 | 12031 | 165
470 | 465 | 12090 | 163
478 | 465 | 12109 | 155
473 | 464 | 12148 | 163
477 | 463 | 12070 | 147
474 | 463 | 12012 | 147
480 | 462 | 12109 | 157
475 | 461 | 12090 | 167
484 | 460 | 12012 | 141
476 | 459 | 12031 | 159
480 | 461 | 12051 | 159
476 | 460 | 12051 | 137
480 | 461 | 12051 | 151
477 | 460 | 12031 | 135
482 | 459 | 12031 | 135
477 | 458 | 12051 | 141
484 | 460 | 12051 | 135
477 | 459 | 12051 | 153
483 | 457 | 12031 | 145
477 | 460 | 12012 | 153
484 | 460 | 11992 | 149
480 | 461 | 11973 | 147
485 | 461 | 11992 | 128
480 | 461 | 11992 | 141
483 | 464 | 11992 | 135
481 | 463 | 11992 | 137
484 | 463 | 11953 | 126
479 | 463 | 11914 | 137
482 | 463 | 11895 | 139
477 | 464 | 11875 | 141
483 | 467 | 11895 | 130
478 | 465 | 11914 | 139
483 | 465 | 11934 | 132
475 | 467 | 11934 | 139
482 | 469 | 11895 | 149
476 | 470 | 11875 | 147
484 | 467 | 11856 | 137
478 | 466 | 11856 | 135
485 | 470 | 11856 | 126
477 | 470 | 11875 | 135
483 | 468 | 11914 | 132
477 | 471 | 11914 | 145
482 | 472 | 11895 | 128
478 | 473 | 11875 | 132
482 | 474 | 11875 | 126
478 | 476 | 11875 | 132
485 | 474 | 11895 | 124
482 | 474 | 11953 | 139
485 | 472 | 12031 | 132
481 | 471 | 12031 | 143
484 | 474 | 11973 | 143
481 | 475 | 11856 | 132
485 | 472 | 11914 | 124
481 | 474 | 11895 | 128
486 | 473 | 11836 | 124
481 | 474 | 11934 | 134
485 | 471 | 11875 | 135
481 | 473 | 11953 | 132
486 | 473 | 11895 | 130
480 | 474 | 11895 | 130

## Desplazamiento
ciclos | seg | x(t) | h(t) | θ(t) |  |  | θ(t) | H(t)
0.5 | 0.01 | -0.06694946 | 7.274107 | 0.3976923 |  |  | 0.3750702 | 7.841402
1 | 0.02 | -0.01694946 | 7.224107 | 0.3935236 | 0.6 | 3.728813 | 0.3751417 | 7.842302
1.5 | 0.03 | -0.01694946 | 7.224107 | 0.3935236 | 0.6 | 0 | 0.3752058 | 7.843109
2 | 0.04 | -0.01694946 | 7.224107 | 0.3935236 |  |  | 0.3752927 | 7.844202
2.5 | 0.05 | -0.01694946 | 7.224107 | 0.3935236 |  |  | 0.375362 | 7.845078
3 | 0.06 | -0.06694946 | 7.274107 | 0.3976923 |  |  | 0.3754207 | 7.845825
3.5 | 0.07 | -0.01694946 | 7.224107 | 0.3935236 |  |  | 0.3755129 | 7.846983
4 | 0.08 | 0.03305054 | 7.174107 | 0.3892968 |  |  | 0.3754949 | 7.846785
4.5 | 0.09 | 0.08305053 | 7.124106 | 0.3850106 |  |  | 0.375441 | 7.846127
5 | 0.1 | 0.08305053 | 7.124106 | 0.3850106 |  |  | 0.3753342 | 7.844794
5.5 | 0.11 | 0.03305054 | 7.174107 | 0.3892968 |  |  | 0.3751218 | 7.842126
6 | 0.12 | -0.01694946 | 7.224107 | 0.3935236 |  |  | 0.3747863 | 7.837904
6.5 | 0.13 | 0.03305054 | 7.174107 | 0.3892968 |  |  | 0.3744717 | 7.833904
7 | 0.14 | -0.06694946 | 7.274107 | 0.3976923 |  |  | 0.3741395 | 7.829682
7.5 | 0.15 | 0.1330505 | 7.074107 | 0.3806638 |  |  | 0.3738248 | 7.825682
8 | 0.16 | 0.03305054 | 7.174107 | 0.3892968 |  |  | 0.3735437 | 7.822127
8.5 | 0.17 | 0.08305053 | 7.124106 | 0.3850106 |  |  | 0.3732584 | 7.818571
9 | 0.18 | -0.01694946 | 7.224107 | 0.3935236 |  |  | 0.372825 | 7.813238
9.5 | 0.19 | -0.06694946 | 7.274107 | 0.3976923 |  |  | 0.3723171 | 7.807015
10 | 0.2 | -0.01694946 | 7.224107 | 0.3935236 |  |  | 0.3717346 | 7.799905
10.5 | 0.21 | -0.01694946 | 7.224107 | 0.3935236 |  |  | 0.3711689 | 7.793016
11 | 0.22 | -0.01694946 | 7.224107 | 0.3935236 |  |  | 0.3707125 | 7.78746
11.5 | 0.23 | -0.01694946 | 7.224107 | 0.3935236 | 0.6 | 9.155133 | 0.3704918 | 7.784793
12 | 0.24 | -0.06694946 | 7.274107 | 0.3976923 | 0.6 | 0 | 0.3704702 | 7.784571
12.5 | 0.25 | -0.01694946 | 7.224107 | 0.3935236 |  |  | 0.3706844 | 7.787238
13 | 0.26 | -0.01694946 | 7.224107 | 0.3935236 |  |  | 0.3711176 | 7.792571
13.5 | 0.27 | 0.03305054 | 7.174107 | 0.3892968 |  |  | 0.371803 | 7.801015
14 | 0.28 | 0.03305054 | 7.174107 | 0.3892968 |  |  | 0.372667 | 7.811682
14.5 | 0.29 | 0.08305053 | 7.124106 | 0.3850106 |  |  | 0.3736567 | 7.823905
15 | 0.3 | -0.06694946 | 7.274107 | 0.3976923 |  |  | 0.3746632 | 7.836349
15.5 | 0.31 | -0.06694946 | 7.274107 | 0.3976923 |  |  | 0.3755583 | 7.84746
16 | 0.32 | 0.08305053 | 7.124106 | 0.3850106 |  |  | 0.3762361 | 7.855905
16.5 | 0.33 | -0.06694946 | 7.274107 | 0.3976923 |  |  | 0.3766634 | 7.861238
17 | 0.34 | 0.03305054 | 7.174107 | 0.3892968 |  |  | 0.376893 | 7.864127
17.5 | 0.35 | -0.06694946 | 7.274107 | 0.3976923 |  |  | 0.3769621 | 7.865016
18 | 0.36 | -0.01694946 | 7.224107 | 0.3935236 |  |  | 0.3769085 | 7.864348
18.5 | 0.37 | -0.01694946 | 7.224107 | 0.3935236 |  |  | 0.3767322 | 7.862127
19 | 0.38 | 0.08305053 | 7.124106 | 0.3850106 |  |  | 0.3765035 | 7.859238
19.5 | 0.39 | -0.01694946 | 7.224107 | 0.3935236 |  |  | 0.3761875 | 7.855238
20 | 0.4 | -0.1169495 | 7.324107 | 0.4018041 |  |  | 0.3758546 | 7.851016
20.5 | 0.41 | 0.03305054 | 7.174107 | 0.3892968 |  |  | 0.3755747 | 7.84746
21 | 0.42 | -0.01694946 | 7.224107 | 0.3935236 |  |  | 0.3754183 | 7.84546
21.5 | 0.43 | 0.08305053 | 7.124106 | 0.3850106 |  |  | 0.3753499 | 7.844571
22 | 0.44 | -0.01694946 | 7.224107 | 0.3935236 | 0.6 | 0.5022552 | 0.3754045 | 7.845238
22.5 | 0.45 | 0.03305054 | 7.174107 | 0.3892968 | 0.6 | 0 | 0.3754217 | 7.84546
23 | 0.46 | -0.06694946 | 7.274107 | 0.3976923 |  |  | 0.3753664 | 7.844793
23.5 | 0.47 | 0.08305053 | 7.124106 | 0.3850106 |  |  | 0.3751857 | 7.84257
24 | 0.48 | -0.01694946 | 7.224107 | 0.3935236 |  |  | 0.3748973 | 7.839015
24.5 | 0.49 | 0.03305054 | 7.174107 | 0.3892968 |  |  | 0.3744486 | 7.833459
25 | 0.5 | -0.01694946 | 7.224107 | 0.3935236 |  |  | 0.3740013 | 7.827905
25.5 | 0.51 | -0.01694946 | 7.224107 | 0.3935236 |  |  | 0.3735552 | 7.822349
26 | 0.52 | 0.03305054 | 7.174107 | 0.3892968 |  |  | 0.3731464 | 7.817238
26.5 | 0.53 | -0.01694946 | 7.224107 | 0.3935236 |  |  | 0.3727195 | 7.811904
27 | 0.54 | -0.1169495 | 7.324107 | 0.4018041 |  |  | 0.372434 | 7.808349
27.5 | 0.55 | -0.06694946 | 7.274107 | 0.3976923 |  |  | 0.3721627 | 7.805016
28 | 0.56 | -0.01694946 | 7.224107 | 0.3935236 |  |  | 0.3719411 | 7.802349
28.5 | 0.57 | -0.01694946 | 7.224107 | 0.3935236 |  |  | 0.3716404 | 7.798794
29 | 0.58 | 0.08305053 | 7.124106 | 0.3850106 |  |  | 0.3713712 | 7.795682
29.5 | 0.59 | 0.03305054 | 7.174107 | 0.3892968 |  |  | 0.3707694 | 7.788571
30 | 0.6 | 0.03305054 | 7.174107 | 0.3892968 |  |  | 0.3699269 | 7.778571
30.5 | 0.61 | 0.03305054 | 7.174107 | 0.3892968 |  |  | 0.3685414 | 7.762127
31 | 0.62 | 0.08305053 | 7.124106 | 0.3850106 |  |  | 0.3667579 | 7.741015
31.5 | 0.63 | -0.01694946 | 7.224107 | 0.3935236 |  |  | 0.3641653 | 7.710571
32 | 0.64 | 0.1330505 | 7.074107 | 0.3806638 |  |  | 0.3609946 | 7.673682
32.5 | 0.65 | 0.08305053 | 7.124106 | 0.3850106 |  |  | 0.3568092 | 7.625682
33 | 0.66 | 0.3830505 | 6.824107 | 0.3579746 |  |  | 0.351833 | 7.56946
33.5 | 0.67 | 0.2830505 | 6.924107 | 0.3672469 |  |  | 0.3455728 | 7.499905
34 | 0.68 | 0.5330505 | 6.674107 | 0.3435451 |  |  | 0.3384776 | 7.422349
34.5 | 0.69 | 0.4330505 | 6.774107 | 0.3532357 |  |  | 0.3301619 | 7.333015
35 | 0.7 | 0.5830505 | 6.624106 | 0.33859 |  |  | 0.3211932 | 7.238348
35.5 | 0.71 | 0.5330505 | 6.674107 | 0.3435451 |  |  | 0.3112944 | 7.135904
36 | 0.72 | 0.8830506 | 6.324107 | 0.3072144 |  |  | 0.3011935 | 7.03346
36.5 | 0.73 | 0.9830505 | 6.224107 | 0.2960837 |  |  | 0.290509 | 6.927461
37 | 0.74 | 1.383051 | 5.824107 | 0.2477387 |  |  | 0.2800082 | 6.825682
37.5 | 0.75 | 1.433051 | 5.774107 | 0.2412246 |  |  | 0.2694481 | 6.725683
38 | 0.76 | 2.033051 | 5.174107 | 0.1532354 |  |  | 0.2595809 | 6.634349
38.5 | 0.77 | 2.08305 | 5.124106 | 0.1449728 |  |  | 0.2499438 | 6.547237
39 | 0.78 | 2.38305 | 4.824107 | 0.09180073 |  |  | 0.2412587 | 6.470571
39.5 | 0.79 | 2.183051 | 5.024107 | 0.1279544 |  |  | 0.2329286 | 6.398793
40 | 0.8 | 2.433051 | 4.774107 | 0.08228898 |  |  | 0.2254058 | 6.335459
40.5 | 0.81 | 2.183051 | 5.024107 | 0.1279544 |  |  | 0.21807 | 6.275015
41 | 0.82 | 2.58305 | 4.624106 | 0.05251961 |  |  | 0.2115753 | 6.222571
41.5 | 0.83 | 2.33305 | 4.874106 | 0.1011173 |  |  | 0.2052385 | 6.172349
42 | 0.84 | 2.533051 | 4.674107 | 0.06265506 |  |  | 0.1996535 | 6.128793
42.5 | 0.85 | 2.38305 | 4.824107 | 0.09180073 |  |  | 0.1942145 | 6.087015
43 | 0.86 | 2.683051 | 4.524107 | 0.0315767 |  |  | 0.1894583 | 6.051016
43.5 | 0.87 | 2.433051 | 4.774107 | 0.08228898 |  |  | 0.1846137 | 6.014793
44 | 0.88 | 2.88305 | 4.324107 | -0.01321509 |  |  | 0.1803505 | 5.983237
44.5 | 0.89 | 2.483051 | 4.724107 | 0.07257597 |  |  | 0.176075 | 5.951904
45 | 0.9 | 2.683051 | 4.524107 | 0.0315767 |  |  | 0.1723395 | 5.924793
45.5 | 0.91 | 2.483051 | 4.724107 | 0.07257597 |  |  | 0.168439 | 5.896793
46 | 0.92 | 2.683051 | 4.524107 | 0.0315767 |  |  | 0.1650594 | 5.872793
46.5 | 0.93 | 2.533051 | 4.674107 | 0.06265506 |  |  | 0.1614582 | 5.84746
47 | 0.94 | 2.783051 | 4.424107 | 0.00968703 |  |  | 0.1581105 | 5.824126
47.5 | 0.95 | 2.533051 | 4.674107 | 0.06265506 |  |  | 0.1544455 | 5.798793
48 | 0.96 | 2.88305 | 4.324107 | -0.01321509 |  |  | 0.1511758 | 5.776349
48.5 | 0.97 | 2.533051 | 4.674107 | 0.06265506 |  |  | 0.1475903 | 5.751904
49 | 0.98 | 2.83305 | 4.374106 | -0.001633188 |  |  | 0.1443035 | 5.729682
49.5 | 0.99 | 2.533051 | 4.674107 | 0.06265506 |  |  | 0.1407504 | 5.705905
50 | 1 | 2.88305 | 4.324107 | -0.01321509 |  |  | 0.1374979 | 5.684349
50.5 | 1.01 | 2.683051 | 4.524107 | 0.0315767 |  |  | 0.133877 | 5.660571
51 | 1.02 | 2.933051 | 4.274107 | -0.02506808 |  |  | 0.1303859 | 5.637904
51.5 | 1.03 | 2.683051 | 4.524107 | 0.0315767 |  |  | 0.1263698 | 5.612127
52 | 1.04 | 2.83305 | 4.374106 | -0.001633188 |  |  | 0.1224539 | 5.587237
52.5 | 1.05 | 2.733051 | 4.474107 | 0.02075423 |  |  | 0.1179314 | 5.558793
53 | 1.06 | 2.88305 | 4.324107 | -0.01321509 |  |  | 0.1134276 | 5.530793
53.5 | 1.07 | 2.63305 | 4.574107 | 0.04216267 |  |  | 0.1085174 | 5.500571
54 | 1.08 | 2.783051 | 4.424107 | 0.00968703 |  |  | 0.1039653 | 5.472794
54.5 | 1.09 | 2.533051 | 4.674107 | 0.06265506 |  |  | 0.09911616 | 5.44346
55 | 1.1 | 2.83305 | 4.374106 | -0.001633188 |  |  | 0.09474574 | 5.417237
55.5 | 1.11 | 2.58305 | 4.624106 | 0.05251961 |  |  | 0.09030683 | 5.390793
56 | 1.12 | 2.83305 | 4.374106 | -0.001633188 |  |  | 0.08651028 | 5.368349
56.5 | 1.13 | 2.433051 | 4.774107 | 0.08228898 |  |  | 0.08265173 | 5.345682
57 | 1.14 | 2.783051 | 4.424107 | 0.00968703 |  |  | 0.07945649 | 5.327015
57.5 | 1.15 | 2.483051 | 4.724107 | 0.07257597 |  |  | 0.07619852 | 5.308126
58 | 1.16 | 2.88305 | 4.324107 | -0.01321509 |  |  | 0.07342684 | 5.292127
58.5 | 1.17 | 2.58305 | 4.624106 | 0.05251961 |  |  | 0.07025222 | 5.273904
59 | 1.18 | 2.933051 | 4.274107 | -0.02506808 |  |  | 0.06736511 | 5.25746
59.5 | 1.19 | 2.533051 | 4.674107 | 0.06265506 |  |  | 0.06397282 | 5.238348
60 | 1.2 | 2.83305 | 4.374106 | -0.001633188 |  |  | 0.06094619 | 5.22146
60.5 | 1.21 | 2.533051 | 4.674107 | 0.06265506 |  |  | 0.0576039 | 5.203015
61 | 1.22 | 2.783051 | 4.424107 | 0.00968703 |  |  | 0.05474932 | 5.18746
61.5 | 1.23 | 2.58305 | 4.624106 | 0.05251961 |  |  | 0.05152985 | 5.170127
62 | 1.24 | 2.783051 | 4.424107 | 0.00968703 |  |  | 0.04889075 | 5.156126
62.5 | 1.25 | 2.58305 | 4.624106 | 0.05251961 |  |  | 0.04586454 | 5.140127
63 | 1.26 | 2.933051 | 4.274107 | -0.02506808 |  |  | 0.04331469 | 5.126793
63.5 | 1.27 | 2.783051 | 4.424107 | 0.00968703 |  |  | 0.04062997 | 5.112793
64 | 1.28 | 2.933051 | 4.274107 | -0.02506808 |  |  | 0.03883446 | 5.10346
64.5 | 1.29 | 2.733051 | 4.474107 | 0.02075423 |  |  | 0.03675676 | 5.092571
65 | 1.3 | 2.88305 | 4.324107 | -0.01321509 |  |  | 0.03531114 | 5.085015
65.5 | 1.31 | 2.733051 | 4.474107 | 0.02075423 |  |  | 0.03339178 | 5.075016
66 | 1.32 | 2.933051 | 4.274107 | -0.02506808 |  |  | 0.0317597 | 5.066571
66.5 | 1.33 | 2.733051 | 4.474107 | 0.02075423 |  |  | 0.02929821 | 5.053904
67 | 1.34 | 2.983051 | 4.224107 | -0.03720156 |  |  | 0.02715813 | 5.043015
67.5 | 1.35 | 2.733051 | 4.474107 | 0.02075423 |  |  | 0.02436356 | 5.028793
68 | 1.36 | 2.933051 | 4.274107 | -0.02506808 |  |  | 0.02205201 | 5.017016
68.5 | 1.37 | 2.733051 | 4.474107 | 0.02075423 |  |  | 0.0191424 | 5.002126
69 | 1.38 | 2.983051 | 4.224107 | -0.03720156 |  |  | 0.01676469 | 4.989904
69.5 | 1.39 | 2.683051 | 4.524107 | 0.0315767 |  |  | 0.01395953 | 4.97546
70 | 1.4 | [5 empty] | 0.0118607 | 4.964571
70.5 | 1.41 | [5 empty] | 0.009501089 | 4.952348
71 | 1.42 | [5 empty] | 0.00793357 | 4.944127
71.5 | 1.43 | [5 empty] | 0.00622406 | 4.935237
72 | 1.44 | [5 empty] | 0.005396735 | 4.930793
72.5 | 1.45 | [5 empty] | 0.004197815 | 4.924571
73 | 1.46 | [5 empty] | 0.0035993 | 4.92146
73.5 | 1.47 | [5 empty] | 0.002758215 | 4.917238
74 | 1.48 | [5 empty] | 0.002359803 | 4.915238
74.5 | 1.49 | [5 empty] | 0.001370327 | 4.910349
75 | 1.5 | [5 empty] | 0.000966048 | 4.908349
75.5 | 1.51 | [5 empty] | 0.0002782706 | 4.9
76 | 1.52 | [5 empty] | 0 | 4.9
76.5 | 1.53 | [5 empty] | 0 | 4.9
77 | 1.54 | [5 empty] | 0 | 4.9
77.5 | 1.55 | [5 empty] | 0 | 4.9
78 | 1.56 | [5 empty] | 0 | 4.9
78.5 | 1.57 | [5 empty] | 0 | 4.9
79 | 1.58 | [5 empty] | 0 | 4.9
79.5 | 1.59 | [5 empty] | 0 | 4.9
80 | 1.6 | [5 empty] | 0 | 4.9
80.5 | 1.61
81 | 1.62
81.5 | 1.63
82 | 1.64
82.5 | 1.65
83 | 1.66
83.5 | 1.67
84 | 1.68
84.5 | 1.69
85 | 1.7
85.5 | 1.71
86 | 1.72
86.5 | 1.73
87 | 1.74
87.5 | 1.75
88 | 1.76
88.5 | 1.77
89 | 1.78
89.5 | 1.79
90 | 1.8
90.5 | 1.81
91 | 1.82
91.5 | 1.83
92 | 1.84
92.5 | 1.85
93 | 1.86
93.5 | 1.87
94 | 1.88
94.5 | 1.89
95 | 1.9
95.5 | 1.91
96 | 1.92
96.5 | 1.93
97 | 1.94
97.5 | 1.95
98 | 1.96
98.5 | 1.97
99 | 1.98
99.5 | 1.99
100 | 2
100.5 | 2.01
101 | 2.02
101.5 | 2.03
102 | 2.04
102.5 | 2.05
103 | 2.06
103.5 | 2.07
104 | 2.08
104.5 | 2.09
105 | 2.1
105.5 | 2.11
106 | 2.12
106.5 | 2.13
107 | 2.14
107.5 | 2.15
108 | 2.16
108.5 | 2.17
109 | 2.18
109.5 | 2.19
110 | 2.2
110.5 | 2.21
111 | 2.22
111.5 | 2.23
112 | 2.24
112.5 | 2.25
113 | 2.26
113.5 | 2.27
114 | 2.28
114.5 | 2.29
115 | 2.3
115.5 | 2.31
116 | 2.32
116.5 | 2.33
117 | 2.34
117.5 | 2.35
118 | 2.36
118.5 | 2.37
119 | 2.38
119.5 | 2.39
120 | 2.4
120.5 | 2.41
121 | 2.42
121.5 | 2.43
122 | 2.44
122.5 | 2.45
123 | 2.46
123.5 | 2.47
124 | 2.48
124.5 | 2.49
125 | 2.5

## Fuerza
ciclos | seg | Fuerza | Presión
0.5 | 0.01 | 9.29988 | 83.61681 | 0.6 | 11.6739
1 | 0.02 | 9.20178 | 82.73478 | 0.6 | 0
1.5 | 0.03 | 9.26064 | 83.264
2 | 0.04 | 9.28026 | 83.44041
2.5 | 0.05 | 9.28026 | 83.44041
3 | 0.06 | 9.26064 | 83.264
3.5 | 0.07 | 9.29988 | 83.61681
4 | 0.08 | 9.28026 | 83.44041
4.5 | 0.09 | 9.28026 | 83.44041
5 | 0.1 | 9.28026 | 83.44041
5.5 | 0.11 | 9.2214 | 82.91119
6 | 0.12 | 9.3195 | 83.79322
6.5 | 0.13 | 9.28026 | 83.44041
7 | 0.14 | 9.28026 | 83.44041
7.5 | 0.15 | 9.29988 | 83.61681
8 | 0.16 | 9.28026 | 83.44041
8.5 | 0.17 | 9.28026 | 83.44041 | 0.6 | 104.962
9 | 0.18 | 9.24102 | 83.08759 | 0.6 | 0
9.5 | 0.19 | 9.29988 | 83.61681
10 | 0.2 | 9.28026 | 83.44041
10.5 | 0.21 | 9.26064 | 83.264
11 | 0.22 | 9.28026 | 83.44041
11.5 | 0.23 | 9.26064 | 83.264
12 | 0.24 | 9.28026 | 83.44041
12.5 | 0.25 | 9.3195 | 83.79322
13 | 0.26 | 9.28026 | 83.44041
13.5 | 0.27 | 9.29988 | 83.61681
14 | 0.28 | 9.28026 | 83.44041
14.5 | 0.29 | 9.26064 | 83.264
15 | 0.3 | 9.28026 | 83.44041
15.5 | 0.31 | 9.33912 | 83.96963
16 | 0.32 | 9.28026 | 83.44041
16.5 | 0.33 | 9.33912 | 83.96963
17 | 0.34 | 9.26064 | 83.264
17.5 | 0.35 | 9.26064 | 83.264
18 | 0.36 | 9.28026 | 83.44041
18.5 | 0.37 | 9.28026 | 83.44041
19 | 0.38 | 9.29988 | 83.61681
19.5 | 0.39 | 9.28026 | 83.44041
20 | 0.4 | 9.33912 | 83.96963
20.5 | 0.41 | 9.28026 | 83.44041
21 | 0.42 | 9.28026 | 83.44041
21.5 | 0.43 | 9.29988 | 83.61681
22 | 0.44 | 9.28026 | 83.44041
22.5 | 0.45 | 9.28026 | 83.44041
23 | 0.46 | 9.29988 | 83.61681
23.5 | 0.47 | 9.29988 | 83.61681
24 | 0.48 | 9.28026 | 83.44041
24.5 | 0.49 | 9.26064 | 83.264
25 | 0.5 | 9.29988 | 83.61681
25.5 | 0.51 | 9.28026 | 83.44041
26 | 0.52 | 9.26064 | 83.264
26.5 | 0.53 | 9.3195 | 83.79322
27 | 0.54 | 9.28026 | 83.44041
27.5 | 0.55 | 9.3195 | 83.79322
28 | 0.56 | 9.29988 | 83.61681
28.5 | 0.57 | 9.28026 | 83.44041
29 | 0.58 | 9.29988 | 83.61681
29.5 | 0.59 | 9.29988 | 83.61681
30 | 0.6 | 9.29988 | 83.61681
30.5 | 0.61 | 9.29988 | 83.61681
31 | 0.62 | 9.29988 | 83.61681
31.5 | 0.63 | 9.26064 | 83.264
32 | 0.64 | 9.29988 | 83.61681
32.5 | 0.65 | 9.28026 | 83.44041
33 | 0.66 | 9.28026 | 83.44041
33.5 | 0.67 | 9.26064 | 83.264
34 | 0.68 | 9.28026 | 83.44041
34.5 | 0.69 | 9.2214 | 82.91119
35 | 0.7 | 9.29988 | 83.61681
35.5 | 0.71 | 9.26064 | 83.264
36 | 0.72 | 9.26064 | 83.264
36.5 | 0.73 | 9.2214 | 82.91119
37 | 0.74 | 9.18216 | 82.55838
37.5 | 0.75 | 9.26064 | 83.264
38 | 0.76 | 9.24102 | 83.08759
38.5 | 0.77 | 9.18216 | 82.55838
39 | 0.78 | 9.18216 | 82.55838
39.5 | 0.79 | 9.14292 | 82.20556
40 | 0.8 | 9.14292 | 82.20556
40.5 | 0.81 | 9.1233 | 82.02915
41 | 0.82 | 9.1233 | 82.02915
41.5 | 0.83 | 9.10368 | 81.85275
42 | 0.84 | 9.08406 | 81.67634
42.5 | 0.85 | 9.08406 | 81.67634
43 | 0.86 | 9.06444 | 81.49993
43.5 | 0.87 | 9.04482 | 81.32352
44 | 0.88 | 9.0252 | 81.14712
44.5 | 0.89 | 9.00558 | 80.97071
45 | 0.9 | 9.04482 | 81.32352
45.5 | 0.91 | 9.0252 | 81.14712
46 | 0.92 | 9.04482 | 81.32352
46.5 | 0.93 | 9.0252 | 81.14712
47 | 0.94 | 9.00558 | 80.97071
47.5 | 0.95 | 8.98596 | 80.7943
48 | 0.96 | 9.0252 | 81.14712
48.5 | 0.97 | 9.00558 | 80.97071
49 | 0.98 | 8.96634 | 80.6179
49.5 | 0.99 | 9.0252 | 81.14712
50 | 1 | 9.0252 | 81.14712
50.5 | 1.01 | 9.04482 | 81.32352
51 | 1.02 | 9.04482 | 81.32352
51.5 | 1.03 | 9.04482 | 81.32352
52 | 1.04 | 9.10368 | 81.85275
52.5 | 1.05 | 9.08406 | 81.67634
53 | 1.06 | 9.08406 | 81.67634
53.5 | 1.07 | 9.08406 | 81.67634
54 | 1.08 | 9.08406 | 81.67634
54.5 | 1.09 | 9.10368 | 81.85275
55 | 1.1 | 9.16254 | 82.38197
55.5 | 1.11 | 9.1233 | 82.02915
56 | 1.12 | 9.1233 | 82.02915
56.5 | 1.13 | 9.16254 | 82.38197
57 | 1.14 | 9.20178 | 82.73478
57.5 | 1.15 | 9.2214 | 82.91119
58 | 1.16 | 9.16254 | 82.38197
58.5 | 1.17 | 9.14292 | 82.20556
59 | 1.18 | 9.2214 | 82.91119
59.5 | 1.19 | 9.2214 | 82.91119
60 | 1.2 | 9.18216 | 82.55838
60.5 | 1.21 | 9.24102 | 83.08759
61 | 1.22 | 9.26064 | 83.264
61.5 | 1.23 | 9.28026 | 83.44041
62 | 1.24 | 9.29988 | 83.61681
62.5 | 1.25 | 9.33912 | 83.96963
63 | 1.26 | 9.29988 | 83.61681
63.5 | 1.27 | 9.29988 | 83.61681
64 | 1.28 | 9.26064 | 83.264
64.5 | 1.29 | 9.24102 | 83.08759
65 | 1.3 | 9.29988 | 83.61681
65.5 | 1.31 | 9.3195 | 83.79322
66 | 1.32 | 9.26064 | 83.264
66.5 | 1.33 | 9.29988 | 83.61681
67 | 1.34 | 9.28026 | 83.44041
67.5 | 1.35 | 9.29988 | 83.61681
68 | 1.36 | 9.24102 | 83.08759
68.5 | 1.37 | 9.28026 | 83.44041
69 | 1.38 | 9.28026 | 83.44041
69.5 | 1.39 | 9.29988 | 83.61681
70 | 1.4
70.5 | 1.41
71 | 1.42
71.5 | 1.43
72 | 1.44
72.5 | 1.45
73 | 1.46
73.5 | 1.47
74 | 1.48
74.5 | 1.49
75 | 1.5
75.5 | 1.51
76 | 1.52
76.5 | 1.53
77 | 1.54
77.5 | 1.55
78 | 1.56
78.5 | 1.57
79 | 1.58
79.5 | 1.59
80 | 1.6
80.5 | 1.61
81 | 1.62
81.5 | 1.63
82 | 1.64
82.5 | 1.65
83 | 1.66
83.5 | 1.67
84 | 1.68
84.5 | 1.69
85 | 1.7
85.5 | 1.71
86 | 1.72
86.5 | 1.73
87 | 1.74
87.5 | 1.75
88 | 1.76
88.5 | 1.77
89 | 1.78
89.5 | 1.79
90 | 1.8
90.5 | 1.81
91 | 1.82
91.5 | 1.83
92 | 1.84
92.5 | 1.85
93 | 1.86
93.5 | 1.87
94 | 1.88
94.5 | 1.89
95 | 1.9
95.5 | 1.91
96 | 1.92
96.5 | 1.93
97 | 1.94
97.5 | 1.95
98 | 1.96
98.5 | 1.97
99 | 1.98
99.5 | 1.99
100 | 2
100.5 | 2.01
101 | 2.02
101.5 | 2.03
102 | 2.04
102.5 | 2.05
103 | 2.06
103.5 | 2.07
104 | 2.08
104.5 | 2.09
105 | 2.1
105.5 | 2.11
106 | 2.12
106.5 | 2.13
107 | 2.14
107.5 | 2.15
108 | 2.16
108.5 | 2.17
109 | 2.18
109.5 | 2.19
110 | 2.2
110.5 | 2.21
111 | 2.22
111.5 | 2.23
112 | 2.24
112.5 | 2.25
113 | 2.26
113.5 | 2.27
114 | 2.28
114.5 | 2.29
115 | 2.3
115.5 | 2.31
116 | 2.32
116.5 | 2.33
117 | 2.34
117.5 | 2.35
118 | 2.36
118.5 | 2.37
119 | 2.38
119.5 | 2.39
120 | 2.4
120.5 | 2.41
121 | 2.42
121.5 | 2.43
122 | 2.44
122.5 | 2.45
123 | 2.46
123.5 | 2.47
124 | 2.48
124.5 | 2.49
125 | 2.5

## Resistencia
ciclos | seg | Intensidad | Tensión | Resistencia | Potencia | Energía
0.5 | 0.01 | 0 | 0.5566102 |  |  |  | 0.6 | 17.30625
1 | 0.02 | 0 | 0.07661016 |  |  |  | 0.6 | 0 | La línea vertical roja señala el fin del precalentamiento
1.5 | 0.03 | 0 | -0.03338984 |  |  |  | 0.7 | 17.30625
2 | 0.04 | 0 | 0.05661016 |  |  |  | 0.7 | 0
2.5 | 0.05 | 0 | -0.03338984
3 | 0.06 | 0 | -0.003389835
3.5 | 0.07 | 0 | -0.02338983
4 | 0.08 | 0 | -0.003389835
4.5 | 0.09 | 0 | -0.003389835
5 | 0.1 | 0 | 0.01661016
5.5 | 0.11 | 0 | -0.02338983
6 | 0.12 | 0 | -0.02338983
6.5 | 0.13 | 0 | -0.02338983
7 | 0.14 | 0 | 0.09661017
7.5 | 0.15 | 0 | -0.02338983
8 | 0.16 | 0 | 0.01661016
8.5 | 0.17 | 0 | -0.003389835
9 | 0.18 | 0 | -0.02338983 |  |  |  | 0.6 | 2.557945
9.5 | 0.19 | 0 | -0.02338983 |  |  |  | 0.6 | 0
10 | 0.2 | 0 | -0.03338984
10.5 | 0.21 | 0 | -0.003389835
11 | 0.22 | 0 | 0.05661016
11.5 | 0.23 | 0 | 0.03661016
12 | 0.24 | 0 | -0.03338984
12.5 | 0.25 | 0 | 0.03661016
13 | 0.26 | 0 | -0.003389835
13.5 | 0.27 | 0 | -0.02338983
14 | 0.28 | 0 | -0.02338983
14.5 | 0.29 | 0 | 0.03661016
15 | 0.3 | 0 | -0.05338984
15.5 | 0.31 | 0 | -0.003389835
16 | 0.32 | 0 | 0.01661016
16.5 | 0.33 | 0 | 0.01661016 |  |  |  | 0.6 | 0.3859161
17 | 0.34 | 0 | -0.02338983 |  |  |  | 0.6 | 0
17.5 | 0.35 | 0 | 0.01661016
18 | 0.36 | 0 | 0.07661016
18.5 | 0.37 | 0 | -0.02338983
19 | 0.38 | 0 | -0.02338983
19.5 | 0.39 | 0 | 0.01661016
20 | 0.4 | 0 | -0.02338983
20.5 | 0.41 | 0 | -0.003389835
21 | 0.42 | 0 | 0.07661016
21.5 | 0.43 | 0 | -0.02338983
22 | 0.44 | 0 | -0.02338983
22.5 | 0.45 | 0 | 0.01661016
23 | 0.46 | 0 | -0.003389835
23.5 | 0.47 | 0 | -0.02338983
24 | 0.48 | 0 | -0.02338983
24.5 | 0.49 | 0 | 0.01661016 |  |  |  | 0.6 | 30.74062
25 | 0.5 | 0 | 0.01661016 |  |  |  | 0.6 | 0
25.5 | 0.51 | 0 | -0.02338983
26 | 0.52 | 0 | 0.03661016
26.5 | 0.53 | 0 | 0.01661016
27 | 0.54 | 0 | -0.03338984
27.5 | 0.55 | 0 | -0.003389835
28 | 0.56 | 0 | -0.03338984
28.5 | 0.57 | 0 | -0.02338983
29 | 0.58 | 0 | 0.05661016
29.5 | 0.59 | 0 | 0.03661016
30 | 0.6 | 0 | -0.03338984
30.5 | 0.61 | 0 | -0.003389835
31 | 0.62 | 4.329 | -0.003495359 | -0.0008074287 | -0.01513141 | -0.0001513141
31.5 | 0.63 | 4.212 | 1.176507 | 0.2793228 | 4.95545 | 0.04940318
32 | 0.64 | 4.329 | 1.336505 | 0.3087329 | 5.785729 | 0.1072605
32.5 | 0.65 | 4.446 | 1.256502 | 0.282614 | 5.586407 | 0.1631245
33 | 0.66 | 4.738 | 1.356495 | 0.2863011 | 6.427072 | 0.2273953
33.5 | 0.67 | 4.933 | 1.15649 | 0.2344394 | 5.704965 | 0.2844449
34 | 0.68 | 5.148 | 1.196485 | 0.2324174 | 6.159503 | 0.3460399
34.5 | 0.69 | 5.245 | 1.376482 | 0.2624371 | 7.21965 | 0.4182364
35 | 0.7 | 5.245 | 1.106482 | 0.2109595 | 5.8035 | 0.4762714
35.5 | 0.71 | 5.421 | 1.086478 | 0.2004202 | 5.889798 | 0.5351694
36 | 0.72 | 9.009 | 1.086391 | 0.1205895 | 9.787292 | 0.6330423
36.5 | 0.73 | 9.009 | 1.706391 | 0.1894096 | 15.37287 | 0.7867711
37 | 0.74 | 9.769 | 1.956372 | 0.2002633 | 19.1118 | 0.9778891
37.5 | 0.75 | 10.413 | 2.046356 | 0.1965194 | 21.30871 | 1.190976
38 | 0.76 | 12.948 | 1.856295 | 0.1433654 | 24.0353 | 1.431329
38.5 | 0.77 | 13.845 | 1.776273 | 0.128297 | 24.59249 | 1.677254
39 | 0.78 | 13.162 | 1.416289 | 0.1076044 | 18.6412 | 1.863666
39.5 | 0.79 | 12.187 | 1.316313 | 0.1080096 | 16.04191 | 2.024085
40 | 0.8 | 12.031 | 1.456317 | 0.121047 | 17.52095 | 2.199295
40.5 | 0.81 | 12.09 | 1.436316 | 0.1188019 | 17.36506 | 2.372945
41 | 0.82 | 12.109 | 1.356315 | 0.1120088 | 16.42362 | 2.537181
41.5 | 0.83 | 12.148 | 1.436314 | 0.1182346 | 17.44834 | 2.711665
42 | 0.84 | 12.07 | 1.276316 | 0.1057428 | 15.40513 | 2.865716
42.5 | 0.85 | 12.012 | 1.276317 | 0.1062535 | 15.33112 | 3.019027
43 | 0.86 | 12.109 | 1.376315 | 0.1136605 | 16.6658 | 3.185685
43.5 | 0.87 | 12.09 | 1.476315 | 0.1221105 | 17.84865 | 3.364172
44 | 0.88 | 12.012 | 1.216317 | 0.1012585 | 14.6104 | 3.510276
44.5 | 0.89 | 12.031 | 1.396317 | 0.1160599 | 16.79909 | 3.678267
45 | 0.9 | 12.051 | 1.396316 | 0.1158673 | 16.82701 | 3.846537
45.5 | 0.91 | 12.051 | 1.176316 | 0.09761152 | 14.17579 | 3.988295
46 | 0.92 | 12.051 | 1.316316 | 0.1092288 | 15.86293 | 4.146924
46.5 | 0.93 | 12.031 | 1.156317 | 0.09611145 | 13.91165 | 4.28604
47 | 0.94 | 12.031 | 1.156317 | 0.09611145 | 13.91165 | 4.425157
47.5 | 0.95 | 12.051 | 1.216316 | 0.1009308 | 14.65783 | 4.571735
48 | 0.96 | 12.051 | 1.156316 | 0.09595191 | 13.93477 | 4.711082
48.5 | 0.97 | 12.051 | 1.336316 | 0.1108884 | 16.10395 | 4.872122
49 | 0.98 | 12.031 | 1.256317 | 0.1044233 | 15.11475 | 5.023269
49.5 | 0.99 | 12.012 | 1.336317 | 0.1112485 | 16.05185 | 5.183788
50 | 1 | 11.992 | 1.296318 | 0.1080986 | 15.54544 | 5.339242
50.5 | 1.01 | 11.973 | 1.276318 | 0.1065997 | 15.28136 | 5.492056
51 | 1.02 | 11.992 | 1.086318 | 0.09058689 | 13.02712 | 5.622327
51.5 | 1.03 | 11.992 | 1.216318 | 0.1014274 | 14.58608 | 5.768188
52 | 1.04 | 11.992 | 1.156318 | 0.0964241 | 13.86656 | 5.906854
52.5 | 1.05 | 11.992 | 1.176318 | 0.09809189 | 14.1064 | 6.047918
53 | 1.06 | 11.953 | 1.066319 | 0.08920931 | 12.74571 | 6.175375
53.5 | 1.07 | 11.914 | 1.17632 | 0.09873424 | 14.01467 | 6.315522
54 | 1.08 | 11.895 | 1.19632 | 0.1005734 | 14.23023 | 6.457824
54.5 | 1.09 | 11.875 | 1.216321 | 0.102427 | 14.44381 | 6.602262
55 | 1.1 | 11.895 | 1.10632 | 0.09300716 | 13.15968 | 6.73386
55.5 | 1.11 | 11.914 | 1.19632 | 0.1004129 | 14.25295 | 6.876389
56 | 1.12 | 11.934 | 1.126319 | 0.09437902 | 13.44149 | 7.010804
56.5 | 1.13 | 11.934 | 1.196319 | 0.1002446 | 14.27688 | 7.153573
57 | 1.14 | 11.895 | 1.29632 | 0.1089803 | 15.41973 | 7.30777
57.5 | 1.15 | 11.875 | 1.276321 | 0.1074796 | 15.15631 | 7.459333
58 | 1.16 | 11.856 | 1.176321 | 0.09921737 | 13.94646 | 7.598798
58.5 | 1.17 | 11.856 | 1.156321 | 0.09753046 | 13.70934 | 7.735892
59 | 1.18 | 11.856 | 1.066321 | 0.08993938 | 12.6423 | 7.862315
59.5 | 1.19 | 11.875 | 1.156321 | 0.09737437 | 13.73131 | 7.999628
60 | 1.2 | 11.914 | 1.12632 | 0.0945375 | 13.41897 | 8.133818
60.5 | 1.21 | 11.914 | 1.25632 | 0.105449 | 14.96779 | 8.283496
61 | 1.22 | 11.895 | 1.08632 | 0.09132579 | 12.92178 | 8.412714
61.5 | 1.23 | 11.875 | 1.126321 | 0.09484806 | 13.37506 | 8.546465
62 | 1.24 | 11.875 | 1.066321 | 0.08979543 | 12.66256 | 8.673091
62.5 | 1.25 | 11.875 | 1.126321 | 0.09484806 | 13.37506 | 8.806842
63 | 1.26 | 11.895 | 1.04632 | 0.08796302 | 12.44598 | 8.931302
63.5 | 1.27 | 11.953 | 1.196319 | 0.1000852 | 14.2996 | 9.074298
64 | 1.28 | 12.031 | 1.126317 | 0.09361789 | 13.55072 | 9.209805
64.5 | 1.29 | 12.031 | 1.236317 | 0.1027609 | 14.87413 | 9.358547
65 | 1.3 | 11.973 | 1.236318 | 0.1032589 | 14.80244 | 9.506572
65.5 | 1.31 | 11.856 | 1.126321 | 0.0950001 | 13.35366 | 9.640108
66 | 1.32 | 11.914 | 1.04632 | 0.08782271 | 12.46585 | 9.764767
66.5 | 1.33 | 11.895 | 1.08632 | 0.09132579 | 12.92178 | 9.893985
67 | 1.34 | 11.836 | 1.046322 | 0.08840162 | 12.38426 | 10.01783
67.5 | 1.35 | 11.934 | 1.146319 | 0.0960549 | 13.68017 | 10.15463
68 | 1.36 | 11.875 | 1.156321 | 0.09737437 | 13.73131 | 10.29194
68.5 | 1.37 | 11.953 | 1.126319 | 0.09422896 | 13.46289 | 10.42657
69 | 1.38 | 11.895 | 1.10632 | 0.09300716 | 13.15968 | 10.55817
69.5 | 1.39 | 11.895 | 1.10632 | 0.09300716 | 13.15968 | 10.68976
70 | 1.4
70.5 | 1.41
71 | 1.42
71.5 | 1.43
72 | 1.44
72.5 | 1.45
73 | 1.46
73.5 | 1.47
74 | 1.48
74.5 | 1.49
75 | 1.5
75.5 | 1.51
76 | 1.52
76.5 | 1.53
77 | 1.54
77.5 | 1.55
78 | 1.56
78.5 | 1.57
79 | 1.58
79.5 | 1.59
80 | 1.6
80.5 | 1.61
81 | 1.62
81.5 | 1.63
82 | 1.64
82.5 | 1.65
83 | 1.66
83.5 | 1.67
84 | 1.68
84.5 | 1.69
85 | 1.7
85.5 | 1.71
86 | 1.72
86.5 | 1.73
87 | 1.74
87.5 | 1.75
88 | 1.76
88.5 | 1.77
89 | 1.78
89.5 | 1.79
90 | 1.8
90.5 | 1.81
91 | 1.82
91.5 | 1.83
92 | 1.84
92.5 | 1.85
93 | 1.86
93.5 | 1.87
94 | 1.88
94.5 | 1.89
95 | 1.9
95.5 | 1.91
96 | 1.92
96.5 | 1.93
97 | 1.94
97.5 | 1.95
98 | 1.96
98.5 | 1.97
99 | 1.98
99.5 | 1.99
100 | 2
100.5 | 2.01
101 | 2.02
101.5 | 2.03
102 | 2.04
102.5 | 2.05
103 | 2.06
103.5 | 2.07
104 | 2.08
104.5 | 2.09
105 | 2.1
105.5 | 2.11
106 | 2.12
106.5 | 2.13
107 | 2.14
107.5 | 2.15
108 | 2.16
108.5 | 2.17
109 | 2.18
109.5 | 2.19
110 | 2.2
110.5 | 2.21
111 | 2.22
111.5 | 2.23
112 | 2.24
112.5 | 2.25
113 | 2.26
113.5 | 2.27
114 | 2.28
114.5 | 2.29
115 | 2.3
115.5 | 2.31
116 | 2.32
116.5 | 2.33
117 | 2.34
117.5 | 2.35
118 | 2.36
118.5 | 2.37
119 | 2.38
119.5 | 2.39
120 | 2.4
120.5 | 2.41
121 | 2.42
121.5 | 2.43
122 | 2.44
122.5 | 2.45
123 | 2.46
123.5 | 2.47
124 | 2.48
124.5 | 2.49
125 | 2.5

## Resultados
Inicio paso corriente
30 | 0
30 | 0.5 | Eje Izquierdo |  | Eje Derecho
Fin de Subida |  | Máx = | 0.5 | Máx = | 0.6
38.64623 | 0 | Mín = | 0 | Mín = | 0
38.64623 | 0.5
¿Suavizar?
Inicio paso corriente |  | Eje Izquierdo |  | Eje Derecho
30 | 0 | Máx = | 100 | Máx = | 9
30 | 100 | Mín = | 0 | Mín = | 0
Fin de Subida
38.64623 | 0
38.64623 | 100
¿Suavizar?
|  | Eje Izquierdo |  | Eje Derecho
Inicio paso corriente |  | Máx = | 10 | Máx = | 6
30 | 0 | Mín = | 0 | Mín = | 0
30 | 10
Fin de Subida
38.64623 | 0
38.64623 | 10
|  | Eje Izquierdo |  | Eje Derecho
Inicio paso corriente |  | Máx = | 14 | Máx = | 9
30 | 0 | Mín = | 0 | Mín = | 0
30 | 14
Fin de Subida
38.64623 | 0
38.64623 | 14