## Parámetros
Ensayo |  |  |  |  | Fecha:
Características polvo |  | Material | Referencia polvo | Densidad de golpeo g/cm3 | Densidad aparente g/cm3 | Densidad absoluta g/cm3
|  | Al-NH3 |  | 1.19 | 0.84 | 2.725 |  | Sí
No
Activación externa |  | PRECOMPRESIÓN | No | # MPa
|  | ACTIVACIÓN ELÉC. | No | # V | # A
Características de corriente | Duraciones
|  | Aproximación | Apriete | PreCalentamiento | Calentamiento | Enfriamiento
|  | 99 | 30 | 5 | 35 | 60 | ciclos
|  | 1.98 | 0.6 | 0.1 | 0.7 | 1.2 | segundos
Intensidades
|  | I máx | So1i (grados) | I So1i (kA) | ISo2i (kA) | Energía (kJ) | EDE (kJ/g)
|  | 14.706 | 15 | 1 | 12 | 10.78273 | 6.481562
Características de Presión |  | Presión Trabajo | Presión Sinterizado
|  | 923 |  | kgf
|  | 3.812474 | 0 | bares
Características Sinterizados |  | Diámetro (mm) | Altura (mm) | Masa (g) |  | Secc (cm2)
| 1 | 11.94 | 5.58 | 1.6636 |  | 1.124855
| 2 | 11.98 | 5.64 |  |  | Volumen (cm3)
| 3 | 11.95 | 5.92 |  |  | 0.6508695
| 4 | 12.03 | 5.86
| 5 | 12.04 | 5.96 |  |  | Densid (g/cm3)
| 6 | 12.02 | 5.91 |  |  | 2.555966
| 7 | 11.8 | 5.87 |  |  | Porosidad (%)
| 8 | 11.98 | 5.55 |  |  | 6.203098
|  | 11.9675 | 5.78625
Otros Datos |  | Tª Inicial (ºC) | Lubricante | Diám Punzón (mm) | h punzones (mm) | h obleas (mm) | tS (ciclos)
|  | 21.5 |  | 11.9 | 97.31 | 9.3 | 10.0393
Observaciones
[9 empty] | 4 | 5 | 8
[9 empty] | 3 | 9 | 2

## Adquisición
384 | 469 | 0 | 70
386 | 472 | 0 | 29 | IP:x,x,x,x:
384 | 471 | 0 | 23 | 172,16,1,14
384 | 472 | 0 | 21
383 | 471 | 0 | 23 | Abrir canal. (IP: 172,16,1,14)(Return:1)
384 | 471 | 0 | 19
384 | 472 | 0 | 25
384 | 474 | 0 | 16 | Recibidos de 2229 registros (Soldadura:1741)
385 | 472 | 0 | 23
384 | 472 | 0 | 17
385 | 468 | 0 | 19 | Representar gráficas
384 | 472 | 0 | 19
385 | 472 | 0 | 19
384 | 472 | 0 | 14
384 | 471 | 0 | 19
385 | 471 | 0 | 21
384 | 472 | 0 | 21
386 | 472 | 0 | 12
384 | 472 | 0 | 19
382 | 471 | 0 | 23
382 | 472 | 0 | 23
384 | 470 | 0 | 19
385 | 472 | 0 | 19
384 | 472 | 0 | 12
383 | 473 | 0 | 21
386 | 471 | 0 | 25
384 | 473 | 0 | 21
385 | 471 | 0 | 21
384 | 472 | 0 | 21
383 | 471 | 0 | 23
382 | 471 | 0 | 17
384 | 472 | 0 | 17
384 | 470 | 0 | 19
385 | 474 | 0 | 14
384 | 475 | 0 | 17
383 | 471 | 0 | 21
383 | 473 | 0 | 19
384 | 472 | 0 | 25
384 | 470 | 0 | 21
385 | 472 | 0 | 17
382 | 471 | 0 | 19
384 | 472 | 0 | 27
383 | 472 | 0 | 19
383 | 474 | 0 | 29
384 | 470 | 0 | 25
382 | 472 | 0 | 21
385 | 473 | 0 | 23
384 | 471 | 0 | 17
384 | 471 | 0 | 25
385 | 474 | 0 | 16
384 | 472 | 0 | 17
385 | 471 | 0 | 17
385 | 471 | 0 | 19
387 | 472 | 0 | 19
383 | 472 | 0 | 25
383 | 472 | 0 | 27
386 | 473 | 0 | 25
384 | 473 | 0 | 23
383 | 472 | 0 | 21
384 | 472 | 0 | 21
385 | 471 | 0 | 25
384 | 473 | 3432 | 25
381 | 472 | 3334 | 147
386 | 472 | 3510 | 186
385 | 472 | 3588 | 178
391 | 472 | 3900 | 145
387 | 472 | 3997 | 168
394 | 471 | 4270 | 155
393 | 472 | 4329 | 147
396 | 471 | 4543 | 163
396 | 470 | 4582 | 161
401 | 469 | 3198 | 151
399 | 469 | 3198 | 108
404 | 469 | 6084 | 101
403 | 469 | 7702 | 116
415 | 468 | 7702 | 184
413 | 467 | 8716 | 199
429 | 466 | 9087 | 219
440 | 466 | 13611 | 252
451 | 465 | 14706 | 190
442 | 464 | 13352 | 195
453 | 462 | 13391 | 153
446 | 463 | 11856 | 170
451 | 461 | 11875 | 172
447 | 460 | 12129 | 161
451 | 459 | 12051 | 161
448 | 459 | 12051 | 145
456 | 457 | 12051 | 145
449 | 458 | 12090 | 145
455 | 456 | 12070 | 155
453 | 456 | 12129 | 159
456 | 456 | 12109 | 155
451 | 456 | 12129 | 170
457 | 455 | 12129 | 147
451 | 458 | 12129 | 153
456 | 459 | 12129 | 147
452 | 455 | 12168 | 163
458 | 454 | 12148 | 137
452 | 457 | 12109 | 155
457 | 457 | 12031 | 147
454 | 456 | 12109 | 139
461 | 457 | 12031 | 172
453 | 457 | 12129 | 147
457 | 458 | 12187 | 135
453 | 459 | 12129 | 143
458 | 461 | 12109 | 149
454 | 460 | 12129 | 141
462 | 460 | 12051 | 165
457 | 460 | 12070 | 165
458 | 460 | 12070 | 163
455 | 462 | 12051 | 143
461 | 460 | 12051 | 130
456 | 461 | 12246 | 149
461 | 460 | 12382 | 137
457 | 463 | 12168 | 132
462 | 462 | 12012 | 145
455 | 465 | 11973 | 145
461 | 464 | 12012 | 139
456 | 466 | 11992 | 124
461 | 466 | 12012 | 128
455 | 467 | 12051 | 137
461 | 466 | 12031 | 141
455 | 468 | 12012 | 132
462 | 469 | 11992 | 120
456 | 469 | 11992 | 132
461 | 469 | 11973 | 118
455 | 470 | 11992 | 139
459 | 472 | 12031 | 122
457 | 471 | 12031 | 141
463 | 471 | 12090 | 128
456 | 472 | 12031 | 130
464 | 473 | 12031 | 151
457 | 473 | 12012 | 135
461 | 473 | 12012 | 120
458 | 474 | 12012 | 122
462 | 476 | 11992 | 139
458 | 475 | 12070 | 135
462 | 475 | 12012 | 145
457 | 475 | 11836 | 145
462 | 475 | 11797 | 147

## Desplazamiento
ciclos | seg | x(t) | h(t) | θ(t) |  |  | θ(t) | H(t)
0.5 | 0.01 | -0.002542114 | 9.58625 | 0.3964011 |  |  | 0.3750702 | 7.841402
1 | 0.02 | 0.09745789 | 9.48625 | 0.3900382 | 0.6 | 4.996822 | 0.3751417 | 7.842302
1.5 | 0.03 | -0.002542114 | 9.58625 | 0.3964011 | 0.6 | 0 | 0.3752058 | 7.843109
2 | 0.04 | -0.002542114 | 9.58625 | 0.3964011 |  |  | 0.3752927 | 7.844202
2.5 | 0.05 | -0.05254211 | 9.63625 | 0.399533 |  |  | 0.375362 | 7.845078
3 | 0.06 | -0.002542114 | 9.58625 | 0.3964011 |  |  | 0.3754207 | 7.845825
3.5 | 0.07 | -0.002542114 | 9.58625 | 0.3964011 |  |  | 0.3755129 | 7.846983
4 | 0.08 | -0.002542114 | 9.58625 | 0.3964011 |  |  | 0.3754949 | 7.846785
4.5 | 0.09 | 0.04745788 | 9.53625 | 0.3932363 |  |  | 0.375441 | 7.846127
5 | 0.1 | -0.002542114 | 9.58625 | 0.3964011 |  |  | 0.3753342 | 7.844794
5.5 | 0.11 | 0.04745788 | 9.53625 | 0.3932363 |  |  | 0.3751218 | 7.842126
6 | 0.12 | -0.002542114 | 9.58625 | 0.3964011 |  |  | 0.3747863 | 7.837904
6.5 | 0.13 | 0.04745788 | 9.53625 | 0.3932363 |  |  | 0.3744717 | 7.833904
7 | 0.14 | -0.002542114 | 9.58625 | 0.3964011 |  |  | 0.3741395 | 7.829682
7.5 | 0.15 | -0.002542114 | 9.58625 | 0.3964011 |  |  | 0.3738248 | 7.825682
8 | 0.16 | 0.04745788 | 9.53625 | 0.3932363 |  |  | 0.3735437 | 7.822127
8.5 | 0.17 | -0.002542114 | 9.58625 | 0.3964011 |  |  | 0.3732584 | 7.818571
9 | 0.18 | 0.09745789 | 9.48625 | 0.3900382 |  |  | 0.372825 | 7.813238
9.5 | 0.19 | -0.002542114 | 9.58625 | 0.3964011 |  |  | 0.3723171 | 7.807015
10 | 0.2 | -0.1025421 | 9.68625 | 0.4026326 |  |  | 0.3717346 | 7.799905
10.5 | 0.21 | -0.1025421 | 9.68625 | 0.4026326 |  |  | 0.3711689 | 7.793016
11 | 0.22 | -0.002542114 | 9.58625 | 0.3964011 |  |  | 0.3707125 | 7.78746
11.5 | 0.23 | 0.04745788 | 9.53625 | 0.3932363 | 0.6 | 12.17031 | 0.3704918 | 7.784793
12 | 0.24 | -0.002542114 | 9.58625 | 0.3964011 | 0.6 | 0 | 0.3704702 | 7.784571
12.5 | 0.25 | -0.05254211 | 9.63625 | 0.399533 |  |  | 0.3706844 | 7.787238
13 | 0.26 | 0.09745789 | 9.48625 | 0.3900382 |  |  | 0.3711176 | 7.792571
13.5 | 0.27 | -0.002542114 | 9.58625 | 0.3964011 |  |  | 0.371803 | 7.801015
14 | 0.28 | 0.04745788 | 9.53625 | 0.3932363 |  |  | 0.372667 | 7.811682
14.5 | 0.29 | -0.002542114 | 9.58625 | 0.3964011 |  |  | 0.3736567 | 7.823905
15 | 0.3 | -0.05254211 | 9.63625 | 0.399533 |  |  | 0.3746632 | 7.836349
15.5 | 0.31 | -0.1025421 | 9.68625 | 0.4026326 |  |  | 0.3755583 | 7.84746
16 | 0.32 | -0.002542114 | 9.58625 | 0.3964011 |  |  | 0.3762361 | 7.855905
16.5 | 0.33 | -0.002542114 | 9.58625 | 0.3964011 |  |  | 0.3766634 | 7.861238
17 | 0.34 | 0.04745788 | 9.53625 | 0.3932363 |  |  | 0.376893 | 7.864127
17.5 | 0.35 | -0.002542114 | 9.58625 | 0.3964011 |  |  | 0.3769621 | 7.865016
18 | 0.36 | -0.05254211 | 9.63625 | 0.399533 |  |  | 0.3769085 | 7.864348
18.5 | 0.37 | -0.05254211 | 9.63625 | 0.399533 |  |  | 0.3767322 | 7.862127
19 | 0.38 | -0.002542114 | 9.58625 | 0.3964011 |  |  | 0.3765035 | 7.859238
19.5 | 0.39 | -0.002542114 | 9.58625 | 0.3964011 |  |  | 0.3761875 | 7.855238
20 | 0.4 | 0.04745788 | 9.53625 | 0.3932363 |  |  | 0.3758546 | 7.851016
20.5 | 0.41 | -0.1025421 | 9.68625 | 0.4026326 |  |  | 0.3755747 | 7.84746
21 | 0.42 | -0.002542114 | 9.58625 | 0.3964011 |  |  | 0.3754183 | 7.84546
21.5 | 0.43 | -0.05254211 | 9.63625 | 0.399533 |  |  | 0.3753499 | 7.844571
22 | 0.44 | -0.05254211 | 9.63625 | 0.399533 | 0.6 | 0.5071254 | 0.3754045 | 7.845238
22.5 | 0.45 | -0.002542114 | 9.58625 | 0.3964011 | 0.6 | 0 | 0.3754217 | 7.84546
23 | 0.46 | -0.1025421 | 9.68625 | 0.4026326 |  |  | 0.3753664 | 7.844793
23.5 | 0.47 | 0.04745788 | 9.53625 | 0.3932363 |  |  | 0.3751857 | 7.84257
24 | 0.48 | -0.002542114 | 9.58625 | 0.3964011 |  |  | 0.3748973 | 7.839015
24.5 | 0.49 | -0.002542114 | 9.58625 | 0.3964011 |  |  | 0.3744486 | 7.833459
25 | 0.5 | 0.04745788 | 9.53625 | 0.3932363 |  |  | 0.3740013 | 7.827905
25.5 | 0.51 | -0.002542114 | 9.58625 | 0.3964011 |  |  | 0.3735552 | 7.822349
26 | 0.52 | 0.04745788 | 9.53625 | 0.3932363 |  |  | 0.3731464 | 7.817238
26.5 | 0.53 | 0.04745788 | 9.53625 | 0.3932363 |  |  | 0.3727195 | 7.811904
27 | 0.54 | 0.1474579 | 9.43625 | 0.3868062 |  |  | 0.372434 | 7.808349
27.5 | 0.55 | -0.05254211 | 9.63625 | 0.399533 |  |  | 0.3721627 | 7.805016
28 | 0.56 | -0.05254211 | 9.63625 | 0.399533 |  |  | 0.3719411 | 7.802349
28.5 | 0.57 | 0.09745789 | 9.48625 | 0.3900382 |  |  | 0.3716404 | 7.798794
29 | 0.58 | -0.002542114 | 9.58625 | 0.3964011 |  |  | 0.3713712 | 7.795682
29.5 | 0.59 | -0.05254211 | 9.63625 | 0.399533 |  |  | 0.3707694 | 7.788571
30 | 0.6 | -0.002542114 | 9.58625 | 0.3964011 |  |  | 0.3699269 | 7.778571
30.5 | 0.61 | 0.04745788 | 9.53625 | 0.3932363 |  |  | 0.3685414 | 7.762127
31 | 0.62 | -0.002542114 | 9.58625 | 0.3964011 |  |  | 0.3667579 | 7.741015
31.5 | 0.63 | -0.1525421 | 9.73625 | 0.4057004 |  |  | 0.3641653 | 7.710571
32 | 0.64 | 0.09745789 | 9.48625 | 0.3900382 |  |  | 0.3609946 | 7.673682
32.5 | 0.65 | 0.04745788 | 9.53625 | 0.3932363 |  |  | 0.3568092 | 7.625682
33 | 0.66 | 0.3474579 | 9.23625 | 0.3735282 |  |  | 0.351833 | 7.56946
33.5 | 0.67 | 0.1474579 | 9.43625 | 0.3868062 |  |  | 0.3455728 | 7.499905
34 | 0.68 | 0.4974579 | 9.08625 | 0.3631862 |  |  | 0.3384776 | 7.422349
34.5 | 0.69 | 0.4474579 | 9.13625 | 0.3666712 |  |  | 0.3301619 | 7.333015
35 | 0.7 | 0.5974579 | 8.98625 | 0.3560996 |  |  | 0.3211932 | 7.238348
35.5 | 0.71 | 0.5974579 | 8.98625 | 0.3560996 |  |  | 0.3112944 | 7.135904
36 | 0.72 | 0.8474579 | 8.73625 | 0.3376735 |  |  | 0.3011935 | 7.03346
36.5 | 0.73 | 0.7474579 | 8.83625 | 0.3451691 |  |  | 0.290509 | 6.927461
37 | 0.74 | 0.9974579 | 8.58625 | 0.3261028 |  |  | 0.2800082 | 6.825682
37.5 | 0.75 | 0.9474579 | 8.63625 | 0.3300043 |  |  | 0.2694481 | 6.725683
38 | 0.76 | 1.547458 | 8.03625 | 0.2799813 |  |  | 0.2595809 | 6.634349
38.5 | 0.77 | 1.447458 | 8.13625 | 0.2888308 |  |  | 0.2499438 | 6.547237
39 | 0.78 | 2.247458 | 7.33625 | 0.2112796 |  |  | 0.2412587 | 6.470571
39.5 | 0.79 | 2.797458 | 6.78625 | 0.1473568 |  |  | 0.2329286 | 6.398793
40 | 0.8 | 3.347458 | 6.23625 | 0.07215875 |  |  | 0.2254058 | 6.335459
40.5 | 0.81 | 2.897458 | 6.68625 | 0.1346046 |  |  | 0.21807 | 6.275015
41 | 0.82 | 3.447458 | 6.13625 | 0.0570381 |  |  | 0.2115753 | 6.222571
41.5 | 0.83 | 3.097458 | 6.48625 | 0.1079206 |  |  | 0.2052385 | 6.172349
42 | 0.84 | 3.347458 | 6.23625 | 0.07215875 |  |  | 0.1996535 | 6.128793
42.5 | 0.85 | 3.147458 | 6.43625 | 0.1009905 |  |  | 0.1942145 | 6.087015
43 | 0.86 | 3.347458 | 6.23625 | 0.07215875 |  |  | 0.1894583 | 6.051016
43.5 | 0.87 | 3.197458 | 6.38625 | 0.09395186 |  |  | 0.1846137 | 6.014793
44 | 0.88 | 3.597458 | 5.98625 | 0.03340989 |  |  | 0.1803505 | 5.983237
44.5 | 0.89 | 3.247458 | 6.33625 | 0.08680211 |  |  | 0.176075 | 5.951904
45 | 0.9 | 3.547458 | 6.03625 | 0.04141647 |  |  | 0.1723395 | 5.924793
45.5 | 0.91 | 3.447458 | 6.13625 | 0.0570381 |  |  | 0.168439 | 5.896793
46 | 0.92 | 3.597458 | 5.98625 | 0.03340989 |  |  | 0.1650594 | 5.872793
46.5 | 0.93 | 3.347458 | 6.23625 | 0.07215875 |  |  | 0.1614582 | 5.84746
47 | 0.94 | 3.647458 | 5.93625 | 0.02526844 |  |  | 0.1581105 | 5.824126
47.5 | 0.95 | 3.347458 | 6.23625 | 0.07215875 |  |  | 0.1544455 | 5.798793
48 | 0.96 | 3.597458 | 5.98625 | 0.03340989 |  |  | 0.1511758 | 5.776349
48.5 | 0.97 | 3.397458 | 6.18625 | 0.06465949 |  |  | 0.1475903 | 5.751904
49 | 0.98 | 3.697458 | 5.88625 | 0.01698875 |  |  | 0.1443035 | 5.729682
49.5 | 0.99 | 3.397458 | 6.18625 | 0.06465949 |  |  | 0.1407504 | 5.705905
50 | 1 | 3.647458 | 5.93625 | 0.02526844 |  |  | 0.1374979 | 5.684349
50.5 | 1.01 | 3.497458 | 6.08625 | 0.04929141 |  |  | 0.133877 | 5.660571
51 | 1.02 | 3.847458 | 5.73625 | -0.008716503 |  |  | 0.1303859 | 5.637904
51.5 | 1.03 | 3.447458 | 6.13625 | 0.0570381 |  |  | 0.1263698 | 5.612127
52 | 1.04 | 3.647458 | 5.93625 | 0.02526844 |  |  | 0.1224539 | 5.587237
52.5 | 1.05 | 3.447458 | 6.13625 | 0.0570381 |  |  | 0.1179314 | 5.558793
53 | 1.06 | 3.697458 | 5.88625 | 0.01698875 |  |  | 0.1134276 | 5.530793
53.5 | 1.07 | 3.497458 | 6.08625 | 0.04929141 |  |  | 0.1085174 | 5.500571
54 | 1.08 | 3.897458 | 5.68625 | -0.01758632 |  |  | 0.1039653 | 5.472794
54.5 | 1.09 | 3.647458 | 5.93625 | 0.02526844 |  |  | 0.09911616 | 5.44346
55 | 1.1 | 3.697458 | 5.88625 | 0.01698875 |  |  | 0.09474574 | 5.417237
55.5 | 1.11 | 3.547458 | 6.03625 | 0.04141647 |  |  | 0.09030683 | 5.390793
56 | 1.12 | 3.847458 | 5.73625 | -0.008716503 |  |  | 0.08651028 | 5.368349
56.5 | 1.13 | 3.597458 | 5.98625 | 0.03340989 |  |  | 0.08265173 | 5.345682
57 | 1.14 | 3.847458 | 5.73625 | -0.008716503 |  |  | 0.07945649 | 5.327015
57.5 | 1.15 | 3.647458 | 5.93625 | 0.02526844 |  |  | 0.07619852 | 5.308126
58 | 1.16 | 3.897458 | 5.68625 | -0.01758632 |  |  | 0.07342684 | 5.292127
58.5 | 1.17 | 3.547458 | 6.03625 | 0.04141647 |  |  | 0.07025222 | 5.273904
59 | 1.18 | 3.847458 | 5.73625 | -0.008716503 |  |  | 0.06736511 | 5.25746
59.5 | 1.19 | 3.597458 | 5.98625 | 0.03340989 |  |  | 0.06397282 | 5.238348
60 | 1.2 | 3.847458 | 5.73625 | -0.008716503 |  |  | 0.06094619 | 5.22146
60.5 | 1.21 | 3.547458 | 6.03625 | 0.04141647 |  |  | 0.0576039 | 5.203015
61 | 1.22 | 3.847458 | 5.73625 | -0.008716503 |  |  | 0.05474932 | 5.18746
61.5 | 1.23 | 3.547458 | 6.03625 | 0.04141647 |  |  | 0.05152985 | 5.170127
62 | 1.24 | 3.897458 | 5.68625 | -0.01758632 |  |  | 0.04889075 | 5.156126
62.5 | 1.25 | 3.597458 | 5.98625 | 0.03340989 |  |  | 0.04586454 | 5.140127
63 | 1.26 | 3.847458 | 5.73625 | -0.008716503 |  |  | 0.04331469 | 5.126793
63.5 | 1.27 | 3.547458 | 6.03625 | 0.04141647 |  |  | 0.04062997 | 5.112793
64 | 1.28 | 3.747458 | 5.83625 | 0.008567122 |  |  | 0.03883446 | 5.10346
64.5 | 1.29 | 3.647458 | 5.93625 | 0.02526844 |  |  | 0.03675676 | 5.092571
65 | 1.3 | 3.947458 | 5.63625 | -0.02661343 |  |  | 0.03531114 | 5.085015
65.5 | 1.31 | 3.597458 | 5.98625 | 0.03340989 |  |  | 0.03339178 | 5.075016
66 | 1.32 | 3.997458 | 5.58625 | -0.03580222 |  |  | 0.0317597 | 5.066571
66.5 | 1.33 | 3.647458 | 5.93625 | 0.02526844 |  |  | 0.02929821 | 5.053904
67 | 1.34 | 3.847458 | 5.73625 | -0.008716503 |  |  | 0.02715813 | 5.043015
67.5 | 1.35 | 3.697458 | 5.88625 | 0.01698875 |  |  | 0.02436356 | 5.028793
68 | 1.36 | 3.897458 | 5.68625 | -0.01758632 |  |  | 0.02205201 | 5.017016
68.5 | 1.37 | 3.697458 | 5.88625 | 0.01698875 |  |  | 0.0191424 | 5.002126
69 | 1.38 | 3.897458 | 5.68625 | -0.01758632 |  |  | 0.01676469 | 4.989904
69.5 | 1.39 | 3.647458 | 5.93625 | 0.02526844 |  |  | 0.01395953 | 4.97546
70 | 1.4 | 3.897458 | 5.68625 | -0.01758632 |  |  | 0.0118607 | 4.964571
70.5 | 1.41 | [5 empty] | 0.009501089 | 4.952348
71 | 1.42 | [5 empty] | 0.00793357 | 4.944127
71.5 | 1.43 | [5 empty] | 0.00622406 | 4.935237
72 | 1.44 | [5 empty] | 0.005396735 | 4.930793
72.5 | 1.45 | [5 empty] | 0.004197815 | 4.924571
73 | 1.46 | [5 empty] | 0.0035993 | 4.92146
73.5 | 1.47 | [5 empty] | 0.002758215 | 4.917238
74 | 1.48 | [5 empty] | 0.002359803 | 4.915238
74.5 | 1.49 | [5 empty] | 0.001370327 | 4.910349
75 | 1.5 | [5 empty] | 0.000966048 | 4.908349
75.5 | 1.51 | [5 empty] | 0.0002782706 | 4.9
76 | 1.52 | [5 empty] | 0 | 4.9
76.5 | 1.53 | [5 empty] | 0 | 4.9
77 | 1.54 | [5 empty] | 0 | 4.9
77.5 | 1.55 | [5 empty] | 0 | 4.9
78 | 1.56 | [5 empty] | 0 | 4.9
78.5 | 1.57 | [5 empty] | 0 | 4.9
79 | 1.58 | [5 empty] | 0 | 4.9
79.5 | 1.59 | [5 empty] | 0 | 4.9
80 | 1.6 | [5 empty] | 0 | 4.9
80.5 | 1.61
81 | 1.62
81.5 | 1.63
82 | 1.64
82.5 | 1.65
83 | 1.66
83.5 | 1.67
84 | 1.68
84.5 | 1.69
85 | 1.7
85.5 | 1.71
86 | 1.72
86.5 | 1.73
87 | 1.74
87.5 | 1.75
88 | 1.76
88.5 | 1.77
89 | 1.78
89.5 | 1.79
90 | 1.8
90.5 | 1.81
91 | 1.82
91.5 | 1.83
92 | 1.84
92.5 | 1.85
93 | 1.86
93.5 | 1.87
94 | 1.88
94.5 | 1.89
95 | 1.9
95.5 | 1.91
96 | 1.92
96.5 | 1.93
97 | 1.94
97.5 | 1.95
98 | 1.96
98.5 | 1.97
99 | 1.98
99.5 | 1.99
100 | 2
100.5 | 2.01
101 | 2.02
101.5 | 2.03
102 | 2.04
102.5 | 2.05
103 | 2.06
103.5 | 2.07
104 | 2.08
104.5 | 2.09
105 | 2.1
105.5 | 2.11
106 | 2.12
106.5 | 2.13
107 | 2.14
107.5 | 2.15
108 | 2.16
108.5 | 2.17
109 | 2.18
109.5 | 2.19
110 | 2.2
110.5 | 2.21
111 | 2.22
111.5 | 2.23
112 | 2.24
112.5 | 2.25
113 | 2.26
113.5 | 2.27
114 | 2.28
114.5 | 2.29
115 | 2.3
115.5 | 2.31
116 | 2.32
116.5 | 2.33
117 | 2.34
117.5 | 2.35
118 | 2.36
118.5 | 2.37
119 | 2.38
119.5 | 2.39
120 | 2.4
120.5 | 2.41
121 | 2.42
121.5 | 2.43
122 | 2.44
122.5 | 2.45
123 | 2.46
123.5 | 2.47
124 | 2.48
124.5 | 2.49
125 | 2.5

## Fuerza
ciclos | seg | Fuerza | Presión
0.5 | 0.01 | 9.20178 | 82.73478 | 0.6 | 11.6739
1 | 0.02 | 9.26064 | 83.264 | 0.6 | 0
1.5 | 0.03 | 9.24102 | 83.08759
2 | 0.04 | 9.26064 | 83.264
2.5 | 0.05 | 9.24102 | 83.08759
3 | 0.06 | 9.24102 | 83.08759
3.5 | 0.07 | 9.26064 | 83.264
4 | 0.08 | 9.29988 | 83.61681
4.5 | 0.09 | 9.26064 | 83.264
5 | 0.1 | 9.26064 | 83.264
5.5 | 0.11 | 9.18216 | 82.55838
6 | 0.12 | 9.26064 | 83.264
6.5 | 0.13 | 9.26064 | 83.264
7 | 0.14 | 9.26064 | 83.264
7.5 | 0.15 | 9.24102 | 83.08759
8 | 0.16 | 9.24102 | 83.08759
8.5 | 0.17 | 9.26064 | 83.264 | 0.6 | 104.962
9 | 0.18 | 9.26064 | 83.264 | 0.6 | 0
9.5 | 0.19 | 9.26064 | 83.264
10 | 0.2 | 9.24102 | 83.08759
10.5 | 0.21 | 9.26064 | 83.264
11 | 0.22 | 9.2214 | 82.91119
11.5 | 0.23 | 9.26064 | 83.264
12 | 0.24 | 9.26064 | 83.264
12.5 | 0.25 | 9.28026 | 83.44041
13 | 0.26 | 9.24102 | 83.08759
13.5 | 0.27 | 9.28026 | 83.44041
14 | 0.28 | 9.24102 | 83.08759
14.5 | 0.29 | 9.26064 | 83.264
15 | 0.3 | 9.24102 | 83.08759
15.5 | 0.31 | 9.24102 | 83.08759
16 | 0.32 | 9.26064 | 83.264
16.5 | 0.33 | 9.2214 | 82.91119
17 | 0.34 | 9.29988 | 83.61681
17.5 | 0.35 | 9.3195 | 83.79322
18 | 0.36 | 9.24102 | 83.08759
18.5 | 0.37 | 9.28026 | 83.44041
19 | 0.38 | 9.26064 | 83.264
19.5 | 0.39 | 9.2214 | 82.91119
20 | 0.4 | 9.26064 | 83.264
20.5 | 0.41 | 9.24102 | 83.08759
21 | 0.42 | 9.26064 | 83.264
21.5 | 0.43 | 9.26064 | 83.264
22 | 0.44 | 9.29988 | 83.61681
22.5 | 0.45 | 9.2214 | 82.91119
23 | 0.46 | 9.26064 | 83.264
23.5 | 0.47 | 9.28026 | 83.44041
24 | 0.48 | 9.24102 | 83.08759
24.5 | 0.49 | 9.24102 | 83.08759
25 | 0.5 | 9.29988 | 83.61681
25.5 | 0.51 | 9.26064 | 83.264
26 | 0.52 | 9.24102 | 83.08759
26.5 | 0.53 | 9.24102 | 83.08759
27 | 0.54 | 9.26064 | 83.264
27.5 | 0.55 | 9.26064 | 83.264
28 | 0.56 | 9.26064 | 83.264
28.5 | 0.57 | 9.28026 | 83.44041
29 | 0.58 | 9.28026 | 83.44041
29.5 | 0.59 | 9.26064 | 83.264
30 | 0.6 | 9.26064 | 83.264
30.5 | 0.61 | 9.24102 | 83.08759
31 | 0.62 | 9.28026 | 83.44041
31.5 | 0.63 | 9.26064 | 83.264
32 | 0.64 | 9.26064 | 83.264
32.5 | 0.65 | 9.26064 | 83.264
33 | 0.66 | 9.26064 | 83.264
33.5 | 0.67 | 9.26064 | 83.264
34 | 0.68 | 9.24102 | 83.08759
34.5 | 0.69 | 9.26064 | 83.264
35 | 0.7 | 9.24102 | 83.08759
35.5 | 0.71 | 9.2214 | 82.91119
36 | 0.72 | 9.20178 | 82.73478
36.5 | 0.73 | 9.20178 | 82.73478
37 | 0.74 | 9.20178 | 82.73478
37.5 | 0.75 | 9.20178 | 82.73478
38 | 0.76 | 9.18216 | 82.55838
38.5 | 0.77 | 9.16254 | 82.38197
39 | 0.78 | 9.14292 | 82.20556
39.5 | 0.79 | 9.14292 | 82.20556
40 | 0.8 | 9.1233 | 82.02915
40.5 | 0.81 | 9.10368 | 81.85275
41 | 0.82 | 9.06444 | 81.49993
41.5 | 0.83 | 9.08406 | 81.67634
42 | 0.84 | 9.04482 | 81.32352
42.5 | 0.85 | 9.0252 | 81.14712
43 | 0.86 | 9.00558 | 80.97071
43.5 | 0.87 | 9.00558 | 80.97071
44 | 0.88 | 8.96634 | 80.6179
44.5 | 0.89 | 8.98596 | 80.7943
45 | 0.9 | 8.94672 | 80.44149
45.5 | 0.91 | 8.94672 | 80.44149
46 | 0.92 | 8.94672 | 80.44149
46.5 | 0.93 | 8.94672 | 80.44149
47 | 0.94 | 8.9271 | 80.26508
47.5 | 0.95 | 8.98596 | 80.7943
48 | 0.96 | 9.00558 | 80.97071
48.5 | 0.97 | 8.9271 | 80.26508
49 | 0.98 | 8.90748 | 80.08868
49.5 | 0.99 | 8.96634 | 80.6179
50 | 1 | 8.96634 | 80.6179
50.5 | 1.01 | 8.94672 | 80.44149
51 | 1.02 | 8.96634 | 80.6179
51.5 | 1.03 | 8.96634 | 80.6179
52 | 1.04 | 8.98596 | 80.7943
52.5 | 1.05 | 9.00558 | 80.97071
53 | 1.06 | 9.04482 | 81.32352
53.5 | 1.07 | 9.0252 | 81.14712
54 | 1.08 | 9.0252 | 81.14712
54.5 | 1.09 | 9.0252 | 81.14712
55 | 1.1 | 9.0252 | 81.14712
55.5 | 1.11 | 9.06444 | 81.49993
56 | 1.12 | 9.0252 | 81.14712
56.5 | 1.13 | 9.04482 | 81.32352
57 | 1.14 | 9.0252 | 81.14712
57.5 | 1.15 | 9.08406 | 81.67634
58 | 1.16 | 9.06444 | 81.49993
58.5 | 1.17 | 9.1233 | 82.02915
59 | 1.18 | 9.10368 | 81.85275
59.5 | 1.19 | 9.14292 | 82.20556
60 | 1.2 | 9.14292 | 82.20556
60.5 | 1.21 | 9.16254 | 82.38197
61 | 1.22 | 9.14292 | 82.20556
61.5 | 1.23 | 9.18216 | 82.55838
62 | 1.24 | 9.20178 | 82.73478
62.5 | 1.25 | 9.20178 | 82.73478
63 | 1.26 | 9.20178 | 82.73478
63.5 | 1.27 | 9.2214 | 82.91119
64 | 1.28 | 9.26064 | 83.264
64.5 | 1.29 | 9.24102 | 83.08759
65 | 1.3 | 9.24102 | 83.08759
65.5 | 1.31 | 9.26064 | 83.264
66 | 1.32 | 9.28026 | 83.44041
66.5 | 1.33 | 9.28026 | 83.44041
67 | 1.34 | 9.28026 | 83.44041
67.5 | 1.35 | 9.29988 | 83.61681
68 | 1.36 | 9.33912 | 83.96963
68.5 | 1.37 | 9.3195 | 83.79322
69 | 1.38 | 9.3195 | 83.79322
69.5 | 1.39 | 9.3195 | 83.79322
70 | 1.4 | 9.3195 | 83.79322
70.5 | 1.41
71 | 1.42
71.5 | 1.43
72 | 1.44
72.5 | 1.45
73 | 1.46
73.5 | 1.47
74 | 1.48
74.5 | 1.49
75 | 1.5
75.5 | 1.51
76 | 1.52
76.5 | 1.53
77 | 1.54
77.5 | 1.55
78 | 1.56
78.5 | 1.57
79 | 1.58
79.5 | 1.59
80 | 1.6
80.5 | 1.61
81 | 1.62
81.5 | 1.63
82 | 1.64
82.5 | 1.65
83 | 1.66
83.5 | 1.67
84 | 1.68
84.5 | 1.69
85 | 1.7
85.5 | 1.71
86 | 1.72
86.5 | 1.73
87 | 1.74
87.5 | 1.75
88 | 1.76
88.5 | 1.77
89 | 1.78
89.5 | 1.79
90 | 1.8
90.5 | 1.81
91 | 1.82
91.5 | 1.83
92 | 1.84
92.5 | 1.85
93 | 1.86
93.5 | 1.87
94 | 1.88
94.5 | 1.89
95 | 1.9
95.5 | 1.91
96 | 1.92
96.5 | 1.93
97 | 1.94
97.5 | 1.95
98 | 1.96
98.5 | 1.97
99 | 1.98
99.5 | 1.99
100 | 2
100.5 | 2.01
101 | 2.02
101.5 | 2.03
102 | 2.04
102.5 | 2.05
103 | 2.06
103.5 | 2.07
104 | 2.08
104.5 | 2.09
105 | 2.1
105.5 | 2.11
106 | 2.12
106.5 | 2.13
107 | 2.14
107.5 | 2.15
108 | 2.16
108.5 | 2.17
109 | 2.18
109.5 | 2.19
110 | 2.2
110.5 | 2.21
111 | 2.22
111.5 | 2.23
112 | 2.24
112.5 | 2.25
113 | 2.26
113.5 | 2.27
114 | 2.28
114.5 | 2.29
115 | 2.3
115.5 | 2.31
116 | 2.32
116.5 | 2.33
117 | 2.34
117.5 | 2.35
118 | 2.36
118.5 | 2.37
119 | 2.38
119.5 | 2.39
120 | 2.4
120.5 | 2.41
121 | 2.42
121.5 | 2.43
122 | 2.44
122.5 | 2.45
123 | 2.46
123.5 | 2.47
124 | 2.48
124.5 | 2.49
125 | 2.5

## Resistencia
ciclos | seg | Intensidad | Tensión | Resistencia | Potencia | Energía
0.5 | 0.01 | 0 | 0.4957627 |  |  |  | 0.6 | 18.3825
1 | 0.02 | 0 | 0.08576271 |  |  |  | 0.6 | 0 | La línea vertical roja señala el fin del precalentamiento
1.5 | 0.03 | 0 | 0.02576271 |  |  |  | 0.7 | 18.3825
2 | 0.04 | 0 | 0.005762711 |  |  |  | 0.7 | 0
2.5 | 0.05 | 0 | 0.02576271
3 | 0.06 | 0 | -0.01423729
3.5 | 0.07 | 0 | 0.04576271
4 | 0.08 | 0 | -0.04423729
4.5 | 0.09 | 0 | 0.02576271
5 | 0.1 | 0 | -0.03423729
5.5 | 0.11 | 0 | -0.01423729
6 | 0.12 | 0 | -0.01423729
6.5 | 0.13 | 0 | -0.01423729
7 | 0.14 | 0 | -0.06423729
7.5 | 0.15 | 0 | -0.01423729
8 | 0.16 | 0 | 0.005762711
8.5 | 0.17 | 0 | 0.005762711
9 | 0.18 | 0 | -0.08423729 |  |  |  | 0.6 | 2.894289
9.5 | 0.19 | 0 | -0.01423729 |  |  |  | 0.6 | 0
10 | 0.2 | 0 | 0.02576271
10.5 | 0.21 | 0 | 0.02576271
11 | 0.22 | 0 | -0.01423729
11.5 | 0.23 | 0 | -0.01423729
12 | 0.24 | 0 | -0.08423729
12.5 | 0.25 | 0 | 0.005762711
13 | 0.26 | 0 | 0.04576271
13.5 | 0.27 | 0 | 0.005762711
14 | 0.28 | 0 | 0.005762711
14.5 | 0.29 | 0 | 0.005762711
15 | 0.3 | 0 | 0.02576271
15.5 | 0.31 | 0 | -0.03423729
16 | 0.32 | 0 | -0.03423729
16.5 | 0.33 | 0 | -0.01423729 |  |  |  | 0.6 | 0.5896286
17 | 0.34 | 0 | -0.06423729 |  |  |  | 0.6 | 0
17.5 | 0.35 | 0 | -0.03423729
18 | 0.36 | 0 | 0.005762711
18.5 | 0.37 | 0 | -0.01423729
19 | 0.38 | 0 | 0.04576271
19.5 | 0.39 | 0 | 0.005762711
20 | 0.4 | 0 | -0.03423729
20.5 | 0.41 | 0 | -0.01423729
21 | 0.42 | 0 | 0.06576271
21.5 | 0.43 | 0 | -0.01423729
22 | 0.44 | 0 | 0.08576271
22.5 | 0.45 | 0 | 0.04576271
23 | 0.46 | 0 | 0.005762711
23.5 | 0.47 | 0 | 0.02576271
24 | 0.48 | 0 | -0.03423729
24.5 | 0.49 | 0 | 0.04576271 |  |  |  | 0.6 | 39.39416
25 | 0.5 | 0 | -0.04423729 |  |  |  | 0.6 | 0
25.5 | 0.51 | 0 | -0.03423729
26 | 0.52 | 0 | -0.03423729
26.5 | 0.53 | 0 | -0.01423729
27 | 0.54 | 0 | -0.01423729
27.5 | 0.55 | 0 | 0.04576271
28 | 0.56 | 0 | 0.06576271
28.5 | 0.57 | 0 | 0.04576271
29 | 0.58 | 0 | 0.02576271
29.5 | 0.59 | 0 | 0.005762711
30 | 0.6 | 0 | 0.005762711
30.5 | 0.61 | 0 | 0.04576271
31 | 0.62 | 3.432 | 0.04567905 | 0.01330975 | 0.1567705 | 0.001567705
31.5 | 0.63 | 3.334 | 1.265681 | 0.3796285 | 4.219782 | 0.04376552
32 | 0.64 | 3.51 | 1.655677 | 0.4717029 | 5.811427 | 0.1018798
32.5 | 0.65 | 3.588 | 1.575675 | 0.4391514 | 5.653523 | 0.158415
33 | 0.66 | 3.9 | 1.245668 | 0.319402 | 4.858104 | 0.2069961
33.5 | 0.67 | 3.997 | 1.475665 | 0.3691932 | 5.898234 | 0.2659784
34 | 0.68 | 4.27 | 1.345659 | 0.3151425 | 5.745963 | 0.323438
34.5 | 0.69 | 4.329 | 1.265657 | 0.2923671 | 5.47903 | 0.3782283
35 | 0.7 | 4.543 | 1.425652 | 0.3138129 | 6.476737 | 0.4429957
35.5 | 0.71 | 4.582 | 1.405651 | 0.3067767 | 6.440692 | 0.5074026
36 | 0.72 | 3.198 | 1.305685 | 0.4082817 | 4.17558 | 0.5491584
36.5 | 0.73 | 3.198 | 0.8756847 | 0.2738226 | 2.80044 | 0.5771628
37 | 0.74 | 6.084 | 0.8056144 | 0.1324152 | 4.901358 | 0.6261764
37.5 | 0.75 | 7.702 | 0.9555749 | 0.1240684 | 7.359838 | 0.6997747
38 | 0.76 | 7.702 | 1.635575 | 0.2123572 | 12.5972 | 0.8257467
38.5 | 0.77 | 8.716 | 1.78555 | 0.2048589 | 15.56285 | 0.9813753
39 | 0.78 | 9.087 | 1.985541 | 0.2185035 | 18.04261 | 1.161801
39.5 | 0.79 | 13.611 | 2.315431 | 0.1701147 | 31.51533 | 1.476955
40 | 0.8 | 14.706 | 1.695404 | 0.1152866 | 24.93262 | 1.726281
40.5 | 0.81 | 13.352 | 1.745437 | 0.1307248 | 23.30508 | 1.959332
41 | 0.82 | 13.391 | 1.325436 | 0.09897964 | 17.74892 | 2.136821
41.5 | 0.83 | 11.856 | 1.495474 | 0.1261365 | 17.73034 | 2.314124
42 | 0.84 | 11.875 | 1.515473 | 0.1276188 | 17.99624 | 2.494087
42.5 | 0.85 | 12.129 | 1.405467 | 0.1158766 | 17.04691 | 2.664556
43 | 0.86 | 12.051 | 1.405469 | 0.1166268 | 16.93731 | 2.833929
43.5 | 0.87 | 12.051 | 1.245469 | 0.1033498 | 15.00915 | 2.98402
44 | 0.88 | 12.051 | 1.245469 | 0.1033498 | 15.00915 | 3.134111
44.5 | 0.89 | 12.09 | 1.245468 | 0.1030164 | 15.05771 | 3.284688
45 | 0.9 | 12.07 | 1.345469 | 0.1114721 | 16.23981 | 3.447087
45.5 | 0.91 | 12.129 | 1.385467 | 0.1142276 | 16.80433 | 3.61513
46 | 0.92 | 12.109 | 1.345468 | 0.111113 | 16.29227 | 3.778053
46.5 | 0.93 | 12.129 | 1.495467 | 0.1232968 | 18.13852 | 3.959438
47 | 0.94 | 12.129 | 1.265467 | 0.104334 | 15.34885 | 4.112926
47.5 | 0.95 | 12.129 | 1.325467 | 0.1092808 | 16.07659 | 4.273693
48 | 0.96 | 12.129 | 1.265467 | 0.104334 | 15.34885 | 4.427181
48.5 | 0.97 | 12.168 | 1.425466 | 0.1171488 | 17.34507 | 4.600632
49 | 0.98 | 12.148 | 1.165467 | 0.09593897 | 14.15809 | 4.742213
49.5 | 0.99 | 12.109 | 1.345468 | 0.111113 | 16.29227 | 4.905136
50 | 1 | 12.031 | 1.265469 | 0.1051841 | 15.22486 | 5.057385
50.5 | 1.01 | 12.109 | 1.185468 | 0.09789971 | 14.35483 | 5.200933
51 | 1.02 | 12.031 | 1.515469 | 0.1259637 | 18.23261 | 5.38326
51.5 | 1.03 | 12.129 | 1.265467 | 0.104334 | 15.34885 | 5.536748
52 | 1.04 | 12.187 | 1.145466 | 0.09399077 | 13.95979 | 5.676346
52.5 | 1.05 | 12.129 | 1.225467 | 0.1010361 | 14.86369 | 5.824983
53 | 1.06 | 12.109 | 1.285468 | 0.106158 | 15.56573 | 5.98064
53.5 | 1.07 | 12.129 | 1.205467 | 0.09938718 | 14.62111 | 6.126852
54 | 1.08 | 12.051 | 1.445469 | 0.119946 | 17.41935 | 6.301045
54.5 | 1.09 | 12.07 | 1.445469 | 0.1197571 | 17.4468 | 6.475513
55 | 1.1 | 12.07 | 1.425468 | 0.1181001 | 17.2054 | 6.647567
55.5 | 1.11 | 12.051 | 1.225469 | 0.1016902 | 14.76813 | 6.795248
56 | 1.12 | 12.051 | 1.095469 | 0.09090275 | 13.2015 | 6.927263
56.5 | 1.13 | 12.246 | 1.285464 | 0.1049701 | 15.74179 | 7.084681
57 | 1.14 | 12.382 | 1.165461 | 0.09412541 | 14.43074 | 7.228988
57.5 | 1.15 | 12.168 | 1.115466 | 0.0916721 | 13.57299 | 7.364717
58 | 1.16 | 12.012 | 1.24547 | 0.1036855 | 14.96058 | 7.514323
58.5 | 1.17 | 11.973 | 1.245471 | 0.1040233 | 14.91202 | 7.663444
59 | 1.18 | 12.012 | 1.18547 | 0.09869047 | 14.23987 | 7.805842
59.5 | 1.19 | 11.992 | 1.03547 | 0.08634677 | 12.41736 | 7.930016
60 | 1.2 | 12.012 | 1.07547 | 0.08953296 | 12.91855 | 8.059201
60.5 | 1.21 | 12.051 | 1.165469 | 0.09671139 | 14.04507 | 8.199652
61 | 1.22 | 12.031 | 1.205469 | 0.100197 | 14.503 | 8.344682
61.5 | 1.23 | 12.012 | 1.11547 | 0.09286296 | 13.39902 | 8.478672
62 | 1.24 | 11.992 | 0.9954704 | 0.08301121 | 11.93768 | 8.598049
62.5 | 1.25 | 11.992 | 1.11547 | 0.09301788 | 13.37672 | 8.731816
63 | 1.26 | 11.973 | 0.9754709 | 0.08147256 | 11.67931 | 8.848609
63.5 | 1.27 | 11.992 | 1.18547 | 0.09885511 | 14.21616 | 8.99077
64 | 1.28 | 12.031 | 1.015469 | 0.08440441 | 12.21711 | 9.112942
64.5 | 1.29 | 12.031 | 1.205469 | 0.100197 | 14.503 | 9.257972
65 | 1.3 | 12.09 | 1.075468 | 0.08895517 | 13.00241 | 9.387996
65.5 | 1.31 | 12.031 | 1.095469 | 0.0910539 | 13.17959 | 9.519792
66 | 1.32 | 12.031 | 1.30547 | 0.1085088 | 15.7061 | 9.676852
66.5 | 1.33 | 12.012 | 1.14547 | 0.09536047 | 13.75938 | 9.814446
67 | 1.34 | 12.012 | 0.9954699 | 0.08287296 | 11.95758 | 9.934022
67.5 | 1.35 | 12.012 | 1.01547 | 0.08453795 | 12.19782 | 10.056
68 | 1.36 | 11.992 | 1.18547 | 0.09885511 | 14.21616 | 10.19816
68.5 | 1.37 | 12.07 | 1.145468 | 0.09490211 | 13.8258 | 10.33642
69 | 1.38 | 12.012 | 1.24547 | 0.1036855 | 14.96058 | 10.48602
69.5 | 1.39 | 11.836 | 1.245474 | 0.1052276 | 14.74143 | 10.63344
70 | 1.4 | 11.797 | 1.265475 | 0.1072709 | 14.92881 | 10.78273
70.5 | 1.41
71 | 1.42
71.5 | 1.43
72 | 1.44
72.5 | 1.45
73 | 1.46
73.5 | 1.47
74 | 1.48
74.5 | 1.49
75 | 1.5
75.5 | 1.51
76 | 1.52
76.5 | 1.53
77 | 1.54
77.5 | 1.55
78 | 1.56
78.5 | 1.57
79 | 1.58
79.5 | 1.59
80 | 1.6
80.5 | 1.61
81 | 1.62
81.5 | 1.63
82 | 1.64
82.5 | 1.65
83 | 1.66
83.5 | 1.67
84 | 1.68
84.5 | 1.69
85 | 1.7
85.5 | 1.71
86 | 1.72
86.5 | 1.73
87 | 1.74
87.5 | 1.75
88 | 1.76
88.5 | 1.77
89 | 1.78
89.5 | 1.79
90 | 1.8
90.5 | 1.81
91 | 1.82
91.5 | 1.83
92 | 1.84
92.5 | 1.85
93 | 1.86
93.5 | 1.87
94 | 1.88
94.5 | 1.89
95 | 1.9
95.5 | 1.91
96 | 1.92
96.5 | 1.93
97 | 1.94
97.5 | 1.95
98 | 1.96
98.5 | 1.97
99 | 1.98
99.5 | 1.99
100 | 2
100.5 | 2.01
101 | 2.02
101.5 | 2.03
102 | 2.04
102.5 | 2.05
103 | 2.06
103.5 | 2.07
104 | 2.08
104.5 | 2.09
105 | 2.1
105.5 | 2.11
106 | 2.12
106.5 | 2.13
107 | 2.14
107.5 | 2.15
108 | 2.16
108.5 | 2.17
109 | 2.18
109.5 | 2.19
110 | 2.2
110.5 | 2.21
111 | 2.22
111.5 | 2.23
112 | 2.24
112.5 | 2.25
113 | 2.26
113.5 | 2.27
114 | 2.28
114.5 | 2.29
115 | 2.3
115.5 | 2.31
116 | 2.32
116.5 | 2.33
117 | 2.34
117.5 | 2.35
118 | 2.36
118.5 | 2.37
119 | 2.38
119.5 | 2.39
120 | 2.4
120.5 | 2.41
121 | 2.42
121.5 | 2.43
122 | 2.44
122.5 | 2.45
123 | 2.46
123.5 | 2.47
124 | 2.48
124.5 | 2.49
125 | 2.5

## Resultados
Inicio paso corriente
30 | 0
30 | 0.5 | Eje Izquierdo |  | Eje Derecho
Fin de Subida |  | Máx = | 0.5 | Máx = | 0.6
40.0393 | 0 | Mín = | 0 | Mín = | 0
40.0393 | 0.5
¿Suavizar?
Inicio paso corriente |  | Eje Izquierdo |  | Eje Derecho
30 | 0 | Máx = | 100 | Máx = | 9
30 | 100 | Mín = | 0 | Mín = | 0
Fin de Subida
40.0393 | 0
40.0393 | 100
¿Suavizar?
|  | Eje Izquierdo |  | Eje Derecho
Inicio paso corriente |  | Máx = | 10 | Máx = | 6
30 | 0 | Mín = | 0 | Mín = | 0
30 | 10
Fin de Subida
40.0393 | 0
40.0393 | 10
|  | Eje Izquierdo |  | Eje Derecho
Inicio paso corriente |  | Máx = | 14 | Máx = | 9
30 | 0 | Mín = | 0 | Mín = | 0
30 | 14
Fin de Subida
40.0393 | 0
40.0393 | 14