## Parámetros
Ensayo |  |  |  |  | Fecha:
Características polvo |  | Material | Referencia polvo | Densidad de golpeo g/cm3 | Densidad aparente g/cm3 | Densidad absoluta g/cm3
|  | Al-NH3 |  | 1.19 | 0.84 | 2.725 |  | Sí
No
Activación externa |  | PRECOMPRESIÓN | No | # MPa
|  | ACTIVACIÓN ELÉC. | No | # V | # A
Características de corriente | Duraciones
|  | Aproximación | Apriete | PreCalentamiento | Calentamiento | Enfriamiento
|  | 99 | 30 | 5 | 45 | 60 | ciclos
|  | 1.98 | 0.6 | 0.1 | 0.9 | 1.2 | segundos
Intensidades
|  | I máx | So1i (grados) | I So1i (kA) | ISo2i (kA) | Energía (kJ) | EDE (kJ/g)
|  | 13.279 | 15 | 1 | 12 | 13.32058 | 8.226645
Características de Presión |  | Presión Trabajo | Presión Sinterizado
|  | 923 |  | kgf
|  | 3.812474 | 0 | bares
Características Sinterizados |  | Diámetro (mm) | Altura (mm) | Masa (g) |  | Secc (cm2)
| 1 | 12 | 5.97 | 1.6192 |  | 1.12956
| 2 | 12.02 | 5.99 |  |  | Volumen (cm3)
| 3 | 12.04 | 5.61 |  |  | 0.6428608
| 4 | 11.97 | 5.27
| 5 | 12.05 | 5.6 |  |  | Densid (g/cm3)
| 6 | 12.01 | 5.74 |  |  | 2.518741
| 7 | 11.85 | 5.73 |  |  | Porosidad (%)
| 8 | 12 | 5.62 |  |  | 7.569133
|  | 11.9925 | 5.69125
Otros Datos |  | Tª Inicial (ºC) | Lubricante | Diám Punzón (mm) | h punzones (mm) | h obleas (mm) | tS (ciclos)
|  | 23 |  | 11.9 | 97.31 | 9.3 | 8.505951
Observaciones
[9 empty] | 4 | 5 | 8
[9 empty] | 3 | 9 | 2

## Adquisición
390 | 472 | 0 | 79
390 | 471 | 0 | 16 | IP:x,x,x,x:
389 | 471 | 0 | 17 | 172,16,1,14
390 | 471 | 0 | 23
388 | 472 | 0 | 19 | Abrir canal. (IP: 172,16,1,14)(Return:1)
390 | 470 | 0 | 14
391 | 472 | 0 | 21
392 | 472 | 0 | 19 | Recibidos de 2549 registros (Soldadura:1754)
390 | 472 | 0 | 17
388 | 472 | 0 | 17
390 | 470 | 0 | 17 | Representar gráficas
390 | 472 | 0 | 23
390 | 473 | 0 | 17
389 | 472 | 0 | 17
389 | 471 | 0 | 19
389 | 472 | 0 | 19
389 | 472 | 0 | 23
391 | 473 | 0 | 21
389 | 472 | 0 | 17
390 | 471 | 0 | 19
388 | 475 | 0 | 25
389 | 473 | 0 | 17
390 | 473 | 0 | 23
390 | 472 | 0 | 21
389 | 473 | 0 | 25
389 | 475 | 0 | 17
390 | 472 | 0 | 19
388 | 471 | 0 | 25
390 | 473 | 0 | 21
390 | 473 | 0 | 25
390 | 473 | 0 | 17
392 | 473 | 0 | 17
391 | 473 | 0 | 19
390 | 472 | 0 | 19
390 | 473 | 0 | 25
392 | 473 | 0 | 17
390 | 473 | 0 | 21
390 | 473 | 0 | 19
390 | 471 | 0 | 14
390 | 472 | 0 | 23
390 | 473 | 0 | 21
391 | 473 | 0 | 27
389 | 474 | 0 | 17
388 | 472 | 0 | 21
391 | 473 | 0 | 16
390 | 472 | 0 | 21
390 | 471 | 0 | 25
391 | 472 | 0 | 21
388 | 473 | 0 | 23
390 | 473 | 0 | 25
390 | 471 | 0 | 23
391 | 474 | 0 | 23
392 | 473 | 0 | 23
391 | 473 | 0 | 21
390 | 474 | 0 | 16
390 | 474 | 0 | 17
391 | 474 | 0 | 17
390 | 473 | 0 | 23
391 | 473 | 0 | 12
391 | 473 | 0 | 19
390 | 471 | 0 | 21
391 | 473 | 3646 | 21
389 | 472 | 3510 | 132
393 | 475 | 3744 | 163
392 | 471 | 3880 | 157
397 | 471 | 4153 | 149
398 | 472 | 4368 | 139
399 | 471 | 4660 | 141
399 | 471 | 4836 | 159
405 | 470 | 5031 | 167
405 | 471 | 5187 | 128
413 | 471 | 5187 | 219
415 | 469 | 8365 | 197
426 | 468 | 9243 | 170
425 | 469 | 9808 | 190
442 | 468 | 12207 | 192
441 | 465 | 13084 | 178
450 | 465 | 13279 | 165
447 | 464 | 12538 | 155
453 | 463 | 12051 | 163
449 | 461 | 12070 | 163
457 | 462 | 12168 | 149
452 | 461 | 12148 | 153
458 | 458 | 12109 | 145
451 | 458 | 12051 | 145
460 | 457 | 12129 | 161
454 | 456 | 12090 | 167
460 | 457 | 12012 | 145
453 | 456 | 12070 | 147
461 | 454 | 12051 | 147
456 | 453 | 12129 | 147
460 | 457 | 12109 | 143
457 | 457 | 11973 | 143
462 | 456 | 11992 | 149
455 | 456 | 12012 | 141
463 | 456 | 12012 | 135
457 | 457 | 11973 | 135
464 | 455 | 12012 | 139
458 | 458 | 11992 | 139
463 | 458 | 11973 | 141
457 | 460 | 12031 | 147
464 | 458 | 11973 | 134
458 | 460 | 12070 | 145
464 | 461 | 11992 | 145
460 | 461 | 12051 | 128
466 | 462 | 12031 | 141
460 | 462 | 12012 | 132
463 | 462 | 12070 | 128
458 | 464 | 12012 | 161
463 | 464 | 12012 | 161
459 | 465 | 11973 | 134
464 | 466 | 11973 | 155
457 | 466 | 11973 | 139
461 | 467 | 12012 | 149
457 | 470 | 11973 | 137
461 | 468 | 11934 | 147
458 | 468 | 11953 | 135
463 | 470 | 11953 | 126
457 | 468 | 11953 | 135
461 | 471 | 11934 | 114
457 | 469 | 11934 | 135
463 | 472 | 11953 | 141
458 | 471 | 11973 | 149
463 | 475 | 11973 | 124
457 | 476 | 11973 | 159
464 | 474 | 11973 | 124
459 | 473 | 11953 | 151
463 | 474 | 12012 | 139
461 | 474 | 12012 | 161
464 | 476 | 11992 | 118
459 | 474 | 11973 | 143
464 | 473 | 11973 | 122
459 | 475 | 12012 | 153
464 | 475 | 12051 | 143
457 | 474 | 12051 | 134
464 | 475 | 12051 | 134
459 | 476 | 12031 | 124
464 | 474 | 11973 | 130
457 | 475 | 11992 | 128
464 | 473 | 11992 | 128
458 | 476 | 11973 | 149
462 | 476 | 11992 | 120
459 | 475 | 12012 | 116
464 | 476 | 11953 | 106
459 | 476 | 11953 | 145
464 | 477 | 11953 | 157
459 | 477 | 11934 | 116
466 | 476 | 11973 | 120
458 | 477 | 11973 | 130
464 | 476 | 11973 | 139
460 | 476 | 11934 | 128
464 | 476 | 11875 | 116
462 | 478 | 11836 | 130
465 | 476 | 11875 | 112
460 | 475 | 11895 | 132
463 | 477 | 11895 | 128
460 | 477 | 11914 | 135
463 | 478 | 11836 | 139
460 | 477 | 11778 | 114
465 | 477 | 11817 | 132

## Desplazamiento
ciclos | seg | x(t) | h(t) | θ(t) |  |  | θ(t) | H(t)
0.5 | 0.01 | 0.002542114 | 9.305535 | 0.3884017 |  |  | 0.3750702 | 7.841402
1 | 0.02 | 0.002542114 | 9.305535 | 0.3884017 | 0.6 | 4.753178 | 0.3751417 | 7.842302
1.5 | 0.03 | -0.04745788 | 9.355536 | 0.3916703 | 0.6 | 0 | 0.3752058 | 7.843109
2 | 0.04 | 0.002542114 | 9.305535 | 0.3884017 |  |  | 0.3752927 | 7.844202
2.5 | 0.05 | -0.09745789 | 9.405536 | 0.3949042 |  |  | 0.375362 | 7.845078
3 | 0.06 | 0.002542114 | 9.305535 | 0.3884017 |  |  | 0.3754207 | 7.845825
3.5 | 0.07 | 0.05254211 | 9.255536 | 0.3850977 |  |  | 0.3755129 | 7.846983
4 | 0.08 | 0.1025421 | 9.205536 | 0.3817579 |  |  | 0.3754949 | 7.846785
4.5 | 0.09 | 0.002542114 | 9.305535 | 0.3884017 |  |  | 0.375441 | 7.846127
5 | 0.1 | -0.09745789 | 9.405536 | 0.3949042 |  |  | 0.3753342 | 7.844794
5.5 | 0.11 | 0.002542114 | 9.305535 | 0.3884017 |  |  | 0.3751218 | 7.842126
6 | 0.12 | 0.002542114 | 9.305535 | 0.3884017 |  |  | 0.3747863 | 7.837904
6.5 | 0.13 | 0.002542114 | 9.305535 | 0.3884017 |  |  | 0.3744717 | 7.833904
7 | 0.14 | -0.04745788 | 9.355536 | 0.3916703 |  |  | 0.3741395 | 7.829682
7.5 | 0.15 | -0.04745788 | 9.355536 | 0.3916703 |  |  | 0.3738248 | 7.825682
8 | 0.16 | -0.04745788 | 9.355536 | 0.3916703 |  |  | 0.3735437 | 7.822127
8.5 | 0.17 | -0.04745788 | 9.355536 | 0.3916703 |  |  | 0.3732584 | 7.818571
9 | 0.18 | 0.05254211 | 9.255536 | 0.3850977 |  |  | 0.372825 | 7.813238
9.5 | 0.19 | -0.04745788 | 9.355536 | 0.3916703 |  |  | 0.3723171 | 7.807015
10 | 0.2 | 0.002542114 | 9.305535 | 0.3884017 |  |  | 0.3717346 | 7.799905
10.5 | 0.21 | -0.09745789 | 9.405536 | 0.3949042 |  |  | 0.3711689 | 7.793016
11 | 0.22 | -0.04745788 | 9.355536 | 0.3916703 |  |  | 0.3707125 | 7.78746
11.5 | 0.23 | 0.002542114 | 9.305535 | 0.3884017 | 0.6 | 11.75692 | 0.3704918 | 7.784793
12 | 0.24 | 0.002542114 | 9.305535 | 0.3884017 | 0.6 | 0 | 0.3704702 | 7.784571
12.5 | 0.25 | -0.04745788 | 9.355536 | 0.3916703 |  |  | 0.3706844 | 7.787238
13 | 0.26 | -0.04745788 | 9.355536 | 0.3916703 |  |  | 0.3711176 | 7.792571
13.5 | 0.27 | 0.002542114 | 9.305535 | 0.3884017 |  |  | 0.371803 | 7.801015
14 | 0.28 | -0.09745789 | 9.405536 | 0.3949042 |  |  | 0.372667 | 7.811682
14.5 | 0.29 | 0.002542114 | 9.305535 | 0.3884017 |  |  | 0.3736567 | 7.823905
15 | 0.3 | 0.002542114 | 9.305535 | 0.3884017 |  |  | 0.3746632 | 7.836349
15.5 | 0.31 | 0.002542114 | 9.305535 | 0.3884017 |  |  | 0.3755583 | 7.84746
16 | 0.32 | 0.1025421 | 9.205536 | 0.3817579 |  |  | 0.3762361 | 7.855905
16.5 | 0.33 | 0.05254211 | 9.255536 | 0.3850977 |  |  | 0.3766634 | 7.861238
17 | 0.34 | 0.002542114 | 9.305535 | 0.3884017 |  |  | 0.376893 | 7.864127
17.5 | 0.35 | 0.002542114 | 9.305535 | 0.3884017 |  |  | 0.3769621 | 7.865016
18 | 0.36 | 0.1025421 | 9.205536 | 0.3817579 |  |  | 0.3769085 | 7.864348
18.5 | 0.37 | 0.002542114 | 9.305535 | 0.3884017 |  |  | 0.3767322 | 7.862127
19 | 0.38 | 0.002542114 | 9.305535 | 0.3884017 |  |  | 0.3765035 | 7.859238
19.5 | 0.39 | 0.002542114 | 9.305535 | 0.3884017 |  |  | 0.3761875 | 7.855238
20 | 0.4 | 0.002542114 | 9.305535 | 0.3884017 |  |  | 0.3758546 | 7.851016
20.5 | 0.41 | 0.002542114 | 9.305535 | 0.3884017 |  |  | 0.3755747 | 7.84746
21 | 0.42 | 0.05254211 | 9.255536 | 0.3850977 |  |  | 0.3754183 | 7.84546
21.5 | 0.43 | -0.04745788 | 9.355536 | 0.3916703 |  |  | 0.3753499 | 7.844571
22 | 0.44 | -0.09745789 | 9.405536 | 0.3949042 | 0.6 | 0.4936303 | 0.3754045 | 7.845238
22.5 | 0.45 | 0.05254211 | 9.255536 | 0.3850977 | 0.6 | 0 | 0.3754217 | 7.84546
23 | 0.46 | 0.002542114 | 9.305535 | 0.3884017 |  |  | 0.3753664 | 7.844793
23.5 | 0.47 | 0.002542114 | 9.305535 | 0.3884017 |  |  | 0.3751857 | 7.84257
24 | 0.48 | 0.05254211 | 9.255536 | 0.3850977 |  |  | 0.3748973 | 7.839015
24.5 | 0.49 | -0.09745789 | 9.405536 | 0.3949042 |  |  | 0.3744486 | 7.833459
25 | 0.5 | 0.002542114 | 9.305535 | 0.3884017 |  |  | 0.3740013 | 7.827905
25.5 | 0.51 | 0.002542114 | 9.305535 | 0.3884017 |  |  | 0.3735552 | 7.822349
26 | 0.52 | 0.05254211 | 9.255536 | 0.3850977 |  |  | 0.3731464 | 7.817238
26.5 | 0.53 | 0.1025421 | 9.205536 | 0.3817579 |  |  | 0.3727195 | 7.811904
27 | 0.54 | 0.05254211 | 9.255536 | 0.3850977 |  |  | 0.372434 | 7.808349
27.5 | 0.55 | 0.002542114 | 9.305535 | 0.3884017 |  |  | 0.3721627 | 7.805016
28 | 0.56 | 0.002542114 | 9.305535 | 0.3884017 |  |  | 0.3719411 | 7.802349
28.5 | 0.57 | 0.05254211 | 9.255536 | 0.3850977 |  |  | 0.3716404 | 7.798794
29 | 0.58 | 0.002542114 | 9.305535 | 0.3884017 |  |  | 0.3713712 | 7.795682
29.5 | 0.59 | 0.05254211 | 9.255536 | 0.3850977 |  |  | 0.3707694 | 7.788571
30 | 0.6 | 0.05254211 | 9.255536 | 0.3850977 |  |  | 0.3699269 | 7.778571
30.5 | 0.61 | 0.002542114 | 9.305535 | 0.3884017 |  |  | 0.3685414 | 7.762127
31 | 0.62 | 0.05254211 | 9.255536 | 0.3850977 |  |  | 0.3667579 | 7.741015
31.5 | 0.63 | -0.04745788 | 9.355536 | 0.3916703 |  |  | 0.3641653 | 7.710571
32 | 0.64 | 0.1525421 | 9.155536 | 0.3783816 |  |  | 0.3609946 | 7.673682
32.5 | 0.65 | 0.1025421 | 9.205536 | 0.3817579 |  |  | 0.3568092 | 7.625682
33 | 0.66 | 0.3525421 | 8.955536 | 0.3644992 |  |  | 0.351833 | 7.56946
33.5 | 0.67 | 0.4025421 | 8.905536 | 0.3609312 |  |  | 0.3455728 | 7.499905
34 | 0.68 | 0.4525421 | 8.855536 | 0.3573229 |  |  | 0.3384776 | 7.422349
34.5 | 0.69 | 0.4525421 | 8.855536 | 0.3573229 |  |  | 0.3301619 | 7.333015
35 | 0.7 | 0.7525421 | 8.555535 | 0.3347874 |  |  | 0.3211932 | 7.238348
35.5 | 0.71 | 0.7525421 | 8.555535 | 0.3347874 |  |  | 0.3112944 | 7.135904
36 | 0.72 | 1.152542 | 8.155536 | 0.3021611 |  |  | 0.3011935 | 7.03346
36.5 | 0.73 | 1.252542 | 8.055535 | 0.2934982 |  |  | 0.290509 | 6.927461
37 | 0.74 | 1.802542 | 7.505536 | 0.2417263 |  |  | 0.2800082 | 6.825682
37.5 | 0.75 | 1.752542 | 7.555536 | 0.2467444 |  |  | 0.2694481 | 6.725683
38 | 0.76 | 2.602542 | 6.705536 | 0.151261 |  |  | 0.2595809 | 6.634349
38.5 | 0.77 | 2.552542 | 6.755536 | 0.1575428 |  |  | 0.2499438 | 6.547237
39 | 0.78 | 3.002542 | 6.305536 | 0.0974201 |  |  | 0.2412587 | 6.470571
39.5 | 0.79 | 2.852542 | 6.455536 | 0.1183923 |  |  | 0.2329286 | 6.398793
40 | 0.8 | 3.152542 | 6.155536 | 0.07542573 |  |  | 0.2254058 | 6.335459
40.5 | 0.81 | 2.952542 | 6.355536 | 0.1045208 |  |  | 0.21807 | 6.275015
41 | 0.82 | 3.352542 | 5.955536 | 0.04437652 |  |  | 0.2115753 | 6.222571
41.5 | 0.83 | 3.102542 | 6.205536 | 0.08287536 |  |  | 0.2052385 | 6.172349
42 | 0.84 | 3.402542 | 5.905536 | 0.03628558 |  |  | 0.1996535 | 6.128793
42.5 | 0.85 | 3.052542 | 6.255536 | 0.09020582 |  |  | 0.1942145 | 6.087015
43 | 0.86 | 3.502542 | 5.805536 | 0.01968567 |  |  | 0.1894583 | 6.051016
43.5 | 0.87 | 3.202542 | 6.105536 | 0.0678541 |  |  | 0.1846137 | 6.014793
44 | 0.88 | 3.502542 | 5.805536 | 0.01968567 |  |  | 0.1803505 | 5.983237
44.5 | 0.89 | 3.152542 | 6.155536 | 0.07542573 |  |  | 0.176075 | 5.951904
45 | 0.9 | 3.552542 | 5.755536 | 0.01116937 |  |  | 0.1723395 | 5.924793
45.5 | 0.91 | 3.302542 | 6.005536 | 0.05233267 |  |  | 0.168439 | 5.896793
46 | 0.92 | 3.502542 | 5.805536 | 0.01968567 |  |  | 0.1650594 | 5.872793
46.5 | 0.93 | 3.352542 | 5.955536 | 0.04437652 |  |  | 0.1614582 | 5.84746
47 | 0.94 | 3.602542 | 5.705536 | 0.002503881 |  |  | 0.1581105 | 5.824126
47.5 | 0.95 | 3.252542 | 6.055536 | 0.0601575 |  |  | 0.1544455 | 5.798793
48 | 0.96 | 3.652542 | 5.655536 | -0.006314912 |  |  | 0.1511758 | 5.776349
48.5 | 0.97 | 3.352542 | 5.955536 | 0.04437652 |  |  | 0.1475903 | 5.751904
49 | 0.98 | 3.702542 | 5.605536 | -0.01529103 |  |  | 0.1443035 | 5.729682
49.5 | 0.99 | 3.402542 | 5.905536 | 0.03628558 |  |  | 0.1407504 | 5.705905
50 | 1 | 3.652542 | 5.655536 | -0.006314912 |  |  | 0.1374979 | 5.684349
50.5 | 1.01 | 3.352542 | 5.955536 | 0.04437652 |  |  | 0.133877 | 5.660571
51 | 1.02 | 3.702542 | 5.605536 | -0.01529103 |  |  | 0.1303859 | 5.637904
51.5 | 1.03 | 3.402542 | 5.905536 | 0.03628558 |  |  | 0.1263698 | 5.612127
52 | 1.04 | 3.702542 | 5.605536 | -0.01529103 |  |  | 0.1224539 | 5.587237
52.5 | 1.05 | 3.502542 | 5.805536 | 0.01968567 |  |  | 0.1179314 | 5.558793
53 | 1.06 | 3.802542 | 5.505536 | -0.03373229 |  |  | 0.1134276 | 5.530793
53.5 | 1.07 | 3.502542 | 5.805536 | 0.01968567 |  |  | 0.1085174 | 5.500571
54 | 1.08 | 3.652542 | 5.655536 | -0.006314912 |  |  | 0.1039653 | 5.472794
54.5 | 1.09 | 3.402542 | 5.905536 | 0.03628558 |  |  | 0.09911616 | 5.44346
55 | 1.1 | 3.652542 | 5.655536 | -0.006314912 |  |  | 0.09474574 | 5.417237
55.5 | 1.11 | 3.452542 | 5.855536 | 0.02805646 |  |  | 0.09030683 | 5.390793
56 | 1.12 | 3.702542 | 5.605536 | -0.01529103 |  |  | 0.08651028 | 5.368349
56.5 | 1.13 | 3.352542 | 5.955536 | 0.04437652 |  |  | 0.08265173 | 5.345682
57 | 1.14 | 3.552542 | 5.755536 | 0.01116937 |  |  | 0.07945649 | 5.327015
57.5 | 1.15 | 3.352542 | 5.955536 | 0.04437652 |  |  | 0.07619852 | 5.308126
58 | 1.16 | 3.552542 | 5.755536 | 0.01116937 |  |  | 0.07342684 | 5.292127
58.5 | 1.17 | 3.402542 | 5.905536 | 0.03628558 |  |  | 0.07025222 | 5.273904
59 | 1.18 | 3.652542 | 5.655536 | -0.006314912 |  |  | 0.06736511 | 5.25746
59.5 | 1.19 | 3.352542 | 5.955536 | 0.04437652 |  |  | 0.06397282 | 5.238348
60 | 1.2 | 3.552542 | 5.755536 | 0.01116937 |  |  | 0.06094619 | 5.22146
60.5 | 1.21 | 3.352542 | 5.955536 | 0.04437652 |  |  | 0.0576039 | 5.203015
61 | 1.22 | 3.652542 | 5.655536 | -0.006314912 |  |  | 0.05474932 | 5.18746
61.5 | 1.23 | 3.402542 | 5.905536 | 0.03628558 |  |  | 0.05152985 | 5.170127
62 | 1.24 | 3.652542 | 5.655536 | -0.006314912 |  |  | 0.04889075 | 5.156126
62.5 | 1.25 | 3.352542 | 5.955536 | 0.04437652 |  |  | 0.04586454 | 5.140127
63 | 1.26 | 3.702542 | 5.605536 | -0.01529103 |  |  | 0.04331469 | 5.126793
63.5 | 1.27 | 3.452542 | 5.855536 | 0.02805646 |  |  | 0.04062997 | 5.112793
64 | 1.28 | 3.652542 | 5.655536 | -0.006314912 |  |  | 0.03883446 | 5.10346
64.5 | 1.29 | 3.552542 | 5.755536 | 0.01116937 |  |  | 0.03675676 | 5.092571
65 | 1.3 | 3.702542 | 5.605536 | -0.01529103 |  |  | 0.03531114 | 5.085015
65.5 | 1.31 | 3.452542 | 5.855536 | 0.02805646 |  |  | 0.03339178 | 5.075016
66 | 1.32 | 3.702542 | 5.605536 | -0.01529103 |  |  | 0.0317597 | 5.066571
66.5 | 1.33 | 3.452542 | 5.855536 | 0.02805646 |  |  | 0.02929821 | 5.053904
67 | 1.34 | 3.702542 | 5.605536 | -0.01529103 |  |  | 0.02715813 | 5.043015
67.5 | 1.35 | 3.352542 | 5.955536 | 0.04437652 |  |  | 0.02436356 | 5.028793
68 | 1.36 | 3.702542 | 5.605536 | -0.01529103 |  |  | 0.02205201 | 5.017016
68.5 | 1.37 | 3.452542 | 5.855536 | 0.02805646 |  |  | 0.0191424 | 5.002126
69 | 1.38 | 3.702542 | 5.605536 | -0.01529103 |  |  | 0.01676469 | 4.989904
69.5 | 1.39 | 3.352542 | 5.955536 | 0.04437652 |  |  | 0.01395953 | 4.97546
70 | 1.4 | 3.702542 | 5.605536 | -0.01529103 |  |  | 0.0118607 | 4.964571
70.5 | 1.41 | 3.402542 | 5.905536 | 0.03628558 |  |  | 0.009501089 | 4.952348
71 | 1.42 | 3.602542 | 5.705536 | 0.002503881 |  |  | 0.00793357 | 4.944127
71.5 | 1.43 | 3.452542 | 5.855536 | 0.02805646 |  |  | 0.00622406 | 4.935237
72 | 1.44 | 3.702542 | 5.605536 | -0.01529103 |  |  | 0.005396735 | 4.930793
72.5 | 1.45 | 3.452542 | 5.855536 | 0.02805646 |  |  | 0.004197815 | 4.924571
73 | 1.46 | 3.702542 | 5.605536 | -0.01529103 |  |  | 0.0035993 | 4.92146
73.5 | 1.47 | 3.452542 | 5.855536 | 0.02805646 |  |  | 0.002758215 | 4.917238
74 | 1.48 | 3.802542 | 5.505536 | -0.03373229 |  |  | 0.002359803 | 4.915238
74.5 | 1.49 | 3.402542 | 5.905536 | 0.03628558 |  |  | 0.001370327 | 4.910349
75 | 1.5 | 3.702542 | 5.605536 | -0.01529103 |  |  | 0.000966048 | 4.908349
75.5 | 1.51 | 3.502542 | 5.805536 | 0.01968567 |  |  | 0.0002782706 | 4.9
76 | 1.52 | 3.702542 | 5.605536 | -0.01529103 |  |  | 0 | 4.9
76.5 | 1.53 | 3.602542 | 5.705536 | 0.002503881 |  |  | 0 | 4.9
77 | 1.54 | 3.752542 | 5.555536 | -0.02442863 |  |  | 0 | 4.9
77.5 | 1.55 | 3.502542 | 5.805536 | 0.01968567 |  |  | 0 | 4.9
78 | 1.56 | 3.652542 | 5.655536 | -0.006314912 |  |  | 0 | 4.9
78.5 | 1.57 | 3.502542 | 5.805536 | 0.01968567 |  |  | 0 | 4.9
79 | 1.58 | 3.652542 | 5.655536 | -0.006314912 |  |  | 0 | 4.9
79.5 | 1.59 | 3.502542 | 5.805536 | 0.01968567 |  |  | 0 | 4.9
80 | 1.6 | 3.752542 | 5.555536 | -0.02442863 |  |  | 0 | 4.9
80.5 | 1.61
81 | 1.62
81.5 | 1.63
82 | 1.64
82.5 | 1.65
83 | 1.66
83.5 | 1.67
84 | 1.68
84.5 | 1.69
85 | 1.7
85.5 | 1.71
86 | 1.72
86.5 | 1.73
87 | 1.74
87.5 | 1.75
88 | 1.76
88.5 | 1.77
89 | 1.78
89.5 | 1.79
90 | 1.8
90.5 | 1.81
91 | 1.82
91.5 | 1.83
92 | 1.84
92.5 | 1.85
93 | 1.86
93.5 | 1.87
94 | 1.88
94.5 | 1.89
95 | 1.9
95.5 | 1.91
96 | 1.92
96.5 | 1.93
97 | 1.94
97.5 | 1.95
98 | 1.96
98.5 | 1.97
99 | 1.98
99.5 | 1.99
100 | 2
100.5 | 2.01
101 | 2.02
101.5 | 2.03
102 | 2.04
102.5 | 2.05
103 | 2.06
103.5 | 2.07
104 | 2.08
104.5 | 2.09
105 | 2.1
105.5 | 2.11
106 | 2.12
106.5 | 2.13
107 | 2.14
107.5 | 2.15
108 | 2.16
108.5 | 2.17
109 | 2.18
109.5 | 2.19
110 | 2.2
110.5 | 2.21
111 | 2.22
111.5 | 2.23
112 | 2.24
112.5 | 2.25
113 | 2.26
113.5 | 2.27
114 | 2.28
114.5 | 2.29
115 | 2.3
115.5 | 2.31
116 | 2.32
116.5 | 2.33
117 | 2.34
117.5 | 2.35
118 | 2.36
118.5 | 2.37
119 | 2.38
119.5 | 2.39
120 | 2.4
120.5 | 2.41
121 | 2.42
121.5 | 2.43
122 | 2.44
122.5 | 2.45
123 | 2.46
123.5 | 2.47
124 | 2.48
124.5 | 2.49
125 | 2.5

## Fuerza
ciclos | seg | Fuerza | Presión
0.5 | 0.01 | 9.26064 | 83.264 | 0.6 | 11.72295
1 | 0.02 | 9.24102 | 83.08759 | 0.6 | 0
1.5 | 0.03 | 9.24102 | 83.08759
2 | 0.04 | 9.24102 | 83.08759
2.5 | 0.05 | 9.26064 | 83.264
3 | 0.06 | 9.2214 | 82.91119
3.5 | 0.07 | 9.26064 | 83.264
4 | 0.08 | 9.26064 | 83.264
4.5 | 0.09 | 9.26064 | 83.264
5 | 0.1 | 9.26064 | 83.264
5.5 | 0.11 | 9.2214 | 82.91119
6 | 0.12 | 9.26064 | 83.264
6.5 | 0.13 | 9.28026 | 83.44041
7 | 0.14 | 9.26064 | 83.264
7.5 | 0.15 | 9.24102 | 83.08759
8 | 0.16 | 9.26064 | 83.264
8.5 | 0.17 | 9.26064 | 83.264 | 0.6 | 105.4031
9 | 0.18 | 9.28026 | 83.44041 | 0.6 | 0
9.5 | 0.19 | 9.26064 | 83.264
10 | 0.2 | 9.24102 | 83.08759
10.5 | 0.21 | 9.3195 | 83.79322
11 | 0.22 | 9.28026 | 83.44041
11.5 | 0.23 | 9.28026 | 83.44041
12 | 0.24 | 9.26064 | 83.264
12.5 | 0.25 | 9.28026 | 83.44041
13 | 0.26 | 9.3195 | 83.79322
13.5 | 0.27 | 9.26064 | 83.264
14 | 0.28 | 9.24102 | 83.08759
14.5 | 0.29 | 9.28026 | 83.44041
15 | 0.3 | 9.28026 | 83.44041
15.5 | 0.31 | 9.28026 | 83.44041
16 | 0.32 | 9.28026 | 83.44041
16.5 | 0.33 | 9.28026 | 83.44041
17 | 0.34 | 9.26064 | 83.264
17.5 | 0.35 | 9.28026 | 83.44041
18 | 0.36 | 9.28026 | 83.44041
18.5 | 0.37 | 9.28026 | 83.44041
19 | 0.38 | 9.28026 | 83.44041
19.5 | 0.39 | 9.24102 | 83.08759
20 | 0.4 | 9.26064 | 83.264
20.5 | 0.41 | 9.28026 | 83.44041
21 | 0.42 | 9.28026 | 83.44041
21.5 | 0.43 | 9.29988 | 83.61681
22 | 0.44 | 9.26064 | 83.264
22.5 | 0.45 | 9.28026 | 83.44041
23 | 0.46 | 9.26064 | 83.264
23.5 | 0.47 | 9.24102 | 83.08759
24 | 0.48 | 9.26064 | 83.264
24.5 | 0.49 | 9.28026 | 83.44041
25 | 0.5 | 9.28026 | 83.44041
25.5 | 0.51 | 9.24102 | 83.08759
26 | 0.52 | 9.29988 | 83.61681
26.5 | 0.53 | 9.28026 | 83.44041
27 | 0.54 | 9.28026 | 83.44041
27.5 | 0.55 | 9.29988 | 83.61681
28 | 0.56 | 9.29988 | 83.61681
28.5 | 0.57 | 9.29988 | 83.61681
29 | 0.58 | 9.28026 | 83.44041
29.5 | 0.59 | 9.28026 | 83.44041
30 | 0.6 | 9.28026 | 83.44041
30.5 | 0.61 | 9.24102 | 83.08759
31 | 0.62 | 9.28026 | 83.44041
31.5 | 0.63 | 9.26064 | 83.264
32 | 0.64 | 9.3195 | 83.79322
32.5 | 0.65 | 9.24102 | 83.08759
33 | 0.66 | 9.24102 | 83.08759
33.5 | 0.67 | 9.26064 | 83.264
34 | 0.68 | 9.24102 | 83.08759
34.5 | 0.69 | 9.24102 | 83.08759
35 | 0.7 | 9.2214 | 82.91119
35.5 | 0.71 | 9.24102 | 83.08759
36 | 0.72 | 9.24102 | 83.08759
36.5 | 0.73 | 9.20178 | 82.73478
37 | 0.74 | 9.18216 | 82.55838
37.5 | 0.75 | 9.20178 | 82.73478
38 | 0.76 | 9.18216 | 82.55838
38.5 | 0.77 | 9.1233 | 82.02915
39 | 0.78 | 9.1233 | 82.02915
39.5 | 0.79 | 9.10368 | 81.85275
40 | 0.8 | 9.08406 | 81.67634
40.5 | 0.81 | 9.04482 | 81.32352
41 | 0.82 | 9.06444 | 81.49993
41.5 | 0.83 | 9.04482 | 81.32352
42 | 0.84 | 8.98596 | 80.7943
42.5 | 0.85 | 8.98596 | 80.7943
43 | 0.86 | 8.96634 | 80.6179
43.5 | 0.87 | 8.94672 | 80.44149
44 | 0.88 | 8.96634 | 80.6179
44.5 | 0.89 | 8.94672 | 80.44149
45 | 0.9 | 8.90748 | 80.08868
45.5 | 0.91 | 8.88786 | 79.91228
46 | 0.92 | 8.96634 | 80.6179
46.5 | 0.93 | 8.96634 | 80.6179
47 | 0.94 | 8.94672 | 80.44149
47.5 | 0.95 | 8.94672 | 80.44149
48 | 0.96 | 8.94672 | 80.44149
48.5 | 0.97 | 8.96634 | 80.6179
49 | 0.98 | 8.9271 | 80.26508
49.5 | 0.99 | 8.98596 | 80.7943
50 | 1 | 8.98596 | 80.7943
50.5 | 1.01 | 9.0252 | 81.14712
51 | 1.02 | 8.98596 | 80.7943
51.5 | 1.03 | 9.0252 | 81.14712
52 | 1.04 | 9.04482 | 81.32352
52.5 | 1.05 | 9.04482 | 81.32352
53 | 1.06 | 9.06444 | 81.49993
53.5 | 1.07 | 9.06444 | 81.49993
54 | 1.08 | 9.06444 | 81.49993
54.5 | 1.09 | 9.10368 | 81.85275
55 | 1.1 | 9.10368 | 81.85275
55.5 | 1.11 | 9.1233 | 82.02915
56 | 1.12 | 9.14292 | 82.20556
56.5 | 1.13 | 9.14292 | 82.20556
57 | 1.14 | 9.16254 | 82.38197
57.5 | 1.15 | 9.2214 | 82.91119
58 | 1.16 | 9.18216 | 82.55838
58.5 | 1.17 | 9.18216 | 82.55838
59 | 1.18 | 9.2214 | 82.91119
59.5 | 1.19 | 9.18216 | 82.55838
60 | 1.2 | 9.24102 | 83.08759
60.5 | 1.21 | 9.20178 | 82.73478
61 | 1.22 | 9.26064 | 83.264
61.5 | 1.23 | 9.24102 | 83.08759
62 | 1.24 | 9.3195 | 83.79322
62.5 | 1.25 | 9.33912 | 83.96963
63 | 1.26 | 9.29988 | 83.61681
63.5 | 1.27 | 9.28026 | 83.44041
64 | 1.28 | 9.29988 | 83.61681
64.5 | 1.29 | 9.29988 | 83.61681
65 | 1.3 | 9.33912 | 83.96963
65.5 | 1.31 | 9.29988 | 83.61681
66 | 1.32 | 9.28026 | 83.44041
66.5 | 1.33 | 9.3195 | 83.79322
67 | 1.34 | 9.3195 | 83.79322
67.5 | 1.35 | 9.29988 | 83.61681
68 | 1.36 | 9.3195 | 83.79322
68.5 | 1.37 | 9.33912 | 83.96963
69 | 1.38 | 9.29988 | 83.61681
69.5 | 1.39 | 9.3195 | 83.79322
70 | 1.4 | 9.28026 | 83.44041
70.5 | 1.41 | 9.33912 | 83.96963
71 | 1.42 | 9.33912 | 83.96963
71.5 | 1.43 | 9.3195 | 83.79322
72 | 1.44 | 9.33912 | 83.96963
72.5 | 1.45 | 9.33912 | 83.96963
73 | 1.46 | 9.35874 | 84.14603
73.5 | 1.47 | 9.35874 | 84.14603
74 | 1.48 | 9.33912 | 83.96963
74.5 | 1.49 | 9.35874 | 84.14603
75 | 1.5 | 9.33912 | 83.96963
75.5 | 1.51 | 9.33912 | 83.96963
76 | 1.52 | 9.33912 | 83.96963
76.5 | 1.53 | 9.37836 | 84.32244
77 | 1.54 | 9.33912 | 83.96963
77.5 | 1.55 | 9.3195 | 83.79322
78 | 1.56 | 9.35874 | 84.14603
78.5 | 1.57 | 9.35874 | 84.14603
79 | 1.58 | 9.37836 | 84.32244
79.5 | 1.59 | 9.35874 | 84.14603
80 | 1.6 | 9.35874 | 84.14603
80.5 | 1.61
81 | 1.62
81.5 | 1.63
82 | 1.64
82.5 | 1.65
83 | 1.66
83.5 | 1.67
84 | 1.68
84.5 | 1.69
85 | 1.7
85.5 | 1.71
86 | 1.72
86.5 | 1.73
87 | 1.74
87.5 | 1.75
88 | 1.76
88.5 | 1.77
89 | 1.78
89.5 | 1.79
90 | 1.8
90.5 | 1.81
91 | 1.82
91.5 | 1.83
92 | 1.84
92.5 | 1.85
93 | 1.86
93.5 | 1.87
94 | 1.88
94.5 | 1.89
95 | 1.9
95.5 | 1.91
96 | 1.92
96.5 | 1.93
97 | 1.94
97.5 | 1.95
98 | 1.96
98.5 | 1.97
99 | 1.98
99.5 | 1.99
100 | 2
100.5 | 2.01
101 | 2.02
101.5 | 2.03
102 | 2.04
102.5 | 2.05
103 | 2.06
103.5 | 2.07
104 | 2.08
104.5 | 2.09
105 | 2.1
105.5 | 2.11
106 | 2.12
106.5 | 2.13
107 | 2.14
107.5 | 2.15
108 | 2.16
108.5 | 2.17
109 | 2.18
109.5 | 2.19
110 | 2.2
110.5 | 2.21
111 | 2.22
111.5 | 2.23
112 | 2.24
112.5 | 2.25
113 | 2.26
113.5 | 2.27
114 | 2.28
114.5 | 2.29
115 | 2.3
115.5 | 2.31
116 | 2.32
116.5 | 2.33
117 | 2.34
117.5 | 2.35
118 | 2.36
118.5 | 2.37
119 | 2.38
119.5 | 2.39
120 | 2.4
120.5 | 2.41
121 | 2.42
121.5 | 2.43
122 | 2.44
122.5 | 2.45
123 | 2.46
123.5 | 2.47
124 | 2.48
124.5 | 2.49
125 | 2.5

## Resistencia
ciclos | seg | Intensidad | Tensión | Resistencia | Potencia | Energía
0.5 | 0.01 | 0 | 0.59 |  |  |  | 0.6 | 16.59875
1 | 0.02 | 0 | -0.04 |  |  |  | 0.6 | 0 | La línea vertical roja señala el fin del precalentamiento
1.5 | 0.03 | 0 | -0.03 |  |  |  | 0.7 | 16.59875
2 | 0.04 | 0 | 0.03 |  |  |  | 0.7 | 0
2.5 | 0.05 | 0 | -0.01
3 | 0.06 | 0 | -0.06
3.5 | 0.07 | 0 | 0.01
4 | 0.08 | 0 | -0.01
4.5 | 0.09 | 0 | -0.03
5 | 0.1 | 0 | -0.03
5.5 | 0.11 | 0 | -0.03
6 | 0.12 | 0 | 0.03
6.5 | 0.13 | 0 | -0.03
7 | 0.14 | 0 | -0.03
7.5 | 0.15 | 0 | -0.01
8 | 0.16 | 0 | -0.01
8.5 | 0.17 | 0 | 0.03
9 | 0.18 | 0 | 0.01 |  |  |  | 0.6 | 2.487342
9.5 | 0.19 | 0 | -0.03 |  |  |  | 0.6 | 0
10 | 0.2 | 0 | -0.01
10.5 | 0.21 | 0 | 0.05
11 | 0.22 | 0 | -0.03
11.5 | 0.23 | 0 | 0.03
12 | 0.24 | 0 | 0.01
12.5 | 0.25 | 0 | 0.05
13 | 0.26 | 0 | -0.03
13.5 | 0.27 | 0 | -0.01
14 | 0.28 | 0 | 0.05
14.5 | 0.29 | 0 | 0.01
15 | 0.3 | 0 | 0.05
15.5 | 0.31 | 0 | -0.03
16 | 0.32 | 0 | -0.03
16.5 | 0.33 | 0 | -0.01 |  |  |  | 0.6 | 0.4795338
17 | 0.34 | 0 | -0.01 |  |  |  | 0.6 | 0
17.5 | 0.35 | 0 | 0.05
18 | 0.36 | 0 | -0.03
18.5 | 0.37 | 0 | 0.01
19 | 0.38 | 0 | -0.01
19.5 | 0.39 | 0 | -0.06
20 | 0.4 | 0 | 0.03
20.5 | 0.41 | 0 | 0.01
21 | 0.42 | 0 | 0.07
21.5 | 0.43 | 0 | -0.03
22 | 0.44 | 0 | 0.01
22.5 | 0.45 | 0 | -0.04
23 | 0.46 | 0 | 0.01
23.5 | 0.47 | 0 | 0.05
24 | 0.48 | 0 | 0.01
24.5 | 0.49 | 0 | 0.03 |  |  |  | 0.6 | 26.24051
25 | 0.5 | 0 | 0.05 |  |  |  | 0.6 | 0
25.5 | 0.51 | 0 | 0.03
26 | 0.52 | 0 | 0.03
26.5 | 0.53 | 0 | 0.03
27 | 0.54 | 0 | 0.01
27.5 | 0.55 | 0 | -0.04
28 | 0.56 | 0 | -0.03
28.5 | 0.57 | 0 | -0.03
29 | 0.58 | 0 | 0.03
29.5 | 0.59 | 0 | -0.08
30 | 0.6 | 0 | -0.01
30.5 | 0.61 | 0 | 0.01
31 | 0.62 | 3.646 | 0.009911126 | 0.002718356 | 0.03613596 | 0.0003613596
31.5 | 0.63 | 3.51 | 1.119914 | 0.3190639 | 3.9309 | 0.03967036
32 | 0.64 | 3.744 | 1.429909 | 0.38192 | 5.353578 | 0.09320614
32.5 | 0.65 | 3.88 | 1.369905 | 0.3530684 | 5.315233 | 0.1463585
33 | 0.66 | 4.153 | 1.289899 | 0.3105945 | 5.356949 | 0.199928
33.5 | 0.67 | 4.368 | 1.189894 | 0.2724115 | 5.197455 | 0.2519025
34 | 0.68 | 4.66 | 1.209886 | 0.2596323 | 5.638071 | 0.3082832
34.5 | 0.69 | 4.836 | 1.389882 | 0.2874033 | 6.72147 | 0.3754979
35 | 0.7 | 5.031 | 1.469877 | 0.2921641 | 7.394953 | 0.4494475
35.5 | 0.71 | 5.187 | 1.079874 | 0.2081885 | 5.601304 | 0.5054605
36 | 0.72 | 5.187 | 1.989874 | 0.3836271 | 10.32147 | 0.6086752
36.5 | 0.73 | 8.365 | 1.769796 | 0.2115716 | 14.80434 | 0.7567187
37 | 0.74 | 9.243 | 1.499775 | 0.1622606 | 13.86242 | 0.8953429
37.5 | 0.75 | 9.808 | 1.699761 | 0.1733035 | 16.67126 | 1.062055
38 | 0.76 | 12.207 | 1.719702 | 0.1408784 | 20.99241 | 1.27198
38.5 | 0.77 | 13.084 | 1.579681 | 0.1207338 | 20.66855 | 1.478665
39 | 0.78 | 13.279 | 1.449676 | 0.1091706 | 19.25025 | 1.671168
39.5 | 0.79 | 12.538 | 1.349694 | 0.1076483 | 16.92247 | 1.840392
40 | 0.8 | 12.051 | 1.429706 | 0.118638 | 17.22939 | 2.012686
40.5 | 0.81 | 12.07 | 1.429706 | 0.1184512 | 17.25655 | 2.185252
41 | 0.82 | 12.168 | 1.289703 | 0.1059914 | 15.69311 | 2.342183
41.5 | 0.83 | 12.148 | 1.329704 | 0.1094587 | 16.15324 | 2.503715
42 | 0.84 | 12.109 | 1.249705 | 0.1032046 | 15.13268 | 2.655042
42.5 | 0.85 | 12.051 | 1.249706 | 0.1037015 | 15.06021 | 2.805644
43 | 0.86 | 12.129 | 1.409704 | 0.1162259 | 17.0983 | 2.976627
43.5 | 0.87 | 12.09 | 1.469705 | 0.1215637 | 17.76874 | 3.154315
44 | 0.88 | 12.012 | 1.249707 | 0.1040382 | 15.01148 | 3.304429
44.5 | 0.89 | 12.07 | 1.269706 | 0.1051952 | 15.32535 | 3.457683
45 | 0.9 | 12.051 | 1.269706 | 0.1053611 | 15.30123 | 3.610695
45.5 | 0.91 | 12.129 | 1.269704 | 0.1046834 | 15.40024 | 3.764698
46 | 0.92 | 12.109 | 1.229705 | 0.101553 | 14.8905 | 3.913603
46.5 | 0.93 | 11.973 | 1.229708 | 0.1027068 | 14.7233 | 4.060835
47 | 0.94 | 11.992 | 1.289708 | 0.1075473 | 15.46617 | 4.215497
47.5 | 0.95 | 12.012 | 1.209707 | 0.1007082 | 14.531 | 4.360807
48 | 0.96 | 12.012 | 1.149707 | 0.09571322 | 13.81028 | 4.49891
48.5 | 0.97 | 11.973 | 1.149708 | 0.09602507 | 13.76546 | 4.636565
49 | 0.98 | 12.012 | 1.189707 | 0.09904323 | 14.29076 | 4.779472
49.5 | 0.99 | 11.992 | 1.189708 | 0.09920845 | 14.26698 | 4.922142
50 | 1 | 11.973 | 1.209708 | 0.1010364 | 14.48384 | 5.06698
50.5 | 1.01 | 12.031 | 1.269707 | 0.1055363 | 15.27584 | 5.219739
51 | 1.02 | 11.973 | 1.139708 | 0.09518986 | 13.64573 | 5.356196
51.5 | 1.03 | 12.07 | 1.249706 | 0.1035382 | 15.08395 | 5.507036
52 | 1.04 | 11.992 | 1.249708 | 0.1042118 | 14.98649 | 5.656901
52.5 | 1.05 | 12.051 | 1.079706 | 0.08959475 | 13.01154 | 5.787016
53 | 1.06 | 12.031 | 1.209707 | 0.1005491 | 14.55398 | 5.932556
53.5 | 1.07 | 12.012 | 1.119707 | 0.09321572 | 13.44992 | 6.067055
54 | 1.08 | 12.07 | 1.079706 | 0.08945367 | 13.03205 | 6.197376
54.5 | 1.09 | 12.012 | 1.409707 | 0.1173582 | 16.9334 | 6.36671
55 | 1.1 | 12.012 | 1.409707 | 0.1173582 | 16.9334 | 6.536044
55.5 | 1.11 | 11.973 | 1.139708 | 0.09518986 | 13.64573 | 6.672501
56 | 1.12 | 11.973 | 1.349708 | 0.1127293 | 16.16006 | 6.834102
56.5 | 1.13 | 11.973 | 1.189708 | 0.09936593 | 14.24438 | 6.976545
57 | 1.14 | 12.012 | 1.289707 | 0.1073682 | 15.49196 | 7.131465
57.5 | 1.15 | 11.973 | 1.169708 | 0.0976955 | 14.00492 | 7.271514
58 | 1.16 | 11.934 | 1.269709 | 0.1063943 | 15.15271 | 7.423041
58.5 | 1.17 | 11.953 | 1.149709 | 0.09618578 | 13.74247 | 7.560465
59 | 1.18 | 11.953 | 1.059709 | 0.08865628 | 12.6667 | 7.687132
59.5 | 1.19 | 11.953 | 1.149709 | 0.09618578 | 13.74247 | 7.824557
60 | 1.2 | 11.934 | 0.9397091 | 0.07874217 | 11.21449 | 7.936702
60.5 | 1.21 | 11.934 | 1.149709 | 0.09633896 | 13.72063 | 8.073908
61 | 1.22 | 11.953 | 1.209709 | 0.1012054 | 14.45965 | 8.218504
61.5 | 1.23 | 11.973 | 1.289708 | 0.1077181 | 15.44168 | 8.372921
62 | 1.24 | 11.973 | 1.039708 | 0.08683773 | 12.44843 | 8.497405
62.5 | 1.25 | 11.973 | 1.389708 | 0.1160702 | 16.63898 | 8.663795
63 | 1.26 | 11.973 | 1.039708 | 0.08683773 | 12.44843 | 8.788279
63.5 | 1.27 | 11.953 | 1.309709 | 0.1095715 | 15.65495 | 8.944828
64 | 1.28 | 12.012 | 1.189707 | 0.09904323 | 14.29076 | 9.087736
64.5 | 1.29 | 12.012 | 1.409707 | 0.1173582 | 16.9334 | 9.257071
65 | 1.3 | 11.992 | 0.9797077 | 0.08169678 | 11.74865 | 9.374557
65.5 | 1.31 | 11.973 | 1.229708 | 0.1027068 | 14.7233 | 9.521791
66 | 1.32 | 11.973 | 1.019708 | 0.08516731 | 12.20897 | 9.64388
66.5 | 1.33 | 12.012 | 1.329707 | 0.1106982 | 15.97244 | 9.803604
67 | 1.34 | 12.051 | 1.229706 | 0.1020418 | 14.81919 | 9.951796
67.5 | 1.35 | 12.051 | 1.139706 | 0.09457359 | 13.7346 | 10.08914
68 | 1.36 | 12.051 | 1.139706 | 0.09457359 | 13.7346 | 10.22649
68.5 | 1.37 | 12.031 | 1.039707 | 0.08641898 | 12.50871 | 10.35157
69 | 1.38 | 11.973 | 1.099708 | 0.09184901 | 13.16681 | 10.48324
69.5 | 1.39 | 11.992 | 1.079708 | 0.09003567 | 12.94785 | 10.61272
70 | 1.4 | 11.992 | 1.079708 | 0.09003567 | 12.94785 | 10.7422
70.5 | 1.41 | 11.973 | 1.289708 | 0.1077181 | 15.44168 | 10.89662
71 | 1.42 | 11.992 | 0.9997077 | 0.08336455 | 11.98849 | 11.0165
71.5 | 1.43 | 12.012 | 0.9597072 | 0.0798957 | 11.528 | 11.13178
72 | 1.44 | 11.953 | 0.8597087 | 0.07192409 | 10.2761 | 11.23454
72.5 | 1.45 | 11.953 | 1.249709 | 0.1045519 | 14.93777 | 11.38392
73 | 1.46 | 11.953 | 1.369709 | 0.1145912 | 16.37213 | 11.54764
73.5 | 1.47 | 11.934 | 0.959709 | 0.08041805 | 11.45317 | 11.66217
74 | 1.48 | 11.973 | 0.9997082 | 0.08349688 | 11.96951 | 11.78187
74.5 | 1.49 | 11.973 | 1.099708 | 0.09184901 | 13.16681 | 11.91354
75 | 1.5 | 11.973 | 1.189708 | 0.09936593 | 14.24438 | 12.05598
75.5 | 1.51 | 11.934 | 1.079709 | 0.09047337 | 12.88525 | 12.18483
76 | 1.52 | 11.875 | 0.9597105 | 0.08081773 | 11.39656 | 12.2988
76.5 | 1.53 | 11.836 | 1.099712 | 0.09291243 | 13.01619 | 12.42896
77 | 1.54 | 11.875 | 0.9197106 | 0.07744931 | 10.92156 | 12.53818
77.5 | 1.55 | 11.895 | 1.11971 | 0.09413283 | 13.31895 | 12.67137
78 | 1.56 | 11.895 | 1.07971 | 0.09077008 | 12.84315 | 12.7998
78.5 | 1.57 | 11.914 | 1.14971 | 0.09650072 | 13.69764 | 12.93677
79 | 1.58 | 11.836 | 1.189712 | 0.1005163 | 14.08143 | 13.07759
79.5 | 1.59 | 11.778 | 0.9397129 | 0.07978544 | 11.06794 | 13.18827
80 | 1.6 | 11.817 | 1.119712 | 0.09475433 | 13.23164 | 13.32058
80.5 | 1.61
81 | 1.62
81.5 | 1.63
82 | 1.64
82.5 | 1.65
83 | 1.66
83.5 | 1.67
84 | 1.68
84.5 | 1.69
85 | 1.7
85.5 | 1.71
86 | 1.72
86.5 | 1.73
87 | 1.74
87.5 | 1.75
88 | 1.76
88.5 | 1.77
89 | 1.78
89.5 | 1.79
90 | 1.8
90.5 | 1.81
91 | 1.82
91.5 | 1.83
92 | 1.84
92.5 | 1.85
93 | 1.86
93.5 | 1.87
94 | 1.88
94.5 | 1.89
95 | 1.9
95.5 | 1.91
96 | 1.92
96.5 | 1.93
97 | 1.94
97.5 | 1.95
98 | 1.96
98.5 | 1.97
99 | 1.98
99.5 | 1.99
100 | 2
100.5 | 2.01
101 | 2.02
101.5 | 2.03
102 | 2.04
102.5 | 2.05
103 | 2.06
103.5 | 2.07
104 | 2.08
104.5 | 2.09
105 | 2.1
105.5 | 2.11
106 | 2.12
106.5 | 2.13
107 | 2.14
107.5 | 2.15
108 | 2.16
108.5 | 2.17
109 | 2.18
109.5 | 2.19
110 | 2.2
110.5 | 2.21
111 | 2.22
111.5 | 2.23
112 | 2.24
112.5 | 2.25
113 | 2.26
113.5 | 2.27
114 | 2.28
114.5 | 2.29
115 | 2.3
115.5 | 2.31
116 | 2.32
116.5 | 2.33
117 | 2.34
117.5 | 2.35
118 | 2.36
118.5 | 2.37
119 | 2.38
119.5 | 2.39
120 | 2.4
120.5 | 2.41
121 | 2.42
121.5 | 2.43
122 | 2.44
122.5 | 2.45
123 | 2.46
123.5 | 2.47
124 | 2.48
124.5 | 2.49
125 | 2.5

## Resultados
Inicio paso corriente
30 | 0
30 | 0.5 | Eje Izquierdo |  | Eje Derecho
Fin de Subida |  | Máx = | 0.5 | Máx = | 0.6
38.50595 | 0 | Mín = | 0 | Mín = | 0
38.50595 | 0.5
¿Suavizar?
Inicio paso corriente |  | Eje Izquierdo |  | Eje Derecho
30 | 0 | Máx = | 100 | Máx = | 9
30 | 100 | Mín = | 0 | Mín = | 0
Fin de Subida
38.50595 | 0
38.50595 | 100
¿Suavizar?
|  | Eje Izquierdo |  | Eje Derecho
Inicio paso corriente |  | Máx = | 10 | Máx = | 6
30 | 0 | Mín = | 0 | Mín = | 0
30 | 10
Fin de Subida
38.50595 | 0
38.50595 | 10
|  | Eje Izquierdo |  | Eje Derecho
Inicio paso corriente |  | Máx = | 14 | Máx = | 9
30 | 0 | Mín = | 0 | Mín = | 0
30 | 14
Fin de Subida
38.50595 | 0
38.50595 | 14