## Parámetros
Ensayo |  |  |  |  | Fecha:
Características polvo |  | Material | Referencia polvo | Densidad de golpeo g/cm3 | Densidad aparente g/cm3 | Densidad absoluta g/cm3
|  | Al-NH3 |  | 1.19 | 0.84 | 2.725 |  | Sí
No
Activación externa |  | PRECOMPRESIÓN | No | # MPa
|  | ACTIVACIÓN ELÉC. | No | # V | # A
Características de corriente | Duraciones
|  | Aproximación | Apriete | PreCalentamiento | Calentamiento | Enfriamiento
|  | 99 | 30 | 5 | 45 | 60 | ciclos
|  | 1.98 | 0.6 | 0.1 | 0.9 | 1.2 | segundos
Intensidades
|  | I máx | So1i (grados) | I So1i (kA) | ISo2i (kA) | Energía (kJ) | EDE (kJ/g)
|  | 14.374 | 15 | 1 | 12 | 13.59884 | 8.360285
Características de Presión |  | Presión Trabajo | Presión Sinterizado
|  | 923 |  | kgf
|  | 3.812474 | 0 | bares
Características Sinterizados |  | Diámetro (mm) | Altura (mm) | Masa (g) |  | Secc (cm2)
| 1 | 11.97 | 5.57 | 1.6266 |  | 1.135927
| 2 | 12.04 | 5.49 |  |  | Volumen (cm3)
| 3 | 11.99 | 5.58 |  |  | 0.6335631
| 4 | 12 | 5.68
| 5 | 12.07 | 5.59 |  |  | Densid (g/cm3)
| 6 | 12.03 | 5.55 |  |  | 2.567384
| 7 | 12.06 | 5.57 |  |  | Porosidad (%)
| 8 | 12.05 | 5.59 |  |  | 5.784061
|  | 12.02625 | 5.5775
Otros Datos |  | Tª Inicial (ºC) | Lubricante | Diám Punzón (mm) | h punzones (mm) | h obleas (mm) | tS (ciclos)
|  | 24.4 |  | 11.9 | 97.31 | 9.3 | 10.2542
Observaciones
[9 empty] | 4 | 5 | 8
[9 empty] | 3 | 9 | 2

## Adquisición
384 | 474 | 0 | 81
384 | 473 | 0 | 25 | IP:x,x,x,x:
382 | 472 | 0 | 19 | 172,16,1,14
384 | 473 | 0 | 21
383 | 472 | 0 | 16 | Abrir canal. (IP: 172,16,1,14)(Return:1)
384 | 473 | 0 | 16
382 | 473 | 0 | 23
383 | 475 | 0 | 19 | Recibidos de 2550 registros (Soldadura:1753)
384 | 472 | 0 | 17
383 | 473 | 0 | 19
382 | 474 | 0 | 21 | Representar gráficas
385 | 473 | 0 | 19
384 | 475 | 0 | 21
384 | 473 | 0 | 25
384 | 472 | 0 | 16
384 | 474 | 0 | 16
384 | 474 | 0 | 23
383 | 473 | 0 | 17
385 | 473 | 0 | 27
384 | 473 | 0 | 19
385 | 474 | 0 | 21
384 | 474 | 0 | 19
384 | 473 | 0 | 21
384 | 474 | 0 | 21
384 | 474 | 0 | 25
384 | 471 | 0 | 25
383 | 473 | 0 | 19
386 | 474 | 0 | 23
383 | 476 | 0 | 17
381 | 476 | 0 | 23
386 | 474 | 0 | 19
385 | 474 | 0 | 19
382 | 474 | 0 | 17
384 | 475 | 0 | 14
383 | 474 | 0 | 14
384 | 473 | 0 | 17
384 | 474 | 0 | 12
382 | 474 | 0 | 16
384 | 472 | 0 | 17
384 | 472 | 0 | 23
384 | 475 | 0 | 19
385 | 473 | 0 | 27
384 | 474 | 0 | 21
383 | 475 | 0 | 19
383 | 474 | 0 | 21
384 | 474 | 0 | 21
384 | 474 | 0 | 16
384 | 474 | 0 | 17
383 | 474 | 0 | 17
384 | 474 | 0 | 25
385 | 474 | 0 | 23
383 | 472 | 0 | 16
385 | 474 | 0 | 19
386 | 473 | 0 | 12
384 | 474 | 0 | 23
384 | 473 | 0 | 23
383 | 476 | 0 | 21
384 | 476 | 0 | 23
384 | 474 | 0 | 16
384 | 475 | 0 | 14
384 | 473 | 0 | 17
388 | 474 | 3490 | 17
381 | 474 | 3393 | 145
388 | 474 | 3510 | 151
384 | 474 | 3588 | 170
389 | 474 | 3861 | 143
389 | 472 | 4017 | 147
393 | 473 | 4290 | 159
391 | 473 | 4465 | 165
400 | 472 | 4680 | 178
397 | 471 | 4777 | 141
401 | 472 | 3256 | 134
401 | 471 | 3256 | 106
404 | 473 | 3256 | 155
403 | 468 | 7878 | 155
414 | 469 | 7878 | 184
415 | 469 | 8638 | 195
429 | 468 | 9106 | 228
440 | 467 | 13513 | 234
451 | 466 | 14374 | 186
447 | 464 | 13196 | 167
455 | 462 | 13035 | 161
451 | 463 | 12051 | 155
455 | 462 | 12070 | 155
450 | 462 | 12090 | 143
456 | 459 | 12031 | 147
449 | 459 | 12070 | 149
457 | 457 | 12070 | 141
452 | 460 | 12090 | 145
458 | 457 | 12070 | 137
452 | 458 | 12090 | 147
459 | 456 | 12090 | 155
454 | 457 | 12090 | 157
459 | 457 | 12070 | 151
454 | 457 | 12090 | 137
459 | 458 | 12090 | 126
454 | 458 | 12090 | 141
460 | 458 | 12090 | 137
455 | 458 | 12109 | 134
462 | 459 | 12109 | 151
455 | 458 | 12109 | 163
461 | 456 | 12090 | 141
454 | 460 | 12012 | 157
460 | 460 | 12070 | 153
455 | 460 | 12031 | 135
462 | 462 | 11992 | 155
455 | 462 | 12051 | 145
459 | 465 | 12129 | 145
455 | 462 | 12090 | 159
461 | 465 | 12031 | 141
455 | 465 | 12090 | 157
458 | 467 | 12051 | 147
453 | 468 | 12109 | 149
460 | 465 | 12070 | 157
453 | 468 | 12090 | 124
463 | 468 | 12070 | 139
455 | 470 | 12070 | 135
461 | 471 | 12051 | 139
456 | 471 | 12051 | 161
459 | 470 | 12051 | 151
455 | 473 | 12051 | 134
462 | 472 | 12070 | 168
455 | 474 | 12070 | 153
462 | 473 | 12070 | 120
456 | 473 | 12051 | 149
461 | 473 | 12070 | 149
460 | 474 | 12090 | 157
463 | 473 | 12187 | 132
456 | 473 | 12187 | 134
462 | 475 | 12051 | 157
459 | 473 | 12051 | 157
463 | 474 | 12051 | 122
459 | 474 | 12031 | 141
464 | 474 | 12051 | 137
459 | 475 | 12051 | 145
463 | 475 | 12031 | 155
459 | 474 | 12070 | 130
463 | 475 | 12109 | 122
461 | 475 | 12051 | 141
464 | 475 | 12051 | 132
459 | 476 | 12031 | 124
466 | 476 | 12012 | 143
460 | 476 | 11992 | 135
462 | 477 | 11992 | 163
460 | 476 | 11973 | 163
462 | 476 | 11953 | 145
460 | 477 | 11973 | 124
463 | 479 | 11992 | 126
458 | 478 | 12012 | 126
463 | 479 | 12012 | 128
460 | 477 | 12012 | 126
465 | 476 | 12012 | 112
459 | 477 | 11953 | 132
464 | 478 | 11953 | 122
459 | 479 | 11973 | 134
464 | 476 | 11953 | 124
459 | 480 | 11895 | 122
465 | 478 | 11934 | 139
462 | 478 | 11856 | 147
463 | 480 | 11797 | 137

## Desplazamiento
ciclos | seg | x(t) | h(t) | θ(t) |  |  | θ(t) | H(t)
0.5 | 0.01 | 0.01016998 | 9.491785 | 0.4123866 |  |  | 0.3750702 | 7.841402
1 | 0.02 | 0.01016998 | 9.491785 | 0.4123866 | 0.6 | 5.137712 | 0.3751417 | 7.842302
1.5 | 0.03 | -0.08983002 | 9.591785 | 0.4185129 | 0.6 | 0 | 0.3752058 | 7.843109
2 | 0.04 | 0.01016998 | 9.491785 | 0.4123866 |  |  | 0.3752927 | 7.844202
2.5 | 0.05 | -0.03983002 | 9.541785 | 0.4154658 |  |  | 0.375362 | 7.845078
3 | 0.06 | 0.01016998 | 9.491785 | 0.4123866 |  |  | 0.3754207 | 7.845825
3.5 | 0.07 | -0.08983002 | 9.591785 | 0.4185129 |  |  | 0.3755129 | 7.846983
4 | 0.08 | -0.03983002 | 9.541785 | 0.4154658 |  |  | 0.3754949 | 7.846785
4.5 | 0.09 | 0.01016998 | 9.491785 | 0.4123866 |  |  | 0.375441 | 7.846127
5 | 0.1 | -0.03983002 | 9.541785 | 0.4154658 |  |  | 0.3753342 | 7.844794
5.5 | 0.11 | -0.08983002 | 9.591785 | 0.4185129 |  |  | 0.3751218 | 7.842126
6 | 0.12 | 0.06016998 | 9.441785 | 0.4092748 |  |  | 0.3747863 | 7.837904
6.5 | 0.13 | 0.01016998 | 9.491785 | 0.4123866 |  |  | 0.3744717 | 7.833904
7 | 0.14 | 0.01016998 | 9.491785 | 0.4123866 |  |  | 0.3741395 | 7.829682
7.5 | 0.15 | 0.01016998 | 9.491785 | 0.4123866 |  |  | 0.3738248 | 7.825682
8 | 0.16 | 0.01016998 | 9.491785 | 0.4123866 |  |  | 0.3735437 | 7.822127
8.5 | 0.17 | 0.01016998 | 9.491785 | 0.4123866 |  |  | 0.3732584 | 7.818571
9 | 0.18 | -0.03983002 | 9.541785 | 0.4154658 |  |  | 0.372825 | 7.813238
9.5 | 0.19 | 0.06016998 | 9.441785 | 0.4092748 |  |  | 0.3723171 | 7.807015
10 | 0.2 | 0.01016998 | 9.491785 | 0.4123866 |  |  | 0.3717346 | 7.799905
10.5 | 0.21 | 0.06016998 | 9.441785 | 0.4092748 |  |  | 0.3711689 | 7.793016
11 | 0.22 | 0.01016998 | 9.491785 | 0.4123866 |  |  | 0.3707125 | 7.78746
11.5 | 0.23 | 0.01016998 | 9.491785 | 0.4123866 | 0.6 | 12.05223 | 0.3704918 | 7.784793
12 | 0.24 | 0.01016998 | 9.491785 | 0.4123866 | 0.6 | 0 | 0.3704702 | 7.784571
12.5 | 0.25 | 0.01016998 | 9.491785 | 0.4123866 |  |  | 0.3706844 | 7.787238
13 | 0.26 | 0.01016998 | 9.491785 | 0.4123866 |  |  | 0.3711176 | 7.792571
13.5 | 0.27 | -0.03983002 | 9.541785 | 0.4154658 |  |  | 0.371803 | 7.801015
14 | 0.28 | 0.11017 | 9.391785 | 0.4061299 |  |  | 0.372667 | 7.811682
14.5 | 0.29 | -0.03983002 | 9.541785 | 0.4154658 |  |  | 0.3736567 | 7.823905
15 | 0.3 | -0.13983 | 9.641785 | 0.4215282 |  |  | 0.3746632 | 7.836349
15.5 | 0.31 | 0.11017 | 9.391785 | 0.4061299 |  |  | 0.3755583 | 7.84746
16 | 0.32 | 0.06016998 | 9.441785 | 0.4092748 |  |  | 0.3762361 | 7.855905
16.5 | 0.33 | -0.08983002 | 9.591785 | 0.4185129 |  |  | 0.3766634 | 7.861238
17 | 0.34 | 0.01016998 | 9.491785 | 0.4123866 |  |  | 0.376893 | 7.864127
17.5 | 0.35 | -0.03983002 | 9.541785 | 0.4154658 |  |  | 0.3769621 | 7.865016
18 | 0.36 | 0.01016998 | 9.491785 | 0.4123866 |  |  | 0.3769085 | 7.864348
18.5 | 0.37 | 0.01016998 | 9.491785 | 0.4123866 |  |  | 0.3767322 | 7.862127
19 | 0.38 | -0.08983002 | 9.591785 | 0.4185129 |  |  | 0.3765035 | 7.859238
19.5 | 0.39 | 0.01016998 | 9.491785 | 0.4123866 |  |  | 0.3761875 | 7.855238
20 | 0.4 | 0.01016998 | 9.491785 | 0.4123866 |  |  | 0.3758546 | 7.851016
20.5 | 0.41 | 0.01016998 | 9.491785 | 0.4123866 |  |  | 0.3755747 | 7.84746
21 | 0.42 | 0.06016998 | 9.441785 | 0.4092748 |  |  | 0.3754183 | 7.84546
21.5 | 0.43 | 0.01016998 | 9.491785 | 0.4123866 |  |  | 0.3753499 | 7.844571
22 | 0.44 | -0.03983002 | 9.541785 | 0.4154658 | 0.6 | 0.5269103 | 0.3754045 | 7.845238
22.5 | 0.45 | -0.03983002 | 9.541785 | 0.4154658 | 0.6 | 0 | 0.3754217 | 7.84546
23 | 0.46 | 0.01016998 | 9.491785 | 0.4123866 |  |  | 0.3753664 | 7.844793
23.5 | 0.47 | 0.01016998 | 9.491785 | 0.4123866 |  |  | 0.3751857 | 7.84257
24 | 0.48 | 0.01016998 | 9.491785 | 0.4123866 |  |  | 0.3748973 | 7.839015
24.5 | 0.49 | -0.03983002 | 9.541785 | 0.4154658 |  |  | 0.3744486 | 7.833459
25 | 0.5 | 0.01016998 | 9.491785 | 0.4123866 |  |  | 0.3740013 | 7.827905
25.5 | 0.51 | 0.06016998 | 9.441785 | 0.4092748 |  |  | 0.3735552 | 7.822349
26 | 0.52 | -0.03983002 | 9.541785 | 0.4154658 |  |  | 0.3731464 | 7.817238
26.5 | 0.53 | 0.06016998 | 9.441785 | 0.4092748 |  |  | 0.3727195 | 7.811904
27 | 0.54 | 0.11017 | 9.391785 | 0.4061299 |  |  | 0.372434 | 7.808349
27.5 | 0.55 | 0.01016998 | 9.491785 | 0.4123866 |  |  | 0.3721627 | 7.805016
28 | 0.56 | 0.01016998 | 9.491785 | 0.4123866 |  |  | 0.3719411 | 7.802349
28.5 | 0.57 | -0.03983002 | 9.541785 | 0.4154658 |  |  | 0.3716404 | 7.798794
29 | 0.58 | 0.01016998 | 9.491785 | 0.4123866 |  |  | 0.3713712 | 7.795682
29.5 | 0.59 | 0.01016998 | 9.491785 | 0.4123866 |  |  | 0.3707694 | 7.788571
30 | 0.6 | 0.01016998 | 9.491785 | 0.4123866 |  |  | 0.3699269 | 7.778571
30.5 | 0.61 | 0.01016998 | 9.491785 | 0.4123866 |  |  | 0.3685414 | 7.762127
31 | 0.62 | 0.21017 | 9.291785 | 0.3997386 |  |  | 0.3667579 | 7.741015
31.5 | 0.63 | -0.13983 | 9.641785 | 0.4215282 |  |  | 0.3641653 | 7.710571
32 | 0.64 | 0.21017 | 9.291785 | 0.3997386 |  |  | 0.3609946 | 7.673682
32.5 | 0.65 | 0.01016998 | 9.491785 | 0.4123866 |  |  | 0.3568092 | 7.625682
33 | 0.66 | 0.26017 | 9.241785 | 0.3964911 |  |  | 0.351833 | 7.56946
33.5 | 0.67 | 0.26017 | 9.241785 | 0.3964911 |  |  | 0.3455728 | 7.499905
34 | 0.68 | 0.46017 | 9.041785 | 0.3831417 |  |  | 0.3384776 | 7.422349
34.5 | 0.69 | 0.36017 | 9.141785 | 0.3898894 |  |  | 0.3301619 | 7.333015
35 | 0.7 | 0.81017 | 8.691785 | 0.3583021 |  |  | 0.3211932 | 7.238348
35.5 | 0.71 | 0.66017 | 8.841785 | 0.3691885 |  |  | 0.3112944 | 7.135904
36 | 0.72 | 0.86017 | 8.641785 | 0.3545893 |  |  | 0.3011935 | 7.03346
36.5 | 0.73 | 0.86017 | 8.641785 | 0.3545893 |  |  | 0.290509 | 6.927461
37 | 0.74 | 1.01017 | 8.491785 | 0.3431887 |  |  | 0.2800082 | 6.825682
37.5 | 0.75 | 0.96017 | 8.541785 | 0.3470334 |  |  | 0.2694481 | 6.725683
38 | 0.76 | 1.51017 | 7.991785 | 0.3020958 |  |  | 0.2595809 | 6.634349
38.5 | 0.77 | 1.56017 | 7.941785 | 0.2977019 |  |  | 0.2499438 | 6.547237
39 | 0.78 | 2.26017 | 7.241785 | 0.2298169 |  |  | 0.2412587 | 6.470571
39.5 | 0.79 | 2.81017 | 6.691785 | 0.1665153 |  |  | 0.2329286 | 6.398793
40 | 0.8 | 3.36017 | 6.141785 | 0.09187639 |  |  | 0.2254058 | 6.335459
40.5 | 0.81 | 3.16017 | 6.341785 | 0.1205157 |  |  | 0.21807 | 6.275015
41 | 0.82 | 3.56017 | 5.941785 | 0.06130898 |  |  | 0.2115753 | 6.222571
41.5 | 0.83 | 3.36017 | 6.141785 | 0.09187639 |  |  | 0.2052385 | 6.172349
42 | 0.84 | 3.56017 | 5.941785 | 0.06130898 |  |  | 0.1996535 | 6.128793
42.5 | 0.85 | 3.31017 | 6.191785 | 0.09920964 |  |  | 0.1942145 | 6.087015
43 | 0.86 | 3.61017 | 5.891785 | 0.05334292 |  |  | 0.1894583 | 6.051016
43.5 | 0.87 | 3.26017 | 6.241785 | 0.1064255 |  |  | 0.1846137 | 6.014793
44 | 0.88 | 3.66017 | 5.841785 | 0.04524043 |  |  | 0.1803505 | 5.983237
44.5 | 0.89 | 3.41017 | 6.091785 | 0.08442269 |  |  | 0.176075 | 5.951904
45 | 0.9 | 3.71017 | 5.791785 | 0.03699812 |  |  | 0.1723395 | 5.924793
45.5 | 0.91 | 3.41017 | 6.091785 | 0.08442269 |  |  | 0.168439 | 5.896793
46 | 0.92 | 3.76017 | 5.741785 | 0.02861217 |  |  | 0.1650594 | 5.872793
46.5 | 0.93 | 3.51017 | 5.991785 | 0.06914216 |  |  | 0.1614582 | 5.84746
47 | 0.94 | 3.76017 | 5.741785 | 0.02861217 |  |  | 0.1581105 | 5.824126
47.5 | 0.95 | 3.51017 | 5.991785 | 0.06914216 |  |  | 0.1544455 | 5.798793
48 | 0.96 | 3.76017 | 5.741785 | 0.02861217 |  |  | 0.1511758 | 5.776349
48.5 | 0.97 | 3.51017 | 5.991785 | 0.06914216 |  |  | 0.1475903 | 5.751904
49 | 0.98 | 3.81017 | 5.691785 | 0.0200789 |  |  | 0.1443035 | 5.729682
49.5 | 0.99 | 3.56017 | 5.941785 | 0.06130898 |  |  | 0.1407504 | 5.705905
50 | 1 | 3.91017 | 5.591785 | 0.002554614 |  |  | 0.1374979 | 5.684349
50.5 | 1.01 | 3.56017 | 5.941785 | 0.06130898 |  |  | 0.133877 | 5.660571
51 | 1.02 | 3.86017 | 5.641785 | 0.01139445 |  |  | 0.1303859 | 5.637904
51.5 | 1.03 | 3.51017 | 5.991785 | 0.06914216 |  |  | 0.1263698 | 5.612127
52 | 1.04 | 3.81017 | 5.691785 | 0.0200789 |  |  | 0.1224539 | 5.587237
52.5 | 1.05 | 3.56017 | 5.941785 | 0.06130898 |  |  | 0.1179314 | 5.558793
53 | 1.06 | 3.91017 | 5.591785 | 0.002554614 |  |  | 0.1134276 | 5.530793
53.5 | 1.07 | 3.56017 | 5.941785 | 0.06130898 |  |  | 0.1085174 | 5.500571
54 | 1.08 | 3.76017 | 5.741785 | 0.02861217 |  |  | 0.1039653 | 5.472794
54.5 | 1.09 | 3.56017 | 5.941785 | 0.06130898 |  |  | 0.09911616 | 5.44346
55 | 1.1 | 3.86017 | 5.641785 | 0.01139445 |  |  | 0.09474574 | 5.417237
55.5 | 1.11 | 3.56017 | 5.941785 | 0.06130898 |  |  | 0.09030683 | 5.390793
56 | 1.12 | 3.71017 | 5.791785 | 0.03699812 |  |  | 0.08651028 | 5.368349
56.5 | 1.13 | 3.46017 | 6.041785 | 0.07684569 |  |  | 0.08265173 | 5.345682
57 | 1.14 | 3.81017 | 5.691785 | 0.0200789 |  |  | 0.07945649 | 5.327015
57.5 | 1.15 | 3.46017 | 6.041785 | 0.07684569 |  |  | 0.07619852 | 5.308126
58 | 1.16 | 3.96017 | 5.541785 | -0.006444649 |  |  | 0.07342684 | 5.292127
58.5 | 1.17 | 3.56017 | 5.941785 | 0.06130898 |  |  | 0.07025222 | 5.273904
59 | 1.18 | 3.86017 | 5.641785 | 0.01139445 |  |  | 0.06736511 | 5.25746
59.5 | 1.19 | 3.61017 | 5.891785 | 0.05334292 |  |  | 0.06397282 | 5.238348
60 | 1.2 | 3.76017 | 5.741785 | 0.02861217 |  |  | 0.06094619 | 5.22146
60.5 | 1.21 | 3.56017 | 5.941785 | 0.06130898 |  |  | 0.0576039 | 5.203015
61 | 1.22 | 3.91017 | 5.591785 | 0.002554614 |  |  | 0.05474932 | 5.18746
61.5 | 1.23 | 3.56017 | 5.941785 | 0.06130898 |  |  | 0.05152985 | 5.170127
62 | 1.24 | 3.91017 | 5.591785 | 0.002554614 |  |  | 0.04889075 | 5.156126
62.5 | 1.25 | 3.61017 | 5.891785 | 0.05334292 |  |  | 0.04586454 | 5.140127
63 | 1.26 | 3.86017 | 5.641785 | 0.01139445 |  |  | 0.04331469 | 5.126793
63.5 | 1.27 | 3.81017 | 5.691785 | 0.0200789 |  |  | 0.04062997 | 5.112793
64 | 1.28 | 3.96017 | 5.541785 | -0.006444649 |  |  | 0.03883446 | 5.10346
64.5 | 1.29 | 3.61017 | 5.891785 | 0.05334292 |  |  | 0.03675676 | 5.092571
65 | 1.3 | 3.91017 | 5.591785 | 0.002554614 |  |  | 0.03531114 | 5.085015
65.5 | 1.31 | 3.76017 | 5.741785 | 0.02861217 |  |  | 0.03339178 | 5.075016
66 | 1.32 | 3.96017 | 5.541785 | -0.006444649 |  |  | 0.0317597 | 5.066571
66.5 | 1.33 | 3.76017 | 5.741785 | 0.02861217 |  |  | 0.02929821 | 5.053904
67 | 1.34 | 4.01017 | 5.491785 | -0.01560787 |  |  | 0.02715813 | 5.043015
67.5 | 1.35 | 3.76017 | 5.741785 | 0.02861217 |  |  | 0.02436356 | 5.028793
68 | 1.36 | 3.96017 | 5.541785 | -0.006444649 |  |  | 0.02205201 | 5.017016
68.5 | 1.37 | 3.76017 | 5.741785 | 0.02861217 |  |  | 0.0191424 | 5.002126
69 | 1.38 | 3.96017 | 5.541785 | -0.006444649 |  |  | 0.01676469 | 4.989904
69.5 | 1.39 | 3.86017 | 5.641785 | 0.01139445 |  |  | 0.01395953 | 4.97546
70 | 1.4 | 4.01017 | 5.491785 | -0.01560787 |  |  | 0.0118607 | 4.964571
70.5 | 1.41 | 3.76017 | 5.741785 | 0.02861217 |  |  | 0.009501089 | 4.952348
71 | 1.42 | 4.11017 | 5.391785 | -0.03444406 |  |  | 0.00793357 | 4.944127
71.5 | 1.43 | 3.81017 | 5.691785 | 0.0200789 |  |  | 0.00622406 | 4.935237
72 | 1.44 | 3.91017 | 5.591785 | 0.002554614 |  |  | 0.005396735 | 4.930793
72.5 | 1.45 | 3.81017 | 5.691785 | 0.0200789 |  |  | 0.004197815 | 4.924571
73 | 1.46 | 3.91017 | 5.591785 | 0.002554614 |  |  | 0.0035993 | 4.92146
73.5 | 1.47 | 3.81017 | 5.691785 | 0.0200789 |  |  | 0.002758215 | 4.917238
74 | 1.48 | 3.96017 | 5.541785 | -0.006444649 |  |  | 0.002359803 | 4.915238
74.5 | 1.49 | 3.71017 | 5.791785 | 0.03699812 |  |  | 0.001370327 | 4.910349
75 | 1.5 | 3.96017 | 5.541785 | -0.006444649 |  |  | 0.000966048 | 4.908349
75.5 | 1.51 | 3.81017 | 5.691785 | 0.0200789 |  |  | 0.0002782706 | 4.9
76 | 1.52 | 4.06017 | 5.441785 | -0.02493947 |  |  | 0 | 4.9
76.5 | 1.53 | 3.76017 | 5.741785 | 0.02861217 |  |  | 0 | 4.9
77 | 1.54 | 4.01017 | 5.491785 | -0.01560787 |  |  | 0 | 4.9
77.5 | 1.55 | 3.76017 | 5.741785 | 0.02861217 |  |  | 0 | 4.9
78 | 1.56 | 4.01017 | 5.491785 | -0.01560787 |  |  | 0 | 4.9
78.5 | 1.57 | 3.76017 | 5.741785 | 0.02861217 |  |  | 0 | 4.9
79 | 1.58 | 4.06017 | 5.441785 | -0.02493947 |  |  | 0 | 4.9
79.5 | 1.59 | 3.91017 | 5.591785 | 0.002554614 |  |  | 0 | 4.9
80 | 1.6 | 3.96017 | 5.541785 | -0.006444649 |  |  | 0 | 4.9
80.5 | 1.61
81 | 1.62
81.5 | 1.63
82 | 1.64
82.5 | 1.65
83 | 1.66
83.5 | 1.67
84 | 1.68
84.5 | 1.69
85 | 1.7
85.5 | 1.71
86 | 1.72
86.5 | 1.73
87 | 1.74
87.5 | 1.75
88 | 1.76
88.5 | 1.77
89 | 1.78
89.5 | 1.79
90 | 1.8
90.5 | 1.81
91 | 1.82
91.5 | 1.83
92 | 1.84
92.5 | 1.85
93 | 1.86
93.5 | 1.87
94 | 1.88
94.5 | 1.89
95 | 1.9
95.5 | 1.91
96 | 1.92
96.5 | 1.93
97 | 1.94
97.5 | 1.95
98 | 1.96
98.5 | 1.97
99 | 1.98
99.5 | 1.99
100 | 2
100.5 | 2.01
101 | 2.02
101.5 | 2.03
102 | 2.04
102.5 | 2.05
103 | 2.06
103.5 | 2.07
104 | 2.08
104.5 | 2.09
105 | 2.1
105.5 | 2.11
106 | 2.12
106.5 | 2.13
107 | 2.14
107.5 | 2.15
108 | 2.16
108.5 | 2.17
109 | 2.18
109.5 | 2.19
110 | 2.2
110.5 | 2.21
111 | 2.22
111.5 | 2.23
112 | 2.24
112.5 | 2.25
113 | 2.26
113.5 | 2.27
114 | 2.28
114.5 | 2.29
115 | 2.3
115.5 | 2.31
116 | 2.32
116.5 | 2.33
117 | 2.34
117.5 | 2.35
118 | 2.36
118.5 | 2.37
119 | 2.38
119.5 | 2.39
120 | 2.4
120.5 | 2.41
121 | 2.42
121.5 | 2.43
122 | 2.44
122.5 | 2.45
123 | 2.46
123.5 | 2.47
124 | 2.48
124.5 | 2.49
125 | 2.5

## Fuerza
ciclos | seg | Fuerza | Presión
0.5 | 0.01 | 9.29988 | 83.61681 | 0.6 | 11.772
1 | 0.02 | 9.28026 | 83.44041 | 0.6 | 0
1.5 | 0.03 | 9.26064 | 83.264
2 | 0.04 | 9.28026 | 83.44041
2.5 | 0.05 | 9.26064 | 83.264
3 | 0.06 | 9.28026 | 83.44041
3.5 | 0.07 | 9.28026 | 83.44041
4 | 0.08 | 9.3195 | 83.79322
4.5 | 0.09 | 9.26064 | 83.264
5 | 0.1 | 9.28026 | 83.44041
5.5 | 0.11 | 9.29988 | 83.61681
6 | 0.12 | 9.28026 | 83.44041
6.5 | 0.13 | 9.3195 | 83.79322
7 | 0.14 | 9.28026 | 83.44041
7.5 | 0.15 | 9.26064 | 83.264
8 | 0.16 | 9.29988 | 83.61681
8.5 | 0.17 | 9.29988 | 83.61681 | 0.6 | 105.8441
9 | 0.18 | 9.28026 | 83.44041 | 0.6 | 0
9.5 | 0.19 | 9.28026 | 83.44041
10 | 0.2 | 9.28026 | 83.44041
10.5 | 0.21 | 9.29988 | 83.61681
11 | 0.22 | 9.29988 | 83.61681
11.5 | 0.23 | 9.28026 | 83.44041
12 | 0.24 | 9.29988 | 83.61681
12.5 | 0.25 | 9.29988 | 83.61681
13 | 0.26 | 9.24102 | 83.08759
13.5 | 0.27 | 9.28026 | 83.44041
14 | 0.28 | 9.29988 | 83.61681
14.5 | 0.29 | 9.33912 | 83.96963
15 | 0.3 | 9.33912 | 83.96963
15.5 | 0.31 | 9.29988 | 83.61681
16 | 0.32 | 9.29988 | 83.61681
16.5 | 0.33 | 9.29988 | 83.61681
17 | 0.34 | 9.3195 | 83.79322
17.5 | 0.35 | 9.29988 | 83.61681
18 | 0.36 | 9.28026 | 83.44041
18.5 | 0.37 | 9.29988 | 83.61681
19 | 0.38 | 9.29988 | 83.61681
19.5 | 0.39 | 9.26064 | 83.264
20 | 0.4 | 9.26064 | 83.264
20.5 | 0.41 | 9.3195 | 83.79322
21 | 0.42 | 9.28026 | 83.44041
21.5 | 0.43 | 9.29988 | 83.61681
22 | 0.44 | 9.3195 | 83.79322
22.5 | 0.45 | 9.29988 | 83.61681
23 | 0.46 | 9.29988 | 83.61681
23.5 | 0.47 | 9.29988 | 83.61681
24 | 0.48 | 9.29988 | 83.61681
24.5 | 0.49 | 9.29988 | 83.61681
25 | 0.5 | 9.29988 | 83.61681
25.5 | 0.51 | 9.29988 | 83.61681
26 | 0.52 | 9.26064 | 83.264
26.5 | 0.53 | 9.29988 | 83.61681
27 | 0.54 | 9.28026 | 83.44041
27.5 | 0.55 | 9.29988 | 83.61681
28 | 0.56 | 9.28026 | 83.44041
28.5 | 0.57 | 9.33912 | 83.96963
29 | 0.58 | 9.33912 | 83.96963
29.5 | 0.59 | 9.29988 | 83.61681
30 | 0.6 | 9.3195 | 83.79322
30.5 | 0.61 | 9.28026 | 83.44041
31 | 0.62 | 9.29988 | 83.61681
31.5 | 0.63 | 9.29988 | 83.61681
32 | 0.64 | 9.29988 | 83.61681
32.5 | 0.65 | 9.29988 | 83.61681
33 | 0.66 | 9.29988 | 83.61681
33.5 | 0.67 | 9.26064 | 83.264
34 | 0.68 | 9.28026 | 83.44041
34.5 | 0.69 | 9.28026 | 83.44041
35 | 0.7 | 9.26064 | 83.264
35.5 | 0.71 | 9.24102 | 83.08759
36 | 0.72 | 9.26064 | 83.264
36.5 | 0.73 | 9.24102 | 83.08759
37 | 0.74 | 9.28026 | 83.44041
37.5 | 0.75 | 9.18216 | 82.55838
38 | 0.76 | 9.20178 | 82.73478
38.5 | 0.77 | 9.20178 | 82.73478
39 | 0.78 | 9.18216 | 82.55838
39.5 | 0.79 | 9.16254 | 82.38197
40 | 0.8 | 9.14292 | 82.20556
40.5 | 0.81 | 9.10368 | 81.85275
41 | 0.82 | 9.06444 | 81.49993
41.5 | 0.83 | 9.08406 | 81.67634
42 | 0.84 | 9.06444 | 81.49993
42.5 | 0.85 | 9.06444 | 81.49993
43 | 0.86 | 9.00558 | 80.97071
43.5 | 0.87 | 9.00558 | 80.97071
44 | 0.88 | 8.96634 | 80.6179
44.5 | 0.89 | 9.0252 | 81.14712
45 | 0.9 | 8.96634 | 80.6179
45.5 | 0.91 | 8.98596 | 80.7943
46 | 0.92 | 8.94672 | 80.44149
46.5 | 0.93 | 8.96634 | 80.6179
47 | 0.94 | 8.96634 | 80.6179
47.5 | 0.95 | 8.96634 | 80.6179
48 | 0.96 | 8.98596 | 80.7943
48.5 | 0.97 | 8.98596 | 80.7943
49 | 0.98 | 8.98596 | 80.7943
49.5 | 0.99 | 8.98596 | 80.7943
50 | 1 | 9.00558 | 80.97071
50.5 | 1.01 | 8.98596 | 80.7943
51 | 1.02 | 8.94672 | 80.44149
51.5 | 1.03 | 9.0252 | 81.14712
52 | 1.04 | 9.0252 | 81.14712
52.5 | 1.05 | 9.0252 | 81.14712
53 | 1.06 | 9.06444 | 81.49993
53.5 | 1.07 | 9.06444 | 81.49993
54 | 1.08 | 9.1233 | 82.02915
54.5 | 1.09 | 9.06444 | 81.49993
55 | 1.1 | 9.1233 | 82.02915
55.5 | 1.11 | 9.1233 | 82.02915
56 | 1.12 | 9.16254 | 82.38197
56.5 | 1.13 | 9.18216 | 82.55838
57 | 1.14 | 9.1233 | 82.02915
57.5 | 1.15 | 9.18216 | 82.55838
58 | 1.16 | 9.18216 | 82.55838
58.5 | 1.17 | 9.2214 | 82.91119
59 | 1.18 | 9.24102 | 83.08759
59.5 | 1.19 | 9.24102 | 83.08759
60 | 1.2 | 9.2214 | 82.91119
60.5 | 1.21 | 9.28026 | 83.44041
61 | 1.22 | 9.26064 | 83.264
61.5 | 1.23 | 9.29988 | 83.61681
62 | 1.24 | 9.28026 | 83.44041
62.5 | 1.25 | 9.28026 | 83.44041
63 | 1.26 | 9.28026 | 83.44041
63.5 | 1.27 | 9.29988 | 83.61681
64 | 1.28 | 9.28026 | 83.44041
64.5 | 1.29 | 9.28026 | 83.44041
65 | 1.3 | 9.3195 | 83.79322
65.5 | 1.31 | 9.28026 | 83.44041
66 | 1.32 | 9.29988 | 83.61681
66.5 | 1.33 | 9.29988 | 83.61681
67 | 1.34 | 9.29988 | 83.61681
67.5 | 1.35 | 9.3195 | 83.79322
68 | 1.36 | 9.3195 | 83.79322
68.5 | 1.37 | 9.29988 | 83.61681
69 | 1.38 | 9.3195 | 83.79322
69.5 | 1.39 | 9.3195 | 83.79322
70 | 1.4 | 9.3195 | 83.79322
70.5 | 1.41 | 9.33912 | 83.96963
71 | 1.42 | 9.33912 | 83.96963
71.5 | 1.43 | 9.33912 | 83.96963
72 | 1.44 | 9.35874 | 84.14603
72.5 | 1.45 | 9.33912 | 83.96963
73 | 1.46 | 9.33912 | 83.96963
73.5 | 1.47 | 9.35874 | 84.14603
74 | 1.48 | 9.39798 | 84.49885
74.5 | 1.49 | 9.37836 | 84.32244
75 | 1.5 | 9.39798 | 84.49885
75.5 | 1.51 | 9.35874 | 84.14603
76 | 1.52 | 9.33912 | 83.96963
76.5 | 1.53 | 9.35874 | 84.14603
77 | 1.54 | 9.37836 | 84.32244
77.5 | 1.55 | 9.39798 | 84.49885
78 | 1.56 | 9.33912 | 83.96963
78.5 | 1.57 | 9.4176 | 84.67525
79 | 1.58 | 9.37836 | 84.32244
79.5 | 1.59 | 9.37836 | 84.32244
80 | 1.6 | 9.4176 | 84.67525
80.5 | 1.61
81 | 1.62
81.5 | 1.63
82 | 1.64
82.5 | 1.65
83 | 1.66
83.5 | 1.67
84 | 1.68
84.5 | 1.69
85 | 1.7
85.5 | 1.71
86 | 1.72
86.5 | 1.73
87 | 1.74
87.5 | 1.75
88 | 1.76
88.5 | 1.77
89 | 1.78
89.5 | 1.79
90 | 1.8
90.5 | 1.81
91 | 1.82
91.5 | 1.83
92 | 1.84
92.5 | 1.85
93 | 1.86
93.5 | 1.87
94 | 1.88
94.5 | 1.89
95 | 1.9
95.5 | 1.91
96 | 1.92
96.5 | 1.93
97 | 1.94
97.5 | 1.95
98 | 1.96
98.5 | 1.97
99 | 1.98
99.5 | 1.99
100 | 2
100.5 | 2.01
101 | 2.02
101.5 | 2.03
102 | 2.04
102.5 | 2.05
103 | 2.06
103.5 | 2.07
104 | 2.08
104.5 | 2.09
105 | 2.1
105.5 | 2.11
106 | 2.12
106.5 | 2.13
107 | 2.14
107.5 | 2.15
108 | 2.16
108.5 | 2.17
109 | 2.18
109.5 | 2.19
110 | 2.2
110.5 | 2.21
111 | 2.22
111.5 | 2.23
112 | 2.24
112.5 | 2.25
113 | 2.26
113.5 | 2.27
114 | 2.28
114.5 | 2.29
115 | 2.3
115.5 | 2.31
116 | 2.32
116.5 | 2.33
117 | 2.34
117.5 | 2.35
118 | 2.36
118.5 | 2.37
119 | 2.38
119.5 | 2.39
120 | 2.4
120.5 | 2.41
121 | 2.42
121.5 | 2.43
122 | 2.44
122.5 | 2.45
123 | 2.46
123.5 | 2.47
124 | 2.48
124.5 | 2.49
125 | 2.5

## Resistencia
ciclos | seg | Intensidad | Tensión | Resistencia | Potencia | Energía
0.5 | 0.01 | 0 | 0.6157627 |  |  |  | 0.6 | 17.9675
1 | 0.02 | 0 | 0.05576271 |  |  |  | 0.6 | 0 | La línea vertical roja señala el fin del precalentamiento
1.5 | 0.03 | 0 | -0.00423729 |  |  |  | 0.7 | 17.9675
2 | 0.04 | 0 | 0.01576271 |  |  |  | 0.7 | 0
2.5 | 0.05 | 0 | -0.03423729
3 | 0.06 | 0 | -0.03423729
3.5 | 0.07 | 0 | 0.03576271
4 | 0.08 | 0 | -0.00423729
4.5 | 0.09 | 0 | -0.02423729
5 | 0.1 | 0 | -0.00423729
5.5 | 0.11 | 0 | 0.01576271
6 | 0.12 | 0 | -0.00423729
6.5 | 0.13 | 0 | 0.01576271
7 | 0.14 | 0 | 0.05576271
7.5 | 0.15 | 0 | -0.03423729
8 | 0.16 | 0 | -0.03423729
8.5 | 0.17 | 0 | 0.03576271
9 | 0.18 | 0 | -0.02423729 |  |  |  | 0.6 | 2.681791
9.5 | 0.19 | 0 | 0.07576271 |  |  |  | 0.6 | 0
10 | 0.2 | 0 | -0.00423729
10.5 | 0.21 | 0 | 0.01576271
11 | 0.22 | 0 | -0.00423729
11.5 | 0.23 | 0 | 0.01576271
12 | 0.24 | 0 | 0.01576271
12.5 | 0.25 | 0 | 0.05576271
13 | 0.26 | 0 | 0.05576271
13.5 | 0.27 | 0 | -0.00423729
14 | 0.28 | 0 | 0.03576271
14.5 | 0.29 | 0 | -0.02423729
15 | 0.3 | 0 | 0.03576271
15.5 | 0.31 | 0 | -0.00423729
16 | 0.32 | 0 | -0.00423729
16.5 | 0.33 | 0 | -0.02423729 |  |  |  | 0.6 | 0.5245524
17 | 0.34 | 0 | -0.05423729 |  |  |  | 0.6 | 0
17.5 | 0.35 | 0 | -0.05423729
18 | 0.36 | 0 | -0.02423729
18.5 | 0.37 | 0 | -0.07423729
19 | 0.38 | 0 | -0.03423729
19.5 | 0.39 | 0 | -0.02423729
20 | 0.4 | 0 | 0.03576271
20.5 | 0.41 | 0 | -0.00423729
21 | 0.42 | 0 | 0.07576271
21.5 | 0.43 | 0 | 0.01576271
22 | 0.44 | 0 | -0.00423729
22.5 | 0.45 | 0 | 0.01576271
23 | 0.46 | 0 | 0.01576271
23.5 | 0.47 | 0 | -0.03423729
24 | 0.48 | 0 | -0.02423729
24.5 | 0.49 | 0 | -0.02423729 |  |  |  | 0.6 | 36.23905
25 | 0.5 | 0 | 0.05576271 |  |  |  | 0.6 | 0
25.5 | 0.51 | 0 | 0.03576271
26 | 0.52 | 0 | -0.03423729
26.5 | 0.53 | 0 | -0.00423729
27 | 0.54 | 0 | -0.07423729
27.5 | 0.55 | 0 | 0.03576271
28 | 0.56 | 0 | 0.03576271
28.5 | 0.57 | 0 | 0.01576271
29 | 0.58 | 0 | 0.03576271
29.5 | 0.59 | 0 | -0.03423729
30 | 0.6 | 0 | -0.05423729
30.5 | 0.61 | 0 | -0.02423729
31 | 0.62 | 3.49 | -0.02432236 | -0.006969159 | -0.08488505 | -0.0008488505
31.5 | 0.63 | 3.393 | 1.25568 | 0.3700796 | 4.260522 | 0.04175637
32 | 0.64 | 3.51 | 1.315677 | 0.3748368 | 4.618027 | 0.08793664
32.5 | 0.65 | 3.588 | 1.505675 | 0.4196419 | 5.402363 | 0.1419603
33 | 0.66 | 3.861 | 1.235669 | 0.3200385 | 4.770917 | 0.1896694
33.5 | 0.67 | 4.017 | 1.275665 | 0.3175665 | 5.124346 | 0.2409129
34 | 0.68 | 4.29 | 1.395658 | 0.3253282 | 5.987373 | 0.3007866
34.5 | 0.69 | 4.465 | 1.455654 | 0.3260143 | 6.499495 | 0.3657816
35 | 0.7 | 4.68 | 1.585649 | 0.3388138 | 7.420835 | 0.4399899
35.5 | 0.71 | 4.777 | 1.215646 | 0.254479 | 5.807142 | 0.4980614
36 | 0.72 | 3.256 | 1.145683 | 0.3518683 | 3.730345 | 0.5353648
36.5 | 0.73 | 3.256 | 0.8656833 | 0.2658733 | 2.818665 | 0.5635515
37 | 0.74 | 3.256 | 1.355683 | 0.4163646 | 4.414105 | 0.6076925
37.5 | 0.75 | 7.878 | 1.355571 | 0.1720704 | 10.67919 | 0.7144844
38 | 0.76 | 7.878 | 1.645571 | 0.2088818 | 12.96381 | 0.8441225
38.5 | 0.77 | 8.638 | 1.755552 | 0.203236 | 15.16446 | 0.9957671
39 | 0.78 | 9.106 | 2.085541 | 0.2290293 | 18.99093 | 1.185676
39.5 | 0.79 | 13.513 | 2.145433 | 0.1587681 | 28.99124 | 1.475589
40 | 0.8 | 14.374 | 1.665412 | 0.1158628 | 23.93863 | 1.714975
40.5 | 0.81 | 13.196 | 1.475441 | 0.1118097 | 19.46992 | 1.909674
41 | 0.82 | 13.035 | 1.415445 | 0.108588 | 18.45033 | 2.094177
41.5 | 0.83 | 12.051 | 1.355469 | 0.1124777 | 16.33476 | 2.257525
42 | 0.84 | 12.07 | 1.355469 | 0.1123006 | 16.3605 | 2.42113
42.5 | 0.85 | 12.09 | 1.235468 | 0.1021893 | 14.93681 | 2.570498
43 | 0.86 | 12.031 | 1.275469 | 0.1060152 | 15.34517 | 2.72395
43.5 | 0.87 | 12.07 | 1.295468 | 0.1073296 | 15.6363 | 2.880313
44 | 0.88 | 12.07 | 1.215469 | 0.1007016 | 14.6707 | 3.02702
44.5 | 0.89 | 12.09 | 1.255468 | 0.1038435 | 15.17861 | 3.178806
45 | 0.9 | 12.07 | 1.175468 | 0.09738761 | 14.1879 | 3.320685
45.5 | 0.91 | 12.09 | 1.275468 | 0.1054978 | 15.42041 | 3.474889
46 | 0.92 | 12.09 | 1.355468 | 0.1121148 | 16.38761 | 3.638765
46.5 | 0.93 | 12.09 | 1.375468 | 0.1137691 | 16.62941 | 3.805059
47 | 0.94 | 12.07 | 1.315469 | 0.1089866 | 15.8777 | 3.963836
47.5 | 0.95 | 12.09 | 1.175468 | 0.09722646 | 14.21141 | 4.10595
48 | 0.96 | 12.09 | 1.065468 | 0.08812805 | 12.88151 | 4.234766
48.5 | 0.97 | 12.09 | 1.215468 | 0.100535 | 14.69501 | 4.381716
49 | 0.98 | 12.09 | 1.175468 | 0.09722646 | 14.21141 | 4.52383
49.5 | 0.99 | 12.109 | 1.145468 | 0.09459637 | 13.87047 | 4.662535
50 | 1 | 12.109 | 1.315468 | 0.1086355 | 15.929 | 4.821825
50.5 | 1.01 | 12.109 | 1.435468 | 0.1185455 | 17.38208 | 4.995646
51 | 1.02 | 12.09 | 1.215468 | 0.100535 | 14.69501 | 5.142596
51.5 | 1.03 | 12.012 | 1.37547 | 0.114508 | 16.52214 | 5.307817
52 | 1.04 | 12.07 | 1.335469 | 0.1106436 | 16.1191 | 5.469008
52.5 | 1.05 | 12.031 | 1.155469 | 0.09604101 | 13.90145 | 5.608023
53 | 1.06 | 11.992 | 1.35547 | 0.1130312 | 16.2548 | 5.770571
53.5 | 1.07 | 12.051 | 1.255469 | 0.1041797 | 15.12966 | 5.921867
54 | 1.08 | 12.129 | 1.255467 | 0.1035095 | 15.22756 | 6.074143
54.5 | 1.09 | 12.09 | 1.395468 | 0.1154233 | 16.87121 | 6.242855
55 | 1.1 | 12.031 | 1.215469 | 0.1010281 | 14.62331 | 6.389088
55.5 | 1.11 | 12.09 | 1.375468 | 0.1137691 | 16.62941 | 6.555382
56 | 1.12 | 12.051 | 1.275469 | 0.1058393 | 15.37068 | 6.709089
56.5 | 1.13 | 12.109 | 1.295467 | 0.1069839 | 15.68682 | 6.865957
57 | 1.14 | 12.07 | 1.375468 | 0.1139576 | 16.6019 | 7.031976
57.5 | 1.15 | 12.09 | 1.045468 | 0.08647378 | 12.63971 | 7.158373
58 | 1.16 | 12.07 | 1.195469 | 0.09904462 | 14.42931 | 7.302666
58.5 | 1.17 | 12.07 | 1.155468 | 0.09573061 | 13.9465 | 7.442131
59 | 1.18 | 12.051 | 1.195469 | 0.09920081 | 14.4066 | 7.586196
59.5 | 1.19 | 12.051 | 1.415469 | 0.1174566 | 17.05782 | 7.756774
60 | 1.2 | 12.051 | 1.315469 | 0.1091585 | 15.85272 | 7.915302
60.5 | 1.21 | 12.051 | 1.145469 | 0.09505178 | 13.80405 | 8.053342
61 | 1.22 | 12.07 | 1.485469 | 0.1230711 | 17.9296 | 8.232638
61.5 | 1.23 | 12.07 | 1.335469 | 0.1106436 | 16.1191 | 8.393829
62 | 1.24 | 12.07 | 1.005468 | 0.08330311 | 12.136 | 8.515189
62.5 | 1.25 | 12.051 | 1.295469 | 0.1074989 | 15.6117 | 8.671306
63 | 1.26 | 12.07 | 1.295468 | 0.1073296 | 15.6363 | 8.827669
63.5 | 1.27 | 12.09 | 1.375468 | 0.1137691 | 16.62941 | 8.993963
64 | 1.28 | 12.187 | 1.125466 | 0.09234969 | 13.71605 | 9.131124
64.5 | 1.29 | 12.187 | 1.145466 | 0.09399077 | 13.95979 | 9.270721
65 | 1.3 | 12.051 | 1.375469 | 0.1141373 | 16.57578 | 9.43648
65.5 | 1.31 | 12.051 | 1.375469 | 0.1141373 | 16.57578 | 9.602238
66 | 1.32 | 12.051 | 1.025469 | 0.0850941 | 12.35793 | 9.725817
66.5 | 1.33 | 12.031 | 1.215469 | 0.1010281 | 14.62331 | 9.87205
67 | 1.34 | 12.051 | 1.175469 | 0.0975412 | 14.16558 | 10.01371
67.5 | 1.35 | 12.051 | 1.255469 | 0.1041797 | 15.12966 | 10.165
68 | 1.36 | 12.031 | 1.355469 | 0.1126647 | 16.30765 | 10.32808
68.5 | 1.37 | 12.07 | 1.105469 | 0.09158812 | 13.343 | 10.46151
69 | 1.38 | 12.109 | 1.025468 | 0.08468639 | 12.41739 | 10.58568
69.5 | 1.39 | 12.051 | 1.215469 | 0.1008604 | 14.64762 | 10.73216
70 | 1.4 | 12.051 | 1.125469 | 0.09339216 | 13.56303 | 10.86779
70.5 | 1.41 | 12.031 | 1.045469 | 0.08689796 | 12.57804 | 10.99357
71 | 1.42 | 12.012 | 1.23547 | 0.102853 | 14.84046 | 11.14198
71.5 | 1.43 | 11.992 | 1.15547 | 0.09635343 | 13.8564 | 11.28054
72 | 1.44 | 11.992 | 1.43547 | 0.1197023 | 17.21416 | 11.45268
72.5 | 1.45 | 11.973 | 1.435471 | 0.1198923 | 17.18689 | 11.62455
73 | 1.46 | 11.953 | 1.255471 | 0.105034 | 15.00665 | 11.77462
73.5 | 1.47 | 11.973 | 1.045471 | 0.08731904 | 12.51742 | 11.89979
74 | 1.48 | 11.992 | 1.06547 | 0.08884844 | 12.77712 | 12.02756
74.5 | 1.49 | 12.012 | 1.06547 | 0.08870047 | 12.79843 | 12.15555
75 | 1.5 | 12.012 | 1.08547 | 0.09036546 | 13.03866 | 12.28593
75.5 | 1.51 | 12.012 | 1.06547 | 0.08870047 | 12.79843 | 12.41392
76 | 1.52 | 12.012 | 0.9254699 | 0.07704545 | 11.11674 | 12.52509
76.5 | 1.53 | 11.953 | 1.125471 | 0.09415807 | 13.45276 | 12.65961
77 | 1.54 | 11.953 | 1.025471 | 0.08579196 | 12.25746 | 12.78219
77.5 | 1.55 | 11.973 | 1.145471 | 0.09567117 | 13.71472 | 12.91933
78 | 1.56 | 11.953 | 1.045471 | 0.08746518 | 12.49652 | 13.0443
78.5 | 1.57 | 11.895 | 1.025473 | 0.0862104 | 12.198 | 13.16628
79 | 1.58 | 11.934 | 1.195472 | 0.1001736 | 14.26676 | 13.30895
79.5 | 1.59 | 11.856 | 1.275474 | 0.1075804 | 15.12202 | 13.46017
80 | 1.6 | 11.797 | 1.175475 | 0.09964187 | 13.86708 | 13.59884
80.5 | 1.61
81 | 1.62
81.5 | 1.63
82 | 1.64
82.5 | 1.65
83 | 1.66
83.5 | 1.67
84 | 1.68
84.5 | 1.69
85 | 1.7
85.5 | 1.71
86 | 1.72
86.5 | 1.73
87 | 1.74
87.5 | 1.75
88 | 1.76
88.5 | 1.77
89 | 1.78
89.5 | 1.79
90 | 1.8
90.5 | 1.81
91 | 1.82
91.5 | 1.83
92 | 1.84
92.5 | 1.85
93 | 1.86
93.5 | 1.87
94 | 1.88
94.5 | 1.89
95 | 1.9
95.5 | 1.91
96 | 1.92
96.5 | 1.93
97 | 1.94
97.5 | 1.95
98 | 1.96
98.5 | 1.97
99 | 1.98
99.5 | 1.99
100 | 2
100.5 | 2.01
101 | 2.02
101.5 | 2.03
102 | 2.04
102.5 | 2.05
103 | 2.06
103.5 | 2.07
104 | 2.08
104.5 | 2.09
105 | 2.1
105.5 | 2.11
106 | 2.12
106.5 | 2.13
107 | 2.14
107.5 | 2.15
108 | 2.16
108.5 | 2.17
109 | 2.18
109.5 | 2.19
110 | 2.2
110.5 | 2.21
111 | 2.22
111.5 | 2.23
112 | 2.24
112.5 | 2.25
113 | 2.26
113.5 | 2.27
114 | 2.28
114.5 | 2.29
115 | 2.3
115.5 | 2.31
116 | 2.32
116.5 | 2.33
117 | 2.34
117.5 | 2.35
118 | 2.36
118.5 | 2.37
119 | 2.38
119.5 | 2.39
120 | 2.4
120.5 | 2.41
121 | 2.42
121.5 | 2.43
122 | 2.44
122.5 | 2.45
123 | 2.46
123.5 | 2.47
124 | 2.48
124.5 | 2.49
125 | 2.5

## Resultados
Inicio paso corriente
30 | 0
30 | 0.5 | Eje Izquierdo |  | Eje Derecho
Fin de Subida |  | Máx = | 0.5 | Máx = | 0.6
40.2542 | 0 | Mín = | 0 | Mín = | 0
40.2542 | 0.5
¿Suavizar?
Inicio paso corriente |  | Eje Izquierdo |  | Eje Derecho
30 | 0 | Máx = | 100 | Máx = | 9
30 | 100 | Mín = | 0 | Mín = | 0
Fin de Subida
40.2542 | 0
40.2542 | 100
¿Suavizar?
|  | Eje Izquierdo |  | Eje Derecho
Inicio paso corriente |  | Máx = | 10 | Máx = | 6
30 | 0 | Mín = | 0 | Mín = | 0
30 | 10
Fin de Subida
40.2542 | 0
40.2542 | 10
|  | Eje Izquierdo |  | Eje Derecho
Inicio paso corriente |  | Máx = | 14 | Máx = | 9
30 | 0 | Mín = | 0 | Mín = | 0
30 | 14
Fin de Subida
40.2542 | 0
40.2542 | 14