## Parámetros
Ensayo |  |  |  |  | Fecha:
Características polvo |  | Material | Referencia polvo | Densidad de golpeo g/cm3 | Densidad aparente g/cm3 | Densidad absoluta g/cm3
|  | Al-NH3 |  | 1.19 | 0.84 | 2.725 |  | Sí
No
Activación externa |  | PRECOMPRESIÓN | No | # MPa
|  | ACTIVACIÓN ELÉC. | No | # V | # A
Características de corriente | Duraciones
|  | Aproximación | Apriete | PreCalentamiento | Calentamiento | Enfriamiento
|  | 99 | 30 | 5 | 55 | 60 | ciclos
|  | 1.98 | 0.6 | 0.1 | 1.1 | 1.2 | segundos
Intensidades
|  | I máx | So1i (grados) | I So1i (kA) | ISo2i (kA) | Energía (kJ) | EDE (kJ/g)
|  | 14.898 | 15 | 1 | 12 | 14.93299 | 11.25659
Características de Presión |  | Presión Trabajo | Presión Sinterizado
|  | 923 |  | kgf
|  | 3.812474 | 0 | bares
Características Sinterizados |  | Diámetro (mm) | Altura (mm) | Masa (g) |  | Secc (cm2)
| 1 | 11.91 | 4.76 | 1.3266 |  | 1.138762
| 2 | 12 | 4.43 |  |  | Volumen (cm3)
| 3 | 12.07 | 4.57 |  |  | 0.5337947
| 4 | 12.04 | 4.32
| 5 | 12.1 | 4.34 |  |  | Densid (g/cm3)
| 6 | 12.09 | 4.89 |  |  | 2.485225
| 7 | 12.05 | 5.1 |  |  | Porosidad (%)
| 8 | 12.07 | 5.09 |  |  | 8.799081
|  | 12.04125 | 4.6875
Otros Datos |  | Tª Inicial (ºC) | Lubricante | Diám Punzón (mm) | h punzones (mm) | h obleas (mm) | tS (ciclos)
|  | 22.5 |  | 11.9 | 97.31 | 9.3 | 11.18113
Observaciones
[9 empty] | 4 | 5 | 8
[9 empty] | 3 | 9 | 2

## Adquisición
421 | 469 | 0 | 0
423 | 470 | 0 | 77 | IP:x,x,x,x:
421 | 469 | 0 | 21 | 172,16,1,14
421 | 470 | 0 | 19
423 | 470 | 0 | 19 | Abrir canal. (IP: 172,16,1,14)(Return:1)
421 | 469 | 0 | 19
424 | 471 | 0 | 17
421 | 469 | 0 | 14 | Recibidos de 2866 registros (Soldadura:1763)
420 | 471 | 0 | 25
422 | 471 | 0 | 21
421 | 470 | 0 | 17 | Representar gráficas
422 | 471 | 0 | 17
420 | 471 | 0 | 17
422 | 470 | 0 | 16
422 | 472 | 0 | 16
422 | 471 | 0 | 16
422 | 471 | 0 | 16
422 | 471 | 0 | 14
424 | 471 | 0 | 14
421 | 471 | 0 | 21
422 | 471 | 0 | 21
421 | 472 | 0 | 21
422 | 473 | 0 | 21
422 | 470 | 0 | 17
422 | 469 | 0 | 17
422 | 470 | 0 | 19
422 | 471 | 0 | 19
420 | 471 | 0 | 17
421 | 472 | 0 | 17
422 | 470 | 0 | 17
422 | 472 | 0 | 25
420 | 471 | 0 | 21
420 | 472 | 0 | 16
421 | 472 | 0 | 23
422 | 472 | 0 | 19
422 | 472 | 0 | 17
422 | 470 | 0 | 17
422 | 474 | 0 | 19
422 | 472 | 0 | 16
421 | 472 | 0 | 23
420 | 474 | 0 | 17
422 | 472 | 0 | 19
422 | 472 | 0 | 19
421 | 471 | 0 | 23
421 | 474 | 0 | 21
421 | 471 | 0 | 19
422 | 470 | 0 | 23
422 | 474 | 0 | 19
422 | 473 | 0 | 17
421 | 471 | 0 | 21
422 | 472 | 0 | 21
424 | 472 | 0 | 19
422 | 472 | 0 | 21
420 | 471 | 0 | 21
421 | 471 | 0 | 21
422 | 473 | 0 | 21
422 | 470 | 0 | 21
422 | 472 | 0 | 21
421 | 474 | 0 | 21
422 | 472 | 0 | 19
422 | 470 | 0 | 19
423 | 472 | 3100 | 25
422 | 470 | 2905 | 116
424 | 472 | 3237 | 165
425 | 469 | 3549 | 176
430 | 471 | 3958 | 155
430 | 471 | 4309 | 167
433 | 471 | 4680 | 135
435 | 470 | 4933 | 145
438 | 471 | 5148 | 143
439 | 470 | 5284 | 130
444 | 467 | 5284 | 176
445 | 469 | 8326 | 172
458 | 466 | 9321 | 195
461 | 467 | 9984 | 230
479 | 467 | 14898 | 228
473 | 464 | 14179 | 182
481 | 466 | 12160 | 197
475 | 466 | 11589 | 135
481 | 463 | 11349 | 137
476 | 463 | 11485 | 134
481 | 460 | 11797 | 120
475 | 461 | 11719 | 157
482 | 460 | 11778 | 120
479 | 461 | 11680 | 130
480 | 459 | 11778 | 147
478 | 461 | 11797 | 147
484 | 459 | 11758 | 143
476 | 461 | 11758 | 126
483 | 457 | 11758 | 118
477 | 461 | 11758 | 124
483 | 462 | 11758 | 118
478 | 459 | 11778 | 139
484 | 460 | 11797 | 134
479 | 460 | 11797 | 135
485 | 460 | 11797 | 134
478 | 460 | 11817 | 145
485 | 460 | 11817 | 155
480 | 459 | 11836 | 137
485 | 462 | 11836 | 118
481 | 460 | 11836 | 137
485 | 461 | 11856 | 134
482 | 463 | 11836 | 134
485 | 463 | 11836 | 155
478 | 463 | 11836 | 134
486 | 463 | 11836 | 151
480 | 467 | 11836 | 137
486 | 462 | 11836 | 118
481 | 465 | 11758 | 135
485 | 463 | 11836 | 137
482 | 466 | 11817 | 135
485 | 466 | 11817 | 124
480 | 467 | 11778 | 126
486 | 466 | 11817 | 122
482 | 467 | 11778 | 122
486 | 469 | 11719 | 114
481 | 466 | 11778 | 128
487 | 470 | 11856 | 126
482 | 471 | 11778 | 135
487 | 470 | 11797 | 120
482 | 469 | 11739 | 128
489 | 470 | 11797 | 141
482 | 471 | 11875 | 134
487 | 471 | 11817 | 137
483 | 471 | 11758 | 132
487 | 472 | 11700 | 128
482 | 472 | 11739 | 147
487 | 471 | 11817 | 135
483 | 472 | 11856 | 130
486 | 472 | 11836 | 128
481 | 472 | 11778 | 130
490 | 473 | 11856 | 130
482 | 473 | 11797 | 130
488 | 472 | 11739 | 122
483 | 472 | 11797 | 145
488 | 471 | 11836 | 139
483 | 473 | 11797 | 118
489 | 471 | 11778 | 135
483 | 473 | 11836 | 130
489 | 476 | 11797 | 139
483 | 475 | 11875 | 128
492 | 472 | 11817 | 128
483 | 473 | 11895 | 134
490 | 473 | 11895 | 135
483 | 472 | 11973 | 124
490 | 471 | 11953 | 135
488 | 473 | 11817 | 120
492 | 473 | 11836 | 120
485 | 473 | 11817 | 128
492 | 473 | 11856 | 126
484 | 473 | 11856 | 130
493 | 473 | 11875 | 132
485 | 474 | 11836 | 116
491 | 471 | 11836 | 134
486 | 473 | 11817 | 112
490 | 476 | 11797 | 126
486 | 474 | 11797 | 134
491 | 474 | 11778 | 124
486 | 474 | 11758 | 120
489 | 474 | 11758 | 114
485 | 473 | 11778 | 124
490 | 475 | 11778 | 130
487 | 475 | 11778 | 132
491 | 474 | 11758 | 120
486 | 475 | 11758 | 114
491 | 475 | 11778 | 130
485 | 476 | 11797 | 116
491 | 476 | 11758 | 114
487 | 476 | 11739 | 114
490 | 476 | 11758 | 108
485 | 476 | 11739 | 116
490 | 477 | 11758 | 112
484 | 476 | 11778 | 122
491 | 476 | 11778 | 112
484 | 477 | 11739 | 116
491 | 475 | 11739 | 143
488 | 476 | 11719 | 124
491 | 475 | 11680 | 118
484 | 477 | 11700 | 120

## Desplazamiento
ciclos | seg | x(t) | h(t) | θ(t) |  |  | θ(t) | H(t)
0.5 | 0.01 | -0.03135528 | 8.016071 | 0.4152373 |  |  | 0.3750702 | 7.841402
1 | 0.02 | 0.06864472 | 7.916072 | 0.4078503 | 0.6 | 4.460806 | 0.3751417 | 7.842302
1.5 | 0.03 | -0.03135528 | 8.016071 | 0.4152373 | 0.6 | 0 | 0.3752058 | 7.843109
2 | 0.04 | -0.03135528 | 8.016071 | 0.4152373 |  |  | 0.3752927 | 7.844202
2.5 | 0.05 | 0.06864472 | 7.916072 | 0.4078503 |  |  | 0.375362 | 7.845078
3 | 0.06 | -0.03135528 | 8.016071 | 0.4152373 |  |  | 0.3754207 | 7.845825
3.5 | 0.07 | 0.1186447 | 7.866072 | 0.4040863 |  |  | 0.3755129 | 7.846983
4 | 0.08 | -0.03135528 | 8.016071 | 0.4152373 |  |  | 0.3754949 | 7.846785
4.5 | 0.09 | -0.08135529 | 8.066072 | 0.4188621 |  |  | 0.375441 | 7.846127
5 | 0.1 | 0.01864471 | 7.966072 | 0.4115669 |  |  | 0.3753342 | 7.844794
5.5 | 0.11 | -0.03135528 | 8.016071 | 0.4152373 |  |  | 0.3751218 | 7.842126
6 | 0.12 | 0.01864471 | 7.966072 | 0.4115669 |  |  | 0.3747863 | 7.837904
6.5 | 0.13 | -0.08135529 | 8.066072 | 0.4188621 |  |  | 0.3744717 | 7.833904
7 | 0.14 | 0.01864471 | 7.966072 | 0.4115669 |  |  | 0.3741395 | 7.829682
7.5 | 0.15 | 0.01864471 | 7.966072 | 0.4115669 |  |  | 0.3738248 | 7.825682
8 | 0.16 | 0.01864471 | 7.966072 | 0.4115669 |  |  | 0.3735437 | 7.822127
8.5 | 0.17 | 0.01864471 | 7.966072 | 0.4115669 |  |  | 0.3732584 | 7.818571
9 | 0.18 | 0.01864471 | 7.966072 | 0.4115669 |  |  | 0.372825 | 7.813238
9.5 | 0.19 | 0.1186447 | 7.866072 | 0.4040863 |  |  | 0.3723171 | 7.807015
10 | 0.2 | -0.03135528 | 8.016071 | 0.4152373 |  |  | 0.3717346 | 7.799905
10.5 | 0.21 | 0.01864471 | 7.966072 | 0.4115669 |  |  | 0.3711689 | 7.793016
11 | 0.22 | -0.03135528 | 8.016071 | 0.4152373 |  |  | 0.3707125 | 7.78746
11.5 | 0.23 | 0.01864471 | 7.966072 | 0.4115669 | 0.6 | 10.08259 | 0.3704918 | 7.784793
12 | 0.24 | 0.01864471 | 7.966072 | 0.4115669 | 0.6 | 0 | 0.3704702 | 7.784571
12.5 | 0.25 | 0.01864471 | 7.966072 | 0.4115669 |  |  | 0.3706844 | 7.787238
13 | 0.26 | 0.01864471 | 7.966072 | 0.4115669 |  |  | 0.3711176 | 7.792571
13.5 | 0.27 | 0.01864471 | 7.966072 | 0.4115669 |  |  | 0.371803 | 7.801015
14 | 0.28 | -0.08135529 | 8.066072 | 0.4188621 |  |  | 0.372667 | 7.811682
14.5 | 0.29 | -0.03135528 | 8.016071 | 0.4152373 |  |  | 0.3736567 | 7.823905
15 | 0.3 | 0.01864471 | 7.966072 | 0.4115669 |  |  | 0.3746632 | 7.836349
15.5 | 0.31 | 0.01864471 | 7.966072 | 0.4115669 |  |  | 0.3755583 | 7.84746
16 | 0.32 | -0.08135529 | 8.066072 | 0.4188621 |  |  | 0.3762361 | 7.855905
16.5 | 0.33 | -0.08135529 | 8.066072 | 0.4188621 |  |  | 0.3766634 | 7.861238
17 | 0.34 | -0.03135528 | 8.016071 | 0.4152373 |  |  | 0.376893 | 7.864127
17.5 | 0.35 | 0.01864471 | 7.966072 | 0.4115669 |  |  | 0.3769621 | 7.865016
18 | 0.36 | 0.01864471 | 7.966072 | 0.4115669 |  |  | 0.3769085 | 7.864348
18.5 | 0.37 | 0.01864471 | 7.966072 | 0.4115669 |  |  | 0.3767322 | 7.862127
19 | 0.38 | 0.01864471 | 7.966072 | 0.4115669 |  |  | 0.3765035 | 7.859238
19.5 | 0.39 | 0.01864471 | 7.966072 | 0.4115669 |  |  | 0.3761875 | 7.855238
20 | 0.4 | -0.03135528 | 8.016071 | 0.4152373 |  |  | 0.3758546 | 7.851016
20.5 | 0.41 | -0.08135529 | 8.066072 | 0.4188621 |  |  | 0.3755747 | 7.84746
21 | 0.42 | 0.01864471 | 7.966072 | 0.4115669 |  |  | 0.3754183 | 7.84546
21.5 | 0.43 | 0.01864471 | 7.966072 | 0.4115669 |  |  | 0.3753499 | 7.844571
22 | 0.44 | -0.03135528 | 8.016071 | 0.4152373 | 0.6 | 0.5235776 | 0.3754045 | 7.845238
22.5 | 0.45 | -0.03135528 | 8.016071 | 0.4152373 | 0.6 | 0 | 0.3754217 | 7.84546
23 | 0.46 | -0.03135528 | 8.016071 | 0.4152373 |  |  | 0.3753664 | 7.844793
23.5 | 0.47 | 0.01864471 | 7.966072 | 0.4115669 |  |  | 0.3751857 | 7.84257
24 | 0.48 | 0.01864471 | 7.966072 | 0.4115669 |  |  | 0.3748973 | 7.839015
24.5 | 0.49 | 0.01864471 | 7.966072 | 0.4115669 |  |  | 0.3744486 | 7.833459
25 | 0.5 | -0.03135528 | 8.016071 | 0.4152373 |  |  | 0.3740013 | 7.827905
25.5 | 0.51 | 0.01864471 | 7.966072 | 0.4115669 |  |  | 0.3735552 | 7.822349
26 | 0.52 | 0.1186447 | 7.866072 | 0.4040863 |  |  | 0.3731464 | 7.817238
26.5 | 0.53 | 0.01864471 | 7.966072 | 0.4115669 |  |  | 0.3727195 | 7.811904
27 | 0.54 | -0.08135529 | 8.066072 | 0.4188621 |  |  | 0.372434 | 7.808349
27.5 | 0.55 | -0.03135528 | 8.016071 | 0.4152373 |  |  | 0.3721627 | 7.805016
28 | 0.56 | 0.01864471 | 7.966072 | 0.4115669 |  |  | 0.3719411 | 7.802349
28.5 | 0.57 | 0.01864471 | 7.966072 | 0.4115669 |  |  | 0.3716404 | 7.798794
29 | 0.58 | 0.01864471 | 7.966072 | 0.4115669 |  |  | 0.3713712 | 7.795682
29.5 | 0.59 | -0.03135528 | 8.016071 | 0.4152373 |  |  | 0.3707694 | 7.788571
30 | 0.6 | 0.01864471 | 7.966072 | 0.4115669 |  |  | 0.3699269 | 7.778571
30.5 | 0.61 | 0.01864471 | 7.966072 | 0.4115669 |  |  | 0.3685414 | 7.762127
31 | 0.62 | 0.06864472 | 7.916072 | 0.4078503 |  |  | 0.3667579 | 7.741015
31.5 | 0.63 | 0.01864471 | 7.966072 | 0.4115669 |  |  | 0.3641653 | 7.710571
32 | 0.64 | 0.1186447 | 7.866072 | 0.4040863 |  |  | 0.3609946 | 7.673682
32.5 | 0.65 | 0.1686447 | 7.816072 | 0.4002742 |  |  | 0.3568092 | 7.625682
33 | 0.66 | 0.4186447 | 7.566072 | 0.3804579 |  |  | 0.351833 | 7.56946
33.5 | 0.67 | 0.4186447 | 7.566072 | 0.3804579 |  |  | 0.3455728 | 7.499905
34 | 0.68 | 0.5686447 | 7.416072 | 0.3679269 |  |  | 0.3384776 | 7.422349
34.5 | 0.69 | 0.6686447 | 7.316072 | 0.3592873 |  |  | 0.3301619 | 7.333015
35 | 0.7 | 0.8186447 | 7.166072 | 0.345876 |  |  | 0.3211932 | 7.238348
35.5 | 0.71 | 0.8686447 | 7.116072 | 0.3412799 |  |  | 0.3112944 | 7.135904
36 | 0.72 | 1.118645 | 6.866072 | 0.3172953 |  |  | 0.3011935 | 7.03346
36.5 | 0.73 | 1.168645 | 6.816072 | 0.3122872 |  |  | 0.290509 | 6.927461
37 | 0.74 | 1.818645 | 6.166072 | 0.2397916 |  |  | 0.2800082 | 6.825682
37.5 | 0.75 | 1.968645 | 6.016072 | 0.2208371 |  |  | 0.2694481 | 6.725683
38 | 0.76 | 2.868645 | 5.116072 | 0.08376972 |  |  | 0.2595809 | 6.634349
38.5 | 0.77 | 2.568645 | 5.416072 | 0.1345204 |  |  | 0.2499438 | 6.547237
39 | 0.78 | 2.968645 | 5.016072 | 0.06550385 |  |  | 0.2412587 | 6.470571
39.5 | 0.79 | 2.668645 | 5.316072 | 0.1182399 |  |  | 0.2329286 | 6.398793
40 | 0.8 | 2.968645 | 5.016072 | 0.06550385 |  |  | 0.2254058 | 6.335459
40.5 | 0.81 | 2.718645 | 5.266072 | 0.1098679 |  |  | 0.21807 | 6.275015
41 | 0.82 | 2.968645 | 5.016072 | 0.06550385 |  |  | 0.2115753 | 6.222571
41.5 | 0.83 | 2.668645 | 5.316072 | 0.1182399 |  |  | 0.2052385 | 6.172349
42 | 0.84 | 3.018645 | 4.966072 | 0.05609501 |  |  | 0.1996535 | 6.128793
42.5 | 0.85 | 2.868645 | 5.116072 | 0.08376972 |  |  | 0.1942145 | 6.087015
43 | 0.86 | 2.918645 | 5.066072 | 0.07472688 |  |  | 0.1894583 | 6.051016
43.5 | 0.87 | 2.818645 | 5.166072 | 0.09263752 |  |  | 0.1846137 | 6.014793
44 | 0.88 | 3.118645 | 4.866072 | 0.03669735 |  |  | 0.1803505 | 5.983237
44.5 | 0.89 | 2.718645 | 5.266072 | 0.1098679 |  |  | 0.176075 | 5.951904
45 | 0.9 | 3.068645 | 4.916072 | 0.04649487 |  |  | 0.1723395 | 5.924793
45.5 | 0.91 | 2.768645 | 5.216072 | 0.1013352 |  |  | 0.168439 | 5.896793
46 | 0.92 | 3.068645 | 4.916072 | 0.04649487 |  |  | 0.1650594 | 5.872793
46.5 | 0.93 | 2.818645 | 5.166072 | 0.09263752 |  |  | 0.1614582 | 5.84746
47 | 0.94 | 3.118645 | 4.866072 | 0.03669735 |  |  | 0.1581105 | 5.824126
47.5 | 0.95 | 2.868645 | 5.116072 | 0.08376972 |  |  | 0.1544455 | 5.798793
48 | 0.96 | 3.168645 | 4.816072 | 0.02669639 |  |  | 0.1511758 | 5.776349
48.5 | 0.97 | 2.818645 | 5.166072 | 0.09263752 |  |  | 0.1475903 | 5.751904
49 | 0.98 | 3.168645 | 4.816072 | 0.02669639 |  |  | 0.1443035 | 5.729682
49.5 | 0.99 | 2.918645 | 5.066072 | 0.07472688 |  |  | 0.1407504 | 5.705905
50 | 1 | 3.168645 | 4.816072 | 0.02669639 |  |  | 0.1374979 | 5.684349
50.5 | 1.01 | 2.968645 | 5.016072 | 0.06550385 |  |  | 0.133877 | 5.660571
51 | 1.02 | 3.168645 | 4.816072 | 0.02669639 |  |  | 0.1303859 | 5.637904
51.5 | 1.03 | 3.018645 | 4.966072 | 0.05609501 |  |  | 0.1263698 | 5.612127
52 | 1.04 | 3.168645 | 4.816072 | 0.02669639 |  |  | 0.1224539 | 5.587237
52.5 | 1.05 | 2.818645 | 5.166072 | 0.09263752 |  |  | 0.1179314 | 5.558793
53 | 1.06 | 3.218645 | 4.766072 | 0.0164857 |  |  | 0.1134276 | 5.530793
53.5 | 1.07 | 2.918645 | 5.066072 | 0.07472688 |  |  | 0.1085174 | 5.500571
54 | 1.08 | 3.218645 | 4.766072 | 0.0164857 |  |  | 0.1039653 | 5.472794
54.5 | 1.09 | 2.968645 | 5.016072 | 0.06550385 |  |  | 0.09911616 | 5.44346
55 | 1.1 | 3.168645 | 4.816072 | 0.02669639 |  |  | 0.09474574 | 5.417237
55.5 | 1.11 | 3.018645 | 4.966072 | 0.05609501 |  |  | 0.09030683 | 5.390793
56 | 1.12 | 3.168645 | 4.816072 | 0.02669639 |  |  | 0.08651028 | 5.368349
56.5 | 1.13 | 2.918645 | 5.066072 | 0.07472688 |  |  | 0.08265173 | 5.345682
57 | 1.14 | 3.218645 | 4.766072 | 0.0164857 |  |  | 0.07945649 | 5.327015
57.5 | 1.15 | 3.018645 | 4.966072 | 0.05609501 |  |  | 0.07619852 | 5.308126
58 | 1.16 | 3.218645 | 4.766072 | 0.0164857 |  |  | 0.07342684 | 5.292127
58.5 | 1.17 | 2.968645 | 5.016072 | 0.06550385 |  |  | 0.07025222 | 5.273904
59 | 1.18 | 3.268645 | 4.716072 | 0.006058395 |  |  | 0.06736511 | 5.25746
59.5 | 1.19 | 3.018645 | 4.966072 | 0.05609501 |  |  | 0.06397282 | 5.238348
60 | 1.2 | 3.268645 | 4.716072 | 0.006058395 |  |  | 0.06094619 | 5.22146
60.5 | 1.21 | 3.018645 | 4.966072 | 0.05609501 |  |  | 0.0576039 | 5.203015
61 | 1.22 | 3.368645 | 4.616072 | -0.01547378 |  |  | 0.05474932 | 5.18746
61.5 | 1.23 | 3.018645 | 4.966072 | 0.05609501 |  |  | 0.05152985 | 5.170127
62 | 1.24 | 3.268645 | 4.716072 | 0.006058395 |  |  | 0.04889075 | 5.156126
62.5 | 1.25 | 3.068645 | 4.916072 | 0.04649487 |  |  | 0.04586454 | 5.140127
63 | 1.26 | 3.268645 | 4.716072 | 0.006058395 |  |  | 0.04331469 | 5.126793
63.5 | 1.27 | 3.018645 | 4.966072 | 0.05609501 |  |  | 0.04062997 | 5.112793
64 | 1.28 | 3.268645 | 4.716072 | 0.006058395 |  |  | 0.03883446 | 5.10346
64.5 | 1.29 | 3.068645 | 4.916072 | 0.04649487 |  |  | 0.03675676 | 5.092571
65 | 1.3 | 3.218645 | 4.766072 | 0.0164857 |  |  | 0.03531114 | 5.085015
65.5 | 1.31 | 2.968645 | 5.016072 | 0.06550385 |  |  | 0.03339178 | 5.075016
66 | 1.32 | 3.418645 | 4.566072 | -0.0265936 |  |  | 0.0317597 | 5.066571
66.5 | 1.33 | 3.018645 | 4.966072 | 0.05609501 |  |  | 0.02929821 | 5.053904
67 | 1.34 | 3.318645 | 4.666072 | -0.004592276 |  |  | 0.02715813 | 5.043015
67.5 | 1.35 | 3.068645 | 4.916072 | 0.04649487 |  |  | 0.02436356 | 5.028793
68 | 1.36 | 3.318645 | 4.666072 | -0.004592276 |  |  | 0.02205201 | 5.017016
68.5 | 1.37 | 3.068645 | 4.916072 | 0.04649487 |  |  | 0.0191424 | 5.002126
69 | 1.38 | 3.368645 | 4.616072 | -0.01547378 |  |  | 0.01676469 | 4.989904
69.5 | 1.39 | 3.068645 | 4.916072 | 0.04649487 |  |  | 0.01395953 | 4.97546
70 | 1.4 | 3.368645 | 4.616072 | -0.01547378 |  |  | 0.0118607 | 4.964571
70.5 | 1.41 | 3.068645 | 4.916072 | 0.04649487 |  |  | 0.009501089 | 4.952348
71 | 1.42 | 3.518645 | 4.466072 | -0.04958008 |  |  | 0.00793357 | 4.944127
71.5 | 1.43 | 3.068645 | 4.916072 | 0.04649487 |  |  | 0.00622406 | 4.935237
72 | 1.44 | 3.418645 | 4.566072 | -0.0265936 |  |  | 0.005396735 | 4.930793
72.5 | 1.45 | 3.068645 | 4.916072 | 0.04649487 |  |  | 0.004197815 | 4.924571
73 | 1.46 | 3.418645 | 4.566072 | -0.0265936 |  |  | 0.0035993 | 4.92146
73.5 | 1.47 | 3.318645 | 4.666072 | -0.004592276 |  |  | 0.002758215 | 4.917238
74 | 1.48 | 3.518645 | 4.466072 | -0.04958008 |  |  | 0.002359803 | 4.915238
74.5 | 1.49 | 3.168645 | 4.816072 | 0.02669639 |  |  | 0.001370327 | 4.910349
75 | 1.5 | 3.518645 | 4.466072 | -0.04958008 |  |  | 0.000966048 | 4.908349
75.5 | 1.51 | 3.118645 | 4.866072 | 0.03669735 |  |  | 0.0002782706 | 4.9
76 | 1.52 | 3.568645 | 4.416072 | -0.06146365 |  |  | 0 | 4.9
76.5 | 1.53 | 3.168645 | 4.816072 | 0.02669639 |  |  | 0 | 4.9
77 | 1.54 | 3.468645 | 4.516072 | -0.03795953 |  |  | 0 | 4.9
77.5 | 1.55 | 3.218645 | 4.766072 | 0.0164857 |  |  | 0 | 4.9
78 | 1.56 | 3.418645 | 4.566072 | -0.0265936 |  |  | 0 | 4.9
78.5 | 1.57 | 3.218645 | 4.766072 | 0.0164857 |  |  | 0 | 4.9
79 | 1.58 | 3.468645 | 4.516072 | -0.03795953 |  |  | 0 | 4.9
79.5 | 1.59 | 3.218645 | 4.766072 | 0.0164857 |  |  | 0 | 4.9
80 | 1.6 | 3.368645 | 4.616072 | -0.01547378 |  |  | 0 | 4.9
80.5 | 1.61 | 3.168645 | 4.816072 | 0.02669639
81 | 1.62 | 3.418645 | 4.566072 | -0.0265936
81.5 | 1.63 | 3.268645 | 4.716072 | 0.006058395
82 | 1.64 | 3.468645 | 4.516072 | -0.03795953
82.5 | 1.65 | 3.218645 | 4.766072 | 0.0164857
83 | 1.66 | 3.468645 | 4.516072 | -0.03795953
83.5 | 1.67 | 3.168645 | 4.816072 | 0.02669639
84 | 1.68 | 3.468645 | 4.516072 | -0.03795953
84.5 | 1.69 | 3.268645 | 4.716072 | 0.006058395
85 | 1.7 | 3.418645 | 4.566072 | -0.0265936
85.5 | 1.71 | 3.168645 | 4.816072 | 0.02669639
86 | 1.72 | 3.418645 | 4.566072 | -0.0265936
86.5 | 1.73 | 3.118645 | 4.866072 | 0.03669735
87 | 1.74 | 3.468645 | 4.516072 | -0.03795953
87.5 | 1.75 | 3.118645 | 4.866072 | 0.03669735
88 | 1.76 | 3.468645 | 4.516072 | -0.03795953
88.5 | 1.77 | 3.318645 | 4.666072 | -0.004592276
89 | 1.78 | 3.468645 | 4.516072 | -0.03795953
89.5 | 1.79 | 3.118645 | 4.866072 | 0.03669735
90 | 1.8
90.5 | 1.81
91 | 1.82
91.5 | 1.83
92 | 1.84
92.5 | 1.85
93 | 1.86
93.5 | 1.87
94 | 1.88
94.5 | 1.89
95 | 1.9
95.5 | 1.91
96 | 1.92
96.5 | 1.93
97 | 1.94
97.5 | 1.95
98 | 1.96
98.5 | 1.97
99 | 1.98
99.5 | 1.99
100 | 2
100.5 | 2.01
101 | 2.02
101.5 | 2.03
102 | 2.04
102.5 | 2.05
103 | 2.06
103.5 | 2.07
104 | 2.08
104.5 | 2.09
105 | 2.1
105.5 | 2.11
106 | 2.12
106.5 | 2.13
107 | 2.14
107.5 | 2.15
108 | 2.16
108.5 | 2.17
109 | 2.18
109.5 | 2.19
110 | 2.2
110.5 | 2.21
111 | 2.22
111.5 | 2.23
112 | 2.24
112.5 | 2.25
113 | 2.26
113.5 | 2.27
114 | 2.28
114.5 | 2.29
115 | 2.3
115.5 | 2.31
116 | 2.32
116.5 | 2.33
117 | 2.34
117.5 | 2.35
118 | 2.36
118.5 | 2.37
119 | 2.38
119.5 | 2.39
120 | 2.4
120.5 | 2.41
121 | 2.42
121.5 | 2.43
122 | 2.44
122.5 | 2.45
123 | 2.46
123.5 | 2.47
124 | 2.48
124.5 | 2.49
125 | 2.5

## Fuerza
ciclos | seg | Fuerza | Presión
0.5 | 0.01 | 9.20178 | 82.73478 | 0.6 | 11.69842
1 | 0.02 | 9.2214 | 82.91119 | 0.6 | 0
1.5 | 0.03 | 9.20178 | 82.73478
2 | 0.04 | 9.2214 | 82.91119
2.5 | 0.05 | 9.2214 | 82.91119
3 | 0.06 | 9.20178 | 82.73478
3.5 | 0.07 | 9.24102 | 83.08759
4 | 0.08 | 9.20178 | 82.73478
4.5 | 0.09 | 9.24102 | 83.08759
5 | 0.1 | 9.24102 | 83.08759
5.5 | 0.11 | 9.2214 | 82.91119
6 | 0.12 | 9.24102 | 83.08759
6.5 | 0.13 | 9.24102 | 83.08759
7 | 0.14 | 9.2214 | 82.91119
7.5 | 0.15 | 9.26064 | 83.264
8 | 0.16 | 9.24102 | 83.08759
8.5 | 0.17 | 9.24102 | 83.08759 | 0.6 | 105.1825
9 | 0.18 | 9.24102 | 83.08759 | 0.6 | 0
9.5 | 0.19 | 9.24102 | 83.08759
10 | 0.2 | 9.24102 | 83.08759
10.5 | 0.21 | 9.24102 | 83.08759
11 | 0.22 | 9.26064 | 83.264
11.5 | 0.23 | 9.28026 | 83.44041
12 | 0.24 | 9.2214 | 82.91119
12.5 | 0.25 | 9.20178 | 82.73478
13 | 0.26 | 9.2214 | 82.91119
13.5 | 0.27 | 9.24102 | 83.08759
14 | 0.28 | 9.24102 | 83.08759
14.5 | 0.29 | 9.26064 | 83.264
15 | 0.3 | 9.2214 | 82.91119
15.5 | 0.31 | 9.26064 | 83.264
16 | 0.32 | 9.24102 | 83.08759
16.5 | 0.33 | 9.26064 | 83.264
17 | 0.34 | 9.26064 | 83.264
17.5 | 0.35 | 9.26064 | 83.264
18 | 0.36 | 9.26064 | 83.264
18.5 | 0.37 | 9.2214 | 82.91119
19 | 0.38 | 9.29988 | 83.61681
19.5 | 0.39 | 9.26064 | 83.264
20 | 0.4 | 9.26064 | 83.264
20.5 | 0.41 | 9.29988 | 83.61681
21 | 0.42 | 9.26064 | 83.264
21.5 | 0.43 | 9.26064 | 83.264
22 | 0.44 | 9.24102 | 83.08759
22.5 | 0.45 | 9.29988 | 83.61681
23 | 0.46 | 9.24102 | 83.08759
23.5 | 0.47 | 9.2214 | 82.91119
24 | 0.48 | 9.29988 | 83.61681
24.5 | 0.49 | 9.28026 | 83.44041
25 | 0.5 | 9.24102 | 83.08759
25.5 | 0.51 | 9.26064 | 83.264
26 | 0.52 | 9.26064 | 83.264
26.5 | 0.53 | 9.26064 | 83.264
27 | 0.54 | 9.24102 | 83.08759
27.5 | 0.55 | 9.24102 | 83.08759
28 | 0.56 | 9.28026 | 83.44041
28.5 | 0.57 | 9.2214 | 82.91119
29 | 0.58 | 9.26064 | 83.264
29.5 | 0.59 | 9.29988 | 83.61681
30 | 0.6 | 9.26064 | 83.264
30.5 | 0.61 | 9.2214 | 82.91119
31 | 0.62 | 9.26064 | 83.264
31.5 | 0.63 | 9.2214 | 82.91119
32 | 0.64 | 9.26064 | 83.264
32.5 | 0.65 | 9.20178 | 82.73478
33 | 0.66 | 9.24102 | 83.08759
33.5 | 0.67 | 9.24102 | 83.08759
34 | 0.68 | 9.24102 | 83.08759
34.5 | 0.69 | 9.2214 | 82.91119
35 | 0.7 | 9.24102 | 83.08759
35.5 | 0.71 | 9.2214 | 82.91119
36 | 0.72 | 9.16254 | 82.38197
36.5 | 0.73 | 9.20178 | 82.73478
37 | 0.74 | 9.14292 | 82.20556
37.5 | 0.75 | 9.16254 | 82.38197
38 | 0.76 | 9.16254 | 82.38197
38.5 | 0.77 | 9.10368 | 81.85275
39 | 0.78 | 9.14292 | 82.20556
39.5 | 0.79 | 9.14292 | 82.20556
40 | 0.8 | 9.08406 | 81.67634
40.5 | 0.81 | 9.08406 | 81.67634
41 | 0.82 | 9.0252 | 81.14712
41.5 | 0.83 | 9.04482 | 81.32352
42 | 0.84 | 9.0252 | 81.14712
42.5 | 0.85 | 9.04482 | 81.32352
43 | 0.86 | 9.00558 | 80.97071
43.5 | 0.87 | 9.04482 | 81.32352
44 | 0.88 | 9.00558 | 80.97071
44.5 | 0.89 | 9.04482 | 81.32352
45 | 0.9 | 8.96634 | 80.6179
45.5 | 0.91 | 9.04482 | 81.32352
46 | 0.92 | 9.06444 | 81.49993
46.5 | 0.93 | 9.00558 | 80.97071
47 | 0.94 | 9.0252 | 81.14712
47.5 | 0.95 | 9.0252 | 81.14712
48 | 0.96 | 9.0252 | 81.14712
48.5 | 0.97 | 9.0252 | 81.14712
49 | 0.98 | 9.0252 | 81.14712
49.5 | 0.99 | 9.00558 | 80.97071
50 | 1 | 9.06444 | 81.49993
50.5 | 1.01 | 9.0252 | 81.14712
51 | 1.02 | 9.04482 | 81.32352
51.5 | 1.03 | 9.08406 | 81.67634
52 | 1.04 | 9.08406 | 81.67634
52.5 | 1.05 | 9.08406 | 81.67634
53 | 1.06 | 9.08406 | 81.67634
53.5 | 1.07 | 9.16254 | 82.38197
54 | 1.08 | 9.06444 | 81.49993
54.5 | 1.09 | 9.1233 | 82.02915
55 | 1.1 | 9.08406 | 81.67634
55.5 | 1.11 | 9.14292 | 82.20556
56 | 1.12 | 9.14292 | 82.20556
56.5 | 1.13 | 9.16254 | 82.38197
57 | 1.14 | 9.14292 | 82.20556
57.5 | 1.15 | 9.16254 | 82.38197
58 | 1.16 | 9.20178 | 82.73478
58.5 | 1.17 | 9.14292 | 82.20556
59 | 1.18 | 9.2214 | 82.91119
59.5 | 1.19 | 9.24102 | 83.08759
60 | 1.2 | 9.2214 | 82.91119
60.5 | 1.21 | 9.20178 | 82.73478
61 | 1.22 | 9.2214 | 82.91119
61.5 | 1.23 | 9.24102 | 83.08759
62 | 1.24 | 9.24102 | 83.08759
62.5 | 1.25 | 9.24102 | 83.08759
63 | 1.26 | 9.26064 | 83.264
63.5 | 1.27 | 9.26064 | 83.264
64 | 1.28 | 9.24102 | 83.08759
64.5 | 1.29 | 9.26064 | 83.264
65 | 1.3 | 9.26064 | 83.264
65.5 | 1.31 | 9.26064 | 83.264
66 | 1.32 | 9.28026 | 83.44041
66.5 | 1.33 | 9.28026 | 83.44041
67 | 1.34 | 9.26064 | 83.264
67.5 | 1.35 | 9.26064 | 83.264
68 | 1.36 | 9.24102 | 83.08759
68.5 | 1.37 | 9.28026 | 83.44041
69 | 1.38 | 9.24102 | 83.08759
69.5 | 1.39 | 9.28026 | 83.44041
70 | 1.4 | 9.33912 | 83.96963
70.5 | 1.41 | 9.3195 | 83.79322
71 | 1.42 | 9.26064 | 83.264
71.5 | 1.43 | 9.28026 | 83.44041
72 | 1.44 | 9.28026 | 83.44041
72.5 | 1.45 | 9.26064 | 83.264
73 | 1.46 | 9.24102 | 83.08759
73.5 | 1.47 | 9.28026 | 83.44041
74 | 1.48 | 9.28026 | 83.44041
74.5 | 1.49 | 9.28026 | 83.44041
75 | 1.5 | 9.28026 | 83.44041
75.5 | 1.51 | 9.28026 | 83.44041
76 | 1.52 | 9.28026 | 83.44041
76.5 | 1.53 | 9.29988 | 83.61681
77 | 1.54 | 9.24102 | 83.08759
77.5 | 1.55 | 9.28026 | 83.44041
78 | 1.56 | 9.33912 | 83.96963
78.5 | 1.57 | 9.29988 | 83.61681
79 | 1.58 | 9.29988 | 83.61681
79.5 | 1.59 | 9.29988 | 83.61681
80 | 1.6 | 9.29988 | 83.61681
80.5 | 1.61 | 9.28026 | 83.44041
81 | 1.62 | 9.3195 | 83.79322
81.5 | 1.63 | 9.3195 | 83.79322
82 | 1.64 | 9.29988 | 83.61681
82.5 | 1.65 | 9.3195 | 83.79322
83 | 1.66 | 9.3195 | 83.79322
83.5 | 1.67 | 9.33912 | 83.96963
84 | 1.68 | 9.33912 | 83.96963
84.5 | 1.69 | 9.33912 | 83.96963
85 | 1.7 | 9.33912 | 83.96963
85.5 | 1.71 | 9.33912 | 83.96963
86 | 1.72 | 9.35874 | 84.14603
86.5 | 1.73 | 9.33912 | 83.96963
87 | 1.74 | 9.33912 | 83.96963
87.5 | 1.75 | 9.35874 | 84.14603
88 | 1.76 | 9.3195 | 83.79322
88.5 | 1.77 | 9.33912 | 83.96963
89 | 1.78 | 9.3195 | 83.79322
89.5 | 1.79 | 9.35874 | 84.14603
90 | 1.8
90.5 | 1.81
91 | 1.82
91.5 | 1.83
92 | 1.84
92.5 | 1.85
93 | 1.86
93.5 | 1.87
94 | 1.88
94.5 | 1.89
95 | 1.9
95.5 | 1.91
96 | 1.92
96.5 | 1.93
97 | 1.94
97.5 | 1.95
98 | 1.96
98.5 | 1.97
99 | 1.98
99.5 | 1.99
100 | 2
100.5 | 2.01
101 | 2.02
101.5 | 2.03
102 | 2.04
102.5 | 2.05
103 | 2.06
103.5 | 2.07
104 | 2.08
104.5 | 2.09
105 | 2.1
105.5 | 2.11
106 | 2.12
106.5 | 2.13
107 | 2.14
107.5 | 2.15
108 | 2.16
108.5 | 2.17
109 | 2.18
109.5 | 2.19
110 | 2.2
110.5 | 2.21
111 | 2.22
111.5 | 2.23
112 | 2.24
112.5 | 2.25
113 | 2.26
113.5 | 2.27
114 | 2.28
114.5 | 2.29
115 | 2.3
115.5 | 2.31
116 | 2.32
116.5 | 2.33
117 | 2.34
117.5 | 2.35
118 | 2.36
118.5 | 2.37
119 | 2.38
119.5 | 2.39
120 | 2.4
120.5 | 2.41
121 | 2.42
121.5 | 2.43
122 | 2.44
122.5 | 2.45
123 | 2.46
123.5 | 2.47
124 | 2.48
124.5 | 2.49
125 | 2.5

## Resistencia
ciclos | seg | Intensidad | Tensión | Resistencia | Potencia | Energía
0.5 | 0.01 | 0 | -0.1905085 |  |  |  | 0.6 | 18.6225
1 | 0.02 | 0 | 0.5794915 |  |  |  | 0.6 | 0 | La línea vertical roja señala el fin del precalentamiento
1.5 | 0.03 | 0 | 0.01949152 |  |  |  | 0.7 | 18.6225
2 | 0.04 | 0 | -0.0005084801 |  |  |  | 0.7 | 0
2.5 | 0.05 | 0 | -0.0005084801
3 | 0.06 | 0 | -0.0005084801
3.5 | 0.07 | 0 | -0.02050848
4 | 0.08 | 0 | -0.05050848
4.5 | 0.09 | 0 | 0.05949152
5 | 0.1 | 0 | 0.01949152
5.5 | 0.11 | 0 | -0.02050848
6 | 0.12 | 0 | -0.02050848
6.5 | 0.13 | 0 | -0.02050848
7 | 0.14 | 0 | -0.03050848
7.5 | 0.15 | 0 | -0.03050848
8 | 0.16 | 0 | -0.03050848
8.5 | 0.17 | 0 | -0.03050848
9 | 0.18 | 0 | -0.05050848 |  |  |  | 0.6 | 2.63656
9.5 | 0.19 | 0 | -0.05050848 |  |  |  | 0.6 | 0
10 | 0.2 | 0 | 0.01949152
10.5 | 0.21 | 0 | 0.01949152
11 | 0.22 | 0 | 0.01949152
11.5 | 0.23 | 0 | 0.01949152
12 | 0.24 | 0 | -0.02050848
12.5 | 0.25 | 0 | -0.02050848
13 | 0.26 | 0 | -0.0005084801
13.5 | 0.27 | 0 | -0.0005084801
14 | 0.28 | 0 | -0.02050848
14.5 | 0.29 | 0 | -0.02050848
15 | 0.3 | 0 | -0.02050848
15.5 | 0.31 | 0 | 0.05949152
16 | 0.32 | 0 | 0.01949152
16.5 | 0.33 | 0 | -0.03050848 |  |  |  | 0.6 | 0.5635668
17 | 0.34 | 0 | 0.03949152 |  |  |  | 0.6 | 0
17.5 | 0.35 | 0 | -0.0005084801
18 | 0.36 | 0 | -0.02050848
18.5 | 0.37 | 0 | -0.02050848
19 | 0.38 | 0 | -0.0005084801
19.5 | 0.39 | 0 | -0.03050848
20 | 0.4 | 0 | 0.03949152
20.5 | 0.41 | 0 | -0.02050848
21 | 0.42 | 0 | -0.0005084801
21.5 | 0.43 | 0 | -0.0005084801
22 | 0.44 | 0 | 0.03949152
22.5 | 0.45 | 0 | 0.01949152
23 | 0.46 | 0 | -0.0005084801
23.5 | 0.47 | 0 | 0.03949152
24 | 0.48 | 0 | -0.0005084801
24.5 | 0.49 | 0 | -0.02050848 |  |  |  | 0.6 | 38.9048
25 | 0.5 | 0 | 0.01949152 |  |  |  | 0.6 | 0
25.5 | 0.51 | 0 | 0.01949152
26 | 0.52 | 0 | -0.0005084801
26.5 | 0.53 | 0 | 0.01949152
27 | 0.54 | 0 | 0.01949152
27.5 | 0.55 | 0 | 0.01949152
28 | 0.56 | 0 | 0.01949152
28.5 | 0.57 | 0 | 0.01949152
29 | 0.58 | 0 | 0.01949152
29.5 | 0.59 | 0 | 0.01949152
30 | 0.6 | 0 | -0.0005084801
30.5 | 0.61 | 0 | -0.0005084801
31 | 0.62 | 3.1 | 0.05941596 | 0.01916644 | 0.1841895 | 0.001841895
31.5 | 0.63 | 2.905 | 0.9694207 | 0.3337077 | 2.816167 | 0.03000357
32 | 0.64 | 3.237 | 1.459413 | 0.4508534 | 4.724119 | 0.07724475
32.5 | 0.65 | 3.549 | 1.569405 | 0.4422105 | 5.569818 | 0.1329429
33 | 0.66 | 3.958 | 1.359395 | 0.343455 | 5.380486 | 0.1867478
33.5 | 0.67 | 4.309 | 1.479386 | 0.3433248 | 6.374676 | 0.2504945
34 | 0.68 | 4.68 | 1.159377 | 0.2477302 | 5.425886 | 0.3047534
34.5 | 0.69 | 4.933 | 1.259371 | 0.2552952 | 6.212479 | 0.3668782
35 | 0.7 | 5.148 | 1.239366 | 0.2407471 | 6.380256 | 0.4306808
35.5 | 0.71 | 5.284 | 1.109363 | 0.2099475 | 5.861873 | 0.4892995
36 | 0.72 | 5.284 | 1.569363 | 0.2970028 | 8.292513 | 0.5722246
36.5 | 0.73 | 8.326 | 1.529289 | 0.1836763 | 12.73286 | 0.6995532
37 | 0.74 | 9.321 | 1.759264 | 0.188742 | 16.3981 | 0.8635342
37.5 | 0.75 | 9.984 | 2.109248 | 0.2112628 | 21.05873 | 1.074122
38 | 0.76 | 14.898 | 2.089128 | 0.1402288 | 31.12384 | 1.38536
38.5 | 0.77 | 14.179 | 1.629146 | 0.1148985 | 23.09966 | 1.616357
39 | 0.78 | 12.16 | 1.779195 | 0.1463154 | 21.63501 | 1.832707
39.5 | 0.79 | 11.589 | 1.159209 | 0.1000267 | 13.43407 | 1.967047
40 | 0.8 | 11.349 | 1.179215 | 0.1039047 | 13.38291 | 2.100877
40.5 | 0.81 | 11.485 | 1.149212 | 0.100062 | 13.1987 | 2.232863
41 | 0.82 | 11.797 | 1.009204 | 0.08554751 | 11.90558 | 2.351919
41.5 | 0.83 | 11.719 | 1.379206 | 0.1176897 | 16.16291 | 2.513548
42 | 0.84 | 11.778 | 1.009205 | 0.08568556 | 11.88641 | 2.632412
42.5 | 0.85 | 11.68 | 1.109207 | 0.09496633 | 12.95554 | 2.761968
43 | 0.86 | 11.778 | 1.279204 | 0.1086097 | 15.06647 | 2.912633
43.5 | 0.87 | 11.797 | 1.279204 | 0.1084347 | 15.09077 | 3.06354
44 | 0.88 | 11.758 | 1.239205 | 0.1053925 | 14.57057 | 3.209246
44.5 | 0.89 | 11.758 | 1.069205 | 0.09093425 | 12.57171 | 3.334963
45 | 0.9 | 11.758 | 0.9892049 | 0.08413037 | 11.63107 | 3.451274
45.5 | 0.91 | 11.758 | 1.049205 | 0.08923328 | 12.33655 | 3.574639
46 | 0.92 | 11.758 | 0.9892049 | 0.08413037 | 11.63107 | 3.69095
46.5 | 0.93 | 11.778 | 1.199204 | 0.1018173 | 14.12423 | 3.832192
47 | 0.94 | 11.797 | 1.149204 | 0.09741494 | 13.55716 | 3.967764
47.5 | 0.95 | 11.797 | 1.159204 | 0.09826261 | 13.67513 | 4.104515
48 | 0.96 | 11.797 | 1.149204 | 0.09741494 | 13.55716 | 4.240087
48.5 | 0.97 | 11.817 | 1.259204 | 0.1065586 | 14.88001 | 4.388886
49 | 0.98 | 11.817 | 1.359203 | 0.115021 | 16.06171 | 4.549503
49.5 | 0.99 | 11.836 | 1.179203 | 0.09962851 | 13.95705 | 4.689074
50 | 1 | 11.836 | 0.989203 | 0.08357579 | 11.70821 | 4.806156
50.5 | 1.01 | 11.836 | 1.179203 | 0.09962851 | 13.95705 | 4.945727
51 | 1.02 | 11.856 | 1.149203 | 0.09693004 | 13.62495 | 5.081976
51.5 | 1.03 | 11.836 | 1.149203 | 0.09709387 | 13.60197 | 5.217996
52 | 1.04 | 11.836 | 1.359203 | 0.1148363 | 16.08753 | 5.378871
52.5 | 1.05 | 11.836 | 1.149203 | 0.09709387 | 13.60197 | 5.514891
53 | 1.06 | 11.836 | 1.319203 | 0.1114568 | 15.61409 | 5.671032
53.5 | 1.07 | 11.836 | 1.179203 | 0.09962851 | 13.95705 | 5.810603
54 | 1.08 | 11.836 | 0.989203 | 0.08357579 | 11.70821 | 5.927685
54.5 | 1.09 | 11.758 | 1.159205 | 0.09858862 | 13.62993 | 6.063984
55 | 1.1 | 11.836 | 1.179203 | 0.09962851 | 13.95705 | 6.203555
55.5 | 1.11 | 11.817 | 1.159204 | 0.09809626 | 13.69831 | 6.340538
56 | 1.12 | 11.817 | 1.049204 | 0.08878764 | 12.39844 | 6.464522
56.5 | 1.13 | 11.778 | 1.069204 | 0.0907798 | 12.59309 | 6.590453
57 | 1.14 | 11.817 | 1.029204 | 0.08709516 | 12.1621 | 6.712074
57.5 | 1.15 | 11.778 | 1.029204 | 0.08738364 | 12.12197 | 6.833293
58 | 1.16 | 11.719 | 0.9492058 | 0.08099717 | 11.12374 | 6.944531
58.5 | 1.17 | 11.778 | 1.089204 | 0.09247788 | 12.82865 | 7.072817
59 | 1.18 | 11.856 | 1.069203 | 0.0901824 | 12.67647 | 7.199582
59.5 | 1.19 | 11.778 | 1.159204 | 0.09842116 | 13.65311 | 7.336113
60 | 1.2 | 11.797 | 1.009204 | 0.08554751 | 11.90558 | 7.455169
60.5 | 1.21 | 11.739 | 1.089205 | 0.09278519 | 12.78618 | 7.583031
61 | 1.22 | 11.797 | 1.219204 | 0.1033486 | 14.38295 | 7.72686
61.5 | 1.23 | 11.875 | 1.149202 | 0.09677491 | 13.64678 | 7.863328
62 | 1.24 | 11.817 | 1.179204 | 0.09978873 | 13.93465 | 8.002674
62.5 | 1.25 | 11.758 | 1.129205 | 0.09603716 | 13.27719 | 8.135446
63 | 1.26 | 11.7 | 1.089206 | 0.09309456 | 12.74371 | 8.262883
63.5 | 1.27 | 11.739 | 1.279205 | 0.1089706 | 15.01659 | 8.413049
64 | 1.28 | 11.817 | 1.159204 | 0.09809626 | 13.69831 | 8.550032
64.5 | 1.29 | 11.856 | 1.109203 | 0.09355622 | 13.1507 | 8.681539
65 | 1.3 | 11.836 | 1.089203 | 0.09202458 | 12.89181 | 8.810456
65.5 | 1.31 | 11.778 | 1.109204 | 0.09417596 | 13.06421 | 8.941098
66 | 1.32 | 11.856 | 1.109203 | 0.09355622 | 13.1507 | 9.072605
66.5 | 1.33 | 11.797 | 1.109204 | 0.09402424 | 13.08528 | 9.203458
67 | 1.34 | 11.739 | 1.029205 | 0.08767403 | 12.08184 | 9.324276
67.5 | 1.35 | 11.797 | 1.259204 | 0.1067393 | 14.85483 | 9.472824
68 | 1.36 | 11.836 | 1.199203 | 0.1013183 | 14.19377 | 9.614761
68.5 | 1.37 | 11.797 | 0.989204 | 0.08385216 | 11.66964 | 9.731458
69 | 1.38 | 11.778 | 1.159204 | 0.09842116 | 13.65311 | 9.867989
69.5 | 1.39 | 11.836 | 1.109203 | 0.09371434 | 13.12853 | 9.999274
70 | 1.4 | 11.797 | 1.199204 | 0.1016533 | 14.14701 | 10.14074
70.5 | 1.41 | 11.875 | 1.089202 | 0.09172228 | 12.93427 | 10.27009
71 | 1.42 | 11.817 | 1.089203 | 0.09217259 | 12.87112 | 10.3988
71.5 | 1.43 | 11.895 | 1.149202 | 0.09661216 | 13.66975 | 10.5355
72 | 1.44 | 11.895 | 1.159202 | 0.09745284 | 13.7887 | 10.67338
72.5 | 1.45 | 11.973 | 1.0492 | 0.08763048 | 12.56207 | 10.799
73 | 1.46 | 11.953 | 1.1592 | 0.09697986 | 13.85592 | 10.93756
73.5 | 1.47 | 11.817 | 1.009204 | 0.08540268 | 11.92576 | 11.05682
74 | 1.48 | 11.836 | 1.009203 | 0.08526555 | 11.94493 | 11.17627
74.5 | 1.49 | 11.817 | 1.089203 | 0.09217259 | 12.87112 | 11.30498
75 | 1.5 | 11.856 | 1.069203 | 0.0901824 | 12.67647 | 11.43175
75.5 | 1.51 | 11.856 | 1.109203 | 0.09355622 | 13.1507 | 11.56325
76 | 1.52 | 11.875 | 1.129202 | 0.0950907 | 13.40928 | 11.69734
76.5 | 1.53 | 11.836 | 0.9692031 | 0.08188603 | 11.47149 | 11.81206
77 | 1.54 | 11.836 | 1.149203 | 0.09709387 | 13.60197 | 11.94808
77.5 | 1.55 | 11.817 | 0.9292035 | 0.07863276 | 10.9804 | 12.05788
78 | 1.56 | 11.797 | 1.069204 | 0.09063355 | 12.6134 | 12.18402
78.5 | 1.57 | 11.797 | 1.149204 | 0.09741494 | 13.55716 | 12.31959
79 | 1.58 | 11.778 | 1.049204 | 0.08908172 | 12.35753 | 12.44316
79.5 | 1.59 | 11.758 | 1.009205 | 0.08583134 | 11.86623 | 12.56183
80 | 1.6 | 11.758 | 0.9492049 | 0.08072843 | 11.16075 | 12.67343
80.5 | 1.61 | 11.778 | 1.049204 | 0.08908172 | 12.35753 | 12.79701
81 | 1.62 | 11.778 | 1.109204 | 0.09417596 | 13.06421 | 12.92765
81.5 | 1.63 | 11.778 | 1.129205 | 0.09587405 | 13.29977 | 13.06065
82 | 1.64 | 11.758 | 1.009205 | 0.08583134 | 11.86623 | 13.17931
82.5 | 1.65 | 11.758 | 0.9492049 | 0.08072843 | 11.16075 | 13.29092
83 | 1.66 | 11.778 | 1.109204 | 0.09417596 | 13.06421 | 13.42156
83.5 | 1.67 | 11.797 | 0.969204 | 0.08215682 | 11.4337 | 13.5359
84 | 1.68 | 11.758 | 0.9492049 | 0.08072843 | 11.16075 | 13.6475
84.5 | 1.69 | 11.739 | 0.9492053 | 0.08085913 | 11.14272 | 13.75893
85 | 1.7 | 11.758 | 0.8892049 | 0.07562552 | 10.45527 | 13.86348
85.5 | 1.71 | 11.739 | 0.9692054 | 0.08256286 | 11.3775 | 13.97726
86 | 1.72 | 11.758 | 0.9292049 | 0.07902746 | 10.92559 | 14.08651
86.5 | 1.73 | 11.778 | 1.029204 | 0.08738364 | 12.12197 | 14.20773
87 | 1.74 | 11.778 | 0.9292044 | 0.07889323 | 10.94417 | 14.31718
87.5 | 1.75 | 11.739 | 0.9692054 | 0.08256286 | 11.3775 | 14.43095
88 | 1.76 | 11.739 | 1.239205 | 0.1055631 | 14.54703 | 14.57642
88.5 | 1.77 | 11.719 | 1.049206 | 0.08953033 | 12.29564 | 14.69938
89 | 1.78 | 11.68 | 0.9892068 | 0.08469236 | 11.55394 | 14.81492
89.5 | 1.79 | 11.7 | 1.009206 | 0.08625696 | 11.80771 | 14.93299
90 | 1.8
90.5 | 1.81
91 | 1.82
91.5 | 1.83
92 | 1.84
92.5 | 1.85
93 | 1.86
93.5 | 1.87
94 | 1.88
94.5 | 1.89
95 | 1.9
95.5 | 1.91
96 | 1.92
96.5 | 1.93
97 | 1.94
97.5 | 1.95
98 | 1.96
98.5 | 1.97
99 | 1.98
99.5 | 1.99
100 | 2
100.5 | 2.01
101 | 2.02
101.5 | 2.03
102 | 2.04
102.5 | 2.05
103 | 2.06
103.5 | 2.07
104 | 2.08
104.5 | 2.09
105 | 2.1
105.5 | 2.11
106 | 2.12
106.5 | 2.13
107 | 2.14
107.5 | 2.15
108 | 2.16
108.5 | 2.17
109 | 2.18
109.5 | 2.19
110 | 2.2
110.5 | 2.21
111 | 2.22
111.5 | 2.23
112 | 2.24
112.5 | 2.25
113 | 2.26
113.5 | 2.27
114 | 2.28
114.5 | 2.29
115 | 2.3
115.5 | 2.31
116 | 2.32
116.5 | 2.33
117 | 2.34
117.5 | 2.35
118 | 2.36
118.5 | 2.37
119 | 2.38
119.5 | 2.39
120 | 2.4
120.5 | 2.41
121 | 2.42
121.5 | 2.43
122 | 2.44
122.5 | 2.45
123 | 2.46
123.5 | 2.47
124 | 2.48
124.5 | 2.49
125 | 2.5

## Resultados
Inicio paso corriente
30 | 0
30 | 0.5 | Eje Izquierdo |  | Eje Derecho
Fin de Subida |  | Máx = | 0.5 | Máx = | 0.6
41.18113 | 0 | Mín = | 0 | Mín = | 0
41.18113 | 0.5
¿Suavizar?
Inicio paso corriente |  | Eje Izquierdo |  | Eje Derecho
30 | 0 | Máx = | 100 | Máx = | 9
30 | 100 | Mín = | 0 | Mín = | 0
Fin de Subida
41.18113 | 0
41.18113 | 100
¿Suavizar?
|  | Eje Izquierdo |  | Eje Derecho
Inicio paso corriente |  | Máx = | 10 | Máx = | 6
30 | 0 | Mín = | 0 | Mín = | 0
30 | 10
Fin de Subida
41.18113 | 0
41.18113 | 10
|  | Eje Izquierdo |  | Eje Derecho
Inicio paso corriente |  | Máx = | 14 | Máx = | 9
30 | 0 | Mín = | 0 | Mín = | 0
30 | 14
Fin de Subida
41.18113 | 0
41.18113 | 14