## Parámetros
Ensayo |  |  |  |  | Fecha:
Características polvo |  | Material | Referencia polvo | Densidad de golpeo g/cm3 | Densidad aparente g/cm3 | Densidad absoluta g/cm3
|  | Al-NH3 |  | 1.19 | 0.84 | 2.725 |  | Sí
No
Activación externa |  | PRECOMPRESIÓN | No | # MPa
|  | ACTIVACIÓN ELÉC. | No | # V | # A
Características de corriente | Duraciones
|  | Aproximación | Apriete | PreCalentamiento | Calentamiento | Enfriamiento
|  | 99 | 30 | 5 | 55 | 60 | ciclos
|  | 1.98 | 0.6 | 0.1 | 1.1 | 1.2 | segundos
Intensidades
|  | I máx | So1i (grados) | I So1i (kA) | ISo2i (kA) | Energía (kJ) | EDE (kJ/g)
|  | 15.307 | 15 | 1 | 12 | 15.42028 | 10.00797
Características de Presión |  | Presión Trabajo | Presión Sinterizado
|  | 923 |  | kgf
|  | 3.812474 | 0 | bares
Características Sinterizados |  | Diámetro (mm) | Altura (mm) | Masa (g) |  | Secc (cm2)
| 1 | 12.11 | 5.46 | 1.5408 |  | 1.137108
| 2 | 12.08 | 5.54 |  |  | Volumen (cm3)
| 3 | 11.97 | 5.5 |  |  | 0.6295312
| 4 | 12.04 | 5.39
| 5 | 12.08 | 5.25 |  |  | Densid (g/cm3)
| 6 | 12.01 | 6.01 |  |  | 2.447535
| 7 | 12.04 | 5.52 |  |  | Porosidad (%)
| 8 | 11.93 | 5.62 |  |  | 10.18219
|  | 12.0325 | 5.53625
Otros Datos |  | Tª Inicial (ºC) | Lubricante | Diám Punzón (mm) | h punzones (mm) | h obleas (mm) | tS (ciclos)
|  | 22.3 |  | 11.9 | 97.31 | 9.3 | 9.47816
Observaciones
[9 empty] | 4 | 5 | 8
[9 empty] | 3 | 9 | 2

## Adquisición
397 | 469 | 0 | 0
397 | 469 | 0 | 75 | IP:x,x,x,x:
399 | 469 | 0 | 21 | 172,16,1,14
399 | 469 | 0 | 19
397 | 471 | 0 | 17 | Abrir canal. (IP: 172,16,1,14)(Return:1)
398 | 469 | 0 | 19
395 | 470 | 0 | 25
397 | 469 | 0 | 16 | Recibidos de 2869 registros (Soldadura:1764)
395 | 470 | 0 | 21
397 | 470 | 0 | 21
397 | 471 | 0 | 14 | Representar gráficas
397 | 469 | 0 | 14
396 | 470 | 0 | 19
397 | 470 | 0 | 16
396 | 469 | 0 | 25
397 | 471 | 0 | 23
399 | 470 | 0 | 17
399 | 471 | 0 | 21
397 | 470 | 0 | 21
399 | 470 | 0 | 19
399 | 470 | 0 | 27
398 | 469 | 0 | 27
398 | 468 | 0 | 19
397 | 471 | 0 | 16
399 | 470 | 0 | 21
398 | 469 | 0 | 19
397 | 470 | 0 | 16
398 | 471 | 0 | 17
397 | 470 | 0 | 21
397 | 472 | 0 | 19
397 | 469 | 0 | 19
397 | 471 | 0 | 19
397 | 470 | 0 | 21
397 | 470 | 0 | 17
398 | 470 | 0 | 23
399 | 470 | 0 | 17
398 | 468 | 0 | 23
396 | 469 | 0 | 17
398 | 471 | 0 | 21
396 | 471 | 0 | 17
398 | 469 | 0 | 19
398 | 471 | 0 | 21
396 | 471 | 0 | 23
396 | 471 | 0 | 17
397 | 468 | 0 | 21
397 | 470 | 0 | 17
397 | 473 | 0 | 16
396 | 471 | 0 | 21
397 | 472 | 0 | 21
395 | 470 | 0 | 21
396 | 470 | 0 | 19
399 | 471 | 0 | 19
396 | 471 | 0 | 19
399 | 471 | 0 | 21
398 | 470 | 0 | 17
398 | 470 | 0 | 23
399 | 472 | 0 | 21
398 | 469 | 0 | 21
398 | 471 | 0 | 19
400 | 471 | 0 | 17
400 | 471 | 0 | 17
401 | 472 | 2847 | 19
396 | 471 | 2710 | 116
398 | 474 | 2866 | 182
398 | 470 | 2944 | 159
401 | 470 | 2944 | 165
401 | 471 | 3315 | 178
406 | 469 | 3490 | 151
405 | 470 | 3900 | 168
410 | 468 | 4212 | 163
410 | 469 | 4407 | 141
418 | 469 | 6571 | 167
418 | 470 | 7371 | 209
429 | 466 | 7371 | 194
432 | 465 | 8112 | 194
448 | 466 | 10530 | 223
448 | 465 | 11875 | 236
459 | 464 | 15307 | 172
455 | 463 | 13825 | 172
464 | 462 | 14430 | 176
457 | 462 | 11544 | 153
462 | 463 | 11992 | 153
458 | 460 | 12187 | 135
463 | 457 | 11992 | 145
458 | 458 | 11895 | 145
464 | 458 | 11992 | 147
459 | 456 | 11973 | 141
465 | 458 | 12012 | 141
461 | 454 | 12031 | 147
469 | 456 | 12090 | 126
461 | 455 | 12070 | 126
468 | 456 | 12109 | 134
462 | 456 | 12070 | 137
469 | 453 | 11992 | 137
464 | 453 | 12070 | 135
467 | 458 | 12031 | 135
464 | 458 | 12051 | 143
469 | 456 | 12051 | 143
465 | 454 | 12090 | 132
471 | 457 | 12051 | 128
468 | 456 | 12070 | 128
472 | 457 | 12051 | 137
465 | 457 | 12051 | 141
470 | 458 | 12051 | 161
467 | 456 | 12031 | 161
472 | 459 | 12031 | 122
467 | 460 | 11992 | 135
472 | 458 | 12012 | 135
469 | 460 | 12031 | 118
472 | 462 | 12012 | 135
467 | 463 | 11992 | 135
472 | 460 | 11973 | 151
465 | 464 | 11973 | 130
470 | 465 | 11953 | 130
467 | 464 | 11953 | 130
471 | 465 | 11973 | 134
467 | 465 | 11973 | 130
472 | 466 | 11953 | 130
466 | 465 | 11973 | 134
471 | 466 | 11973 | 132
467 | 467 | 11953 | 132
472 | 467 | 11953 | 135
469 | 468 | 11973 | 135
473 | 470 | 11992 | 124
466 | 468 | 12012 | 132
473 | 467 | 11992 | 137
468 | 469 | 11992 | 147
474 | 469 | 11973 | 130
467 | 469 | 11953 | 130
475 | 470 | 11973 | 122
469 | 470 | 12148 | 122
476 | 468 | 12187 | 114
471 | 470 | 12012 | 124
476 | 468 | 11973 | 128
471 | 471 | 12012 | 128
476 | 468 | 11973 | 132
471 | 470 | 11992 | 141
474 | 469 | 11992 | 141
472 | 471 | 11992 | 124
477 | 471 | 11973 | 124
469 | 471 | 11992 | 124
475 | 471 | 11953 | 128
471 | 472 | 11934 | 128
476 | 474 | 11953 | 128
472 | 470 | 11953 | 122
477 | 470 | 11973 | 130
474 | 472 | 11992 | 130
477 | 474 | 11973 | 110
472 | 472 | 11953 | 135
477 | 472 | 11953 | 120
472 | 471 | 11914 | 120
476 | 472 | 11934 | 120
470 | 473 | 11934 | 130
476 | 472 | 11934 | 126
472 | 472 | 11934 | 126
478 | 473 | 11953 | 116
471 | 475 | 11914 | 139
476 | 475 | 11875 | 134
472 | 474 | 11895 | 120
476 | 477 | 11875 | 132
472 | 475 | 11914 | 132
477 | 475 | 11914 | 124
471 | 475 | 11914 | 124
477 | 476 | 11934 | 124
473 | 473 | 11895 | 124
477 | 477 | 11875 | 128
471 | 476 | 11914 | 128
477 | 476 | 11934 | 118
471 | 476 | 11934 | 134
477 | 474 | 11934 | 128
472 | 477 | 11895 | 128
475 | 476 | 11914 | 126
472 | 477 | 11895 | 126
476 | 475 | 11875 | 128
472 | 477 | 11934 | 118
478 | 477 | 11914 | 118
472 | 478 | 11895 | 128
477 | 476 | 11895 | 118
472 | 478 | 11875 | 118
475 | 477 | 11856 | 122

## Desplazamiento
ciclos | seg | x(t) | h(t) | θ(t) |  |  | θ(t) | H(t)
0.5 | 0.01 | -0.02033844 | 9.414822 | 0.4119644 |  |  | 0.3750702 | 7.841402
1 | 0.02 | -0.02033844 | 9.414822 | 0.4119644 | 0.6 | 5.037077 | 0.3751417 | 7.842302
1.5 | 0.03 | 0.07966156 | 9.314822 | 0.4056516 | 0.6 | 0 | 0.3752058 | 7.843109
2 | 0.04 | 0.07966156 | 9.314822 | 0.4056516 |  |  | 0.3752927 | 7.844202
2.5 | 0.05 | -0.02033844 | 9.414822 | 0.4119644 |  |  | 0.375362 | 7.845078
3 | 0.06 | 0.02966156 | 9.364822 | 0.4088249 |  |  | 0.3754207 | 7.845825
3.5 | 0.07 | -0.1203384 | 9.514822 | 0.4181446 |  |  | 0.3755129 | 7.846983
4 | 0.08 | -0.02033844 | 9.414822 | 0.4119644 |  |  | 0.3754949 | 7.846785
4.5 | 0.09 | -0.1203384 | 9.514822 | 0.4181446 |  |  | 0.375441 | 7.846127
5 | 0.1 | -0.02033844 | 9.414822 | 0.4119644 |  |  | 0.3753342 | 7.844794
5.5 | 0.11 | -0.02033844 | 9.414822 | 0.4119644 |  |  | 0.3751218 | 7.842126
6 | 0.12 | -0.02033844 | 9.414822 | 0.4119644 |  |  | 0.3747863 | 7.837904
6.5 | 0.13 | -0.07033844 | 9.464822 | 0.4150709 |  |  | 0.3744717 | 7.833904
7 | 0.14 | -0.02033844 | 9.414822 | 0.4119644 |  |  | 0.3741395 | 7.829682
7.5 | 0.15 | -0.07033844 | 9.464822 | 0.4150709 |  |  | 0.3738248 | 7.825682
8 | 0.16 | -0.02033844 | 9.414822 | 0.4119644 |  |  | 0.3735437 | 7.822127
8.5 | 0.17 | 0.07966156 | 9.314822 | 0.4056516 |  |  | 0.3732584 | 7.818571
9 | 0.18 | 0.07966156 | 9.314822 | 0.4056516 |  |  | 0.372825 | 7.813238
9.5 | 0.19 | -0.02033844 | 9.414822 | 0.4119644 |  |  | 0.3723171 | 7.807015
10 | 0.2 | 0.07966156 | 9.314822 | 0.4056516 |  |  | 0.3717346 | 7.799905
10.5 | 0.21 | 0.07966156 | 9.314822 | 0.4056516 |  |  | 0.3711689 | 7.793016
11 | 0.22 | 0.02966156 | 9.364822 | 0.4088249 |  |  | 0.3707125 | 7.78746
11.5 | 0.23 | 0.02966156 | 9.364822 | 0.4088249 | 0.6 | 11.89353 | 0.3704918 | 7.784793
12 | 0.24 | -0.02033844 | 9.414822 | 0.4119644 | 0.6 | 0 | 0.3704702 | 7.784571
12.5 | 0.25 | 0.07966156 | 9.314822 | 0.4056516 |  |  | 0.3706844 | 7.787238
13 | 0.26 | 0.02966156 | 9.364822 | 0.4088249 |  |  | 0.3711176 | 7.792571
13.5 | 0.27 | -0.02033844 | 9.414822 | 0.4119644 |  |  | 0.371803 | 7.801015
14 | 0.28 | 0.02966156 | 9.364822 | 0.4088249 |  |  | 0.372667 | 7.811682
14.5 | 0.29 | -0.02033844 | 9.414822 | 0.4119644 |  |  | 0.3736567 | 7.823905
15 | 0.3 | -0.02033844 | 9.414822 | 0.4119644 |  |  | 0.3746632 | 7.836349
15.5 | 0.31 | -0.02033844 | 9.414822 | 0.4119644 |  |  | 0.3755583 | 7.84746
16 | 0.32 | -0.02033844 | 9.414822 | 0.4119644 |  |  | 0.3762361 | 7.855905
16.5 | 0.33 | -0.02033844 | 9.414822 | 0.4119644 |  |  | 0.3766634 | 7.861238
17 | 0.34 | -0.02033844 | 9.414822 | 0.4119644 |  |  | 0.376893 | 7.864127
17.5 | 0.35 | 0.02966156 | 9.364822 | 0.4088249 |  |  | 0.3769621 | 7.865016
18 | 0.36 | 0.07966156 | 9.314822 | 0.4056516 |  |  | 0.3769085 | 7.864348
18.5 | 0.37 | 0.02966156 | 9.364822 | 0.4088249 |  |  | 0.3767322 | 7.862127
19 | 0.38 | -0.07033844 | 9.464822 | 0.4150709 |  |  | 0.3765035 | 7.859238
19.5 | 0.39 | 0.02966156 | 9.364822 | 0.4088249 |  |  | 0.3761875 | 7.855238
20 | 0.4 | -0.07033844 | 9.464822 | 0.4150709 |  |  | 0.3758546 | 7.851016
20.5 | 0.41 | 0.02966156 | 9.364822 | 0.4088249 |  |  | 0.3755747 | 7.84746
21 | 0.42 | 0.02966156 | 9.364822 | 0.4088249 |  |  | 0.3754183 | 7.84546
21.5 | 0.43 | -0.07033844 | 9.464822 | 0.4150709 |  |  | 0.3753499 | 7.844571
22 | 0.44 | -0.07033844 | 9.464822 | 0.4150709 | 0.6 | 0.5226808 | 0.3754045 | 7.845238
22.5 | 0.45 | -0.02033844 | 9.414822 | 0.4119644 | 0.6 | 0 | 0.3754217 | 7.84546
23 | 0.46 | -0.02033844 | 9.414822 | 0.4119644 |  |  | 0.3753664 | 7.844793
23.5 | 0.47 | -0.02033844 | 9.414822 | 0.4119644 |  |  | 0.3751857 | 7.84257
24 | 0.48 | -0.07033844 | 9.464822 | 0.4150709 |  |  | 0.3748973 | 7.839015
24.5 | 0.49 | -0.02033844 | 9.414822 | 0.4119644 |  |  | 0.3744486 | 7.833459
25 | 0.5 | -0.1203384 | 9.514822 | 0.4181446 |  |  | 0.3740013 | 7.827905
25.5 | 0.51 | -0.07033844 | 9.464822 | 0.4150709 |  |  | 0.3735552 | 7.822349
26 | 0.52 | 0.07966156 | 9.314822 | 0.4056516 |  |  | 0.3731464 | 7.817238
26.5 | 0.53 | -0.07033844 | 9.464822 | 0.4150709 |  |  | 0.3727195 | 7.811904
27 | 0.54 | 0.07966156 | 9.314822 | 0.4056516 |  |  | 0.372434 | 7.808349
27.5 | 0.55 | 0.02966156 | 9.364822 | 0.4088249 |  |  | 0.3721627 | 7.805016
28 | 0.56 | 0.02966156 | 9.364822 | 0.4088249 |  |  | 0.3719411 | 7.802349
28.5 | 0.57 | 0.07966156 | 9.314822 | 0.4056516 |  |  | 0.3716404 | 7.798794
29 | 0.58 | 0.02966156 | 9.364822 | 0.4088249 |  |  | 0.3713712 | 7.795682
29.5 | 0.59 | 0.02966156 | 9.364822 | 0.4088249 |  |  | 0.3707694 | 7.788571
30 | 0.6 | 0.1296616 | 9.264822 | 0.402444 |  |  | 0.3699269 | 7.778571
30.5 | 0.61 | 0.1296616 | 9.264822 | 0.402444 |  |  | 0.3685414 | 7.762127
31 | 0.62 | 0.1796616 | 9.214822 | 0.3992016 |  |  | 0.3667579 | 7.741015
31.5 | 0.63 | -0.07033844 | 9.464822 | 0.4150709 |  |  | 0.3641653 | 7.710571
32 | 0.64 | 0.02966156 | 9.364822 | 0.4088249 |  |  | 0.3609946 | 7.673682
32.5 | 0.65 | 0.02966156 | 9.364822 | 0.4088249 |  |  | 0.3568092 | 7.625682
33 | 0.66 | 0.1796616 | 9.214822 | 0.3992016 |  |  | 0.351833 | 7.56946
33.5 | 0.67 | 0.1796616 | 9.214822 | 0.3992016 |  |  | 0.3455728 | 7.499905
34 | 0.68 | 0.4296616 | 8.964822 | 0.3824473 |  |  | 0.3384776 | 7.422349
34.5 | 0.69 | 0.3796616 | 9.014822 | 0.3858725 |  |  | 0.3301619 | 7.333015
35 | 0.7 | 0.6296616 | 8.764822 | 0.3683557 |  |  | 0.3211932 | 7.238348
35.5 | 0.71 | 0.6296616 | 8.764822 | 0.3683557 |  |  | 0.3112944 | 7.135904
36 | 0.72 | 1.029662 | 8.364822 | 0.3381509 |  |  | 0.3011935 | 7.03346
36.5 | 0.73 | 1.029662 | 8.364822 | 0.3381509 |  |  | 0.290509 | 6.927461
37 | 0.74 | 1.579662 | 7.814822 | 0.2915706 |  |  | 0.2800082 | 6.825682
37.5 | 0.75 | 1.729662 | 7.664822 | 0.2777067 |  |  | 0.2694481 | 6.725683
38 | 0.76 | 2.529662 | 6.864822 | 0.1935333 |  |  | 0.2595809 | 6.634349
38.5 | 0.77 | 2.529662 | 6.864822 | 0.1935333 |  |  | 0.2499438 | 6.547237
39 | 0.78 | 3.079662 | 6.314822 | 0.1232928 |  |  | 0.2412587 | 6.470571
39.5 | 0.79 | 2.879662 | 6.514822 | 0.150207 |  |  | 0.2329286 | 6.398793
40 | 0.8 | 3.329662 | 6.064822 | 0.08715378 |  |  | 0.2254058 | 6.335459
40.5 | 0.81 | 2.979661 | 6.414822 | 0.1369597 |  |  | 0.21807 | 6.275015
41 | 0.82 | 3.229661 | 6.164822 | 0.1019611 |  |  | 0.2115753 | 6.222571
41.5 | 0.83 | 3.029662 | 6.364822 | 0.1301799 |  |  | 0.2052385 | 6.172349
42 | 0.84 | 3.279662 | 6.114822 | 0.09461795 |  |  | 0.1996535 | 6.128793
42.5 | 0.85 | 3.029662 | 6.364822 | 0.1301799 |  |  | 0.1942145 | 6.087015
43 | 0.86 | 3.329662 | 6.064822 | 0.08715378 |  |  | 0.1894583 | 6.051016
43.5 | 0.87 | 3.079662 | 6.314822 | 0.1232928 |  |  | 0.1846137 | 6.014793
44 | 0.88 | 3.379662 | 6.014822 | 0.07956544 |  |  | 0.1803505 | 5.983237
44.5 | 0.89 | 3.179662 | 6.214822 | 0.109186 |  |  | 0.176075 | 5.951904
45 | 0.9 | 3.579662 | 5.814822 | 0.04790726 |  |  | 0.1723395 | 5.924793
45.5 | 0.91 | 3.179662 | 6.214822 | 0.109186 |  |  | 0.168439 | 5.896793
46 | 0.92 | 3.529662 | 5.864822 | 0.05602419 |  |  | 0.1650594 | 5.872793
46.5 | 0.93 | 3.229661 | 6.164822 | 0.1019611 |  |  | 0.1614582 | 5.84746
47 | 0.94 | 3.579662 | 5.814822 | 0.04790726 |  |  | 0.1581105 | 5.824126
47.5 | 0.95 | 3.329662 | 6.064822 | 0.08715378 |  |  | 0.1544455 | 5.798793
48 | 0.96 | 3.479661 | 5.914822 | 0.06400397 |  |  | 0.1511758 | 5.776349
48.5 | 0.97 | 3.329662 | 6.064822 | 0.08715378 |  |  | 0.1475903 | 5.751904
49 | 0.98 | 3.579662 | 5.814822 | 0.04790726 |  |  | 0.1443035 | 5.729682
49.5 | 0.99 | 3.379662 | 6.014822 | 0.07956544 |  |  | 0.1407504 | 5.705905
50 | 1 | 3.679662 | 5.714822 | 0.03124713 |  |  | 0.1374979 | 5.684349
50.5 | 1.01 | 3.529662 | 5.864822 | 0.05602419 |  |  | 0.133877 | 5.660571
51 | 1.02 | 3.729661 | 5.664822 | 0.02269658 |  |  | 0.1303859 | 5.637904
51.5 | 1.03 | 3.379662 | 6.014822 | 0.07956544 |  |  | 0.1263698 | 5.612127
52 | 1.04 | 3.629662 | 5.764822 | 0.03964945 |  |  | 0.1224539 | 5.587237
52.5 | 1.05 | 3.479661 | 5.914822 | 0.06400397 |  |  | 0.1179314 | 5.558793
53 | 1.06 | 3.729661 | 5.664822 | 0.02269658 |  |  | 0.1134276 | 5.530793
53.5 | 1.07 | 3.479661 | 5.914822 | 0.06400397 |  |  | 0.1085174 | 5.500571
54 | 1.08 | 3.729661 | 5.664822 | 0.02269658 |  |  | 0.1039653 | 5.472794
54.5 | 1.09 | 3.579662 | 5.814822 | 0.04790726 |  |  | 0.09911616 | 5.44346
55 | 1.1 | 3.729661 | 5.664822 | 0.02269658 |  |  | 0.09474574 | 5.417237
55.5 | 1.11 | 3.479661 | 5.914822 | 0.06400397 |  |  | 0.09030683 | 5.390793
56 | 1.12 | 3.729661 | 5.664822 | 0.02269658 |  |  | 0.08651028 | 5.368349
56.5 | 1.13 | 3.379662 | 6.014822 | 0.07956544 |  |  | 0.08265173 | 5.345682
57 | 1.14 | 3.629662 | 5.764822 | 0.03964945 |  |  | 0.07945649 | 5.327015
57.5 | 1.15 | 3.479661 | 5.914822 | 0.06400397 |  |  | 0.07619852 | 5.308126
58 | 1.16 | 3.679662 | 5.714822 | 0.03124713 |  |  | 0.07342684 | 5.292127
58.5 | 1.17 | 3.479661 | 5.914822 | 0.06400397 |  |  | 0.07025222 | 5.273904
59 | 1.18 | 3.729661 | 5.664822 | 0.02269658 |  |  | 0.06736511 | 5.25746
59.5 | 1.19 | 3.429662 | 5.964822 | 0.07184989 |  |  | 0.06397282 | 5.238348
60 | 1.2 | 3.679662 | 5.714822 | 0.03124713 |  |  | 0.06094619 | 5.22146
60.5 | 1.21 | 3.479661 | 5.914822 | 0.06400397 |  |  | 0.0576039 | 5.203015
61 | 1.22 | 3.729661 | 5.664822 | 0.02269658 |  |  | 0.05474932 | 5.18746
61.5 | 1.23 | 3.579662 | 5.814822 | 0.04790726 |  |  | 0.05152985 | 5.170127
62 | 1.24 | 3.779662 | 5.614822 | 0.01399366 |  |  | 0.04889075 | 5.156126
62.5 | 1.25 | 3.429662 | 5.964822 | 0.07184989 |  |  | 0.04586454 | 5.140127
63 | 1.26 | 3.779662 | 5.614822 | 0.01399366 |  |  | 0.04331469 | 5.126793
63.5 | 1.27 | 3.529662 | 5.864822 | 0.05602419 |  |  | 0.04062997 | 5.112793
64 | 1.28 | 3.829662 | 5.564822 | 0.005134429 |  |  | 0.03883446 | 5.10346
64.5 | 1.29 | 3.479661 | 5.914822 | 0.06400397 |  |  | 0.03675676 | 5.092571
65 | 1.3 | 3.879662 | 5.514822 | -0.00388553 |  |  | 0.03531114 | 5.085015
65.5 | 1.31 | 3.579662 | 5.814822 | 0.04790726 |  |  | 0.03339178 | 5.075016
66 | 1.32 | 3.929662 | 5.464822 | -0.01307054 |  |  | 0.0317597 | 5.066571
66.5 | 1.33 | 3.679662 | 5.714822 | 0.03124713 |  |  | 0.02929821 | 5.053904
67 | 1.34 | 3.929662 | 5.464822 | -0.01307054 |  |  | 0.02715813 | 5.043015
67.5 | 1.35 | 3.679662 | 5.714822 | 0.03124713 |  |  | 0.02436356 | 5.028793
68 | 1.36 | 3.929662 | 5.464822 | -0.01307054 |  |  | 0.02205201 | 5.017016
68.5 | 1.37 | 3.679662 | 5.714822 | 0.03124713 |  |  | 0.0191424 | 5.002126
69 | 1.38 | 3.829662 | 5.564822 | 0.005134429 |  |  | 0.01676469 | 4.989904
69.5 | 1.39 | 3.729661 | 5.664822 | 0.02269658 |  |  | 0.01395953 | 4.97546
70 | 1.4 | 3.979661 | 5.414822 | -0.0224251 |  |  | 0.0118607 | 4.964571
70.5 | 1.41 | 3.579662 | 5.814822 | 0.04790726 |  |  | 0.009501089 | 4.952348
71 | 1.42 | 3.879662 | 5.514822 | -0.00388553 |  |  | 0.00793357 | 4.944127
71.5 | 1.43 | 3.679662 | 5.714822 | 0.03124713 |  |  | 0.00622406 | 4.935237
72 | 1.44 | 3.929662 | 5.464822 | -0.01307054 |  |  | 0.005396735 | 4.930793
72.5 | 1.45 | 3.729661 | 5.664822 | 0.02269658 |  |  | 0.004197815 | 4.924571
73 | 1.46 | 3.979661 | 5.414822 | -0.0224251 |  |  | 0.0035993 | 4.92146
73.5 | 1.47 | 3.829662 | 5.564822 | 0.005134429 |  |  | 0.002758215 | 4.917238
74 | 1.48 | 3.979661 | 5.414822 | -0.0224251 |  |  | 0.002359803 | 4.915238
74.5 | 1.49 | 3.729661 | 5.664822 | 0.02269658 |  |  | 0.001370327 | 4.910349
75 | 1.5 | 3.979661 | 5.414822 | -0.0224251 |  |  | 0.000966048 | 4.908349
75.5 | 1.51 | 3.729661 | 5.664822 | 0.02269658 |  |  | 0.0002782706 | 4.9
76 | 1.52 | 3.929662 | 5.464822 | -0.01307054 |  |  | 0 | 4.9
76.5 | 1.53 | 3.629662 | 5.764822 | 0.03964945 |  |  | 0 | 4.9
77 | 1.54 | 3.929662 | 5.464822 | -0.01307054 |  |  | 0 | 4.9
77.5 | 1.55 | 3.729661 | 5.664822 | 0.02269658 |  |  | 0 | 4.9
78 | 1.56 | 4.029662 | 5.364822 | -0.03195411 |  |  | 0 | 4.9
78.5 | 1.57 | 3.679662 | 5.714822 | 0.03124713 |  |  | 0 | 4.9
79 | 1.58 | 3.929662 | 5.464822 | -0.01307054 |  |  | 0 | 4.9
79.5 | 1.59 | 3.729661 | 5.664822 | 0.02269658 |  |  | 0 | 4.9
80 | 1.6 | 3.929662 | 5.464822 | -0.01307054 |  |  | 0 | 4.9
80.5 | 1.61 | 3.729661 | 5.664822 | 0.02269658
81 | 1.62 | 3.979661 | 5.414822 | -0.0224251
81.5 | 1.63 | 3.679662 | 5.714822 | 0.03124713
82 | 1.64 | 3.979661 | 5.414822 | -0.0224251
82.5 | 1.65 | 3.779662 | 5.614822 | 0.01399366
83 | 1.66 | 3.979661 | 5.414822 | -0.0224251
83.5 | 1.67 | 3.679662 | 5.714822 | 0.03124713
84 | 1.68 | 3.979661 | 5.414822 | -0.0224251
84.5 | 1.69 | 3.679662 | 5.714822 | 0.03124713
85 | 1.7 | 3.979661 | 5.414822 | -0.0224251
85.5 | 1.71 | 3.729661 | 5.664822 | 0.02269658
86 | 1.72 | 3.879662 | 5.514822 | -0.00388553
86.5 | 1.73 | 3.729661 | 5.664822 | 0.02269658
87 | 1.74 | 3.929662 | 5.464822 | -0.01307054
87.5 | 1.75 | 3.729661 | 5.664822 | 0.02269658
88 | 1.76 | 4.029662 | 5.364822 | -0.03195411
88.5 | 1.77 | 3.729661 | 5.664822 | 0.02269658
89 | 1.78 | 3.979661 | 5.414822 | -0.0224251
89.5 | 1.79 | 3.729661 | 5.664822 | 0.02269658
90 | 1.8 | 3.879662 | 5.514822 | -0.00388553
90.5 | 1.81
91 | 1.82
91.5 | 1.83
92 | 1.84
92.5 | 1.85
93 | 1.86
93.5 | 1.87
94 | 1.88
94.5 | 1.89
95 | 1.9
95.5 | 1.91
96 | 1.92
96.5 | 1.93
97 | 1.94
97.5 | 1.95
98 | 1.96
98.5 | 1.97
99 | 1.98
99.5 | 1.99
100 | 2
100.5 | 2.01
101 | 2.02
101.5 | 2.03
102 | 2.04
102.5 | 2.05
103 | 2.06
103.5 | 2.07
104 | 2.08
104.5 | 2.09
105 | 2.1
105.5 | 2.11
106 | 2.12
106.5 | 2.13
107 | 2.14
107.5 | 2.15
108 | 2.16
108.5 | 2.17
109 | 2.18
109.5 | 2.19
110 | 2.2
110.5 | 2.21
111 | 2.22
111.5 | 2.23
112 | 2.24
112.5 | 2.25
113 | 2.26
113.5 | 2.27
114 | 2.28
114.5 | 2.29
115 | 2.3
115.5 | 2.31
116 | 2.32
116.5 | 2.33
117 | 2.34
117.5 | 2.35
118 | 2.36
118.5 | 2.37
119 | 2.38
119.5 | 2.39
120 | 2.4
120.5 | 2.41
121 | 2.42
121.5 | 2.43
122 | 2.44
122.5 | 2.45
123 | 2.46
123.5 | 2.47
124 | 2.48
124.5 | 2.49
125 | 2.5

## Fuerza
ciclos | seg | Fuerza | Presión
0.5 | 0.01 | 9.20178 | 82.73478 | 0.6 | 11.72295
1 | 0.02 | 9.20178 | 82.73478 | 0.6 | 0
1.5 | 0.03 | 9.20178 | 82.73478
2 | 0.04 | 9.20178 | 82.73478
2.5 | 0.05 | 9.24102 | 83.08759
3 | 0.06 | 9.20178 | 82.73478
3.5 | 0.07 | 9.2214 | 82.91119
4 | 0.08 | 9.20178 | 82.73478
4.5 | 0.09 | 9.2214 | 82.91119
5 | 0.1 | 9.2214 | 82.91119
5.5 | 0.11 | 9.24102 | 83.08759
6 | 0.12 | 9.20178 | 82.73478
6.5 | 0.13 | 9.2214 | 82.91119
7 | 0.14 | 9.2214 | 82.91119
7.5 | 0.15 | 9.20178 | 82.73478
8 | 0.16 | 9.24102 | 83.08759
8.5 | 0.17 | 9.2214 | 82.91119 | 0.6 | 105.4031
9 | 0.18 | 9.24102 | 83.08759 | 0.6 | 0
9.5 | 0.19 | 9.2214 | 82.91119
10 | 0.2 | 9.2214 | 82.91119
10.5 | 0.21 | 9.2214 | 82.91119
11 | 0.22 | 9.20178 | 82.73478
11.5 | 0.23 | 9.18216 | 82.55838
12 | 0.24 | 9.24102 | 83.08759
12.5 | 0.25 | 9.2214 | 82.91119
13 | 0.26 | 9.20178 | 82.73478
13.5 | 0.27 | 9.2214 | 82.91119
14 | 0.28 | 9.24102 | 83.08759
14.5 | 0.29 | 9.2214 | 82.91119
15 | 0.3 | 9.26064 | 83.264
15.5 | 0.31 | 9.20178 | 82.73478
16 | 0.32 | 9.24102 | 83.08759
16.5 | 0.33 | 9.2214 | 82.91119
17 | 0.34 | 9.2214 | 82.91119
17.5 | 0.35 | 9.2214 | 82.91119
18 | 0.36 | 9.2214 | 82.91119
18.5 | 0.37 | 9.18216 | 82.55838
19 | 0.38 | 9.20178 | 82.73478
19.5 | 0.39 | 9.24102 | 83.08759
20 | 0.4 | 9.24102 | 83.08759
20.5 | 0.41 | 9.20178 | 82.73478
21 | 0.42 | 9.24102 | 83.08759
21.5 | 0.43 | 9.24102 | 83.08759
22 | 0.44 | 9.24102 | 83.08759
22.5 | 0.45 | 9.18216 | 82.55838
23 | 0.46 | 9.2214 | 82.91119
23.5 | 0.47 | 9.28026 | 83.44041
24 | 0.48 | 9.24102 | 83.08759
24.5 | 0.49 | 9.26064 | 83.264
25 | 0.5 | 9.2214 | 82.91119
25.5 | 0.51 | 9.2214 | 82.91119
26 | 0.52 | 9.24102 | 83.08759
26.5 | 0.53 | 9.24102 | 83.08759
27 | 0.54 | 9.24102 | 83.08759
27.5 | 0.55 | 9.2214 | 82.91119
28 | 0.56 | 9.2214 | 82.91119
28.5 | 0.57 | 9.26064 | 83.264
29 | 0.58 | 9.20178 | 82.73478
29.5 | 0.59 | 9.24102 | 83.08759
30 | 0.6 | 9.24102 | 83.08759
30.5 | 0.61 | 9.24102 | 83.08759
31 | 0.62 | 9.26064 | 83.264
31.5 | 0.63 | 9.24102 | 83.08759
32 | 0.64 | 9.29988 | 83.61681
32.5 | 0.65 | 9.2214 | 82.91119
33 | 0.66 | 9.2214 | 82.91119
33.5 | 0.67 | 9.24102 | 83.08759
34 | 0.68 | 9.20178 | 82.73478
34.5 | 0.69 | 9.2214 | 82.91119
35 | 0.7 | 9.18216 | 82.55838
35.5 | 0.71 | 9.20178 | 82.73478
36 | 0.72 | 9.20178 | 82.73478
36.5 | 0.73 | 9.2214 | 82.91119
37 | 0.74 | 9.14292 | 82.20556
37.5 | 0.75 | 9.1233 | 82.02915
38 | 0.76 | 9.14292 | 82.20556
38.5 | 0.77 | 9.1233 | 82.02915
39 | 0.78 | 9.10368 | 81.85275
39.5 | 0.79 | 9.08406 | 81.67634
40 | 0.8 | 9.06444 | 81.49993
40.5 | 0.81 | 9.06444 | 81.49993
41 | 0.82 | 9.08406 | 81.67634
41.5 | 0.83 | 9.0252 | 81.14712
42 | 0.84 | 8.96634 | 80.6179
42.5 | 0.85 | 8.98596 | 80.7943
43 | 0.86 | 8.98596 | 80.7943
43.5 | 0.87 | 8.94672 | 80.44149
44 | 0.88 | 8.98596 | 80.7943
44.5 | 0.89 | 8.90748 | 80.08868
45 | 0.9 | 8.94672 | 80.44149
45.5 | 0.91 | 8.9271 | 80.26508
46 | 0.92 | 8.94672 | 80.44149
46.5 | 0.93 | 8.94672 | 80.44149
47 | 0.94 | 8.88786 | 79.91228
47.5 | 0.95 | 8.88786 | 79.91228
48 | 0.96 | 8.98596 | 80.7943
48.5 | 0.97 | 8.98596 | 80.7943
49 | 0.98 | 8.94672 | 80.44149
49.5 | 0.99 | 8.90748 | 80.08868
50 | 1 | 8.96634 | 80.6179
50.5 | 1.01 | 8.94672 | 80.44149
51 | 1.02 | 8.96634 | 80.6179
51.5 | 1.03 | 8.96634 | 80.6179
52 | 1.04 | 8.98596 | 80.7943
52.5 | 1.05 | 8.94672 | 80.44149
53 | 1.06 | 9.00558 | 80.97071
53.5 | 1.07 | 9.0252 | 81.14712
54 | 1.08 | 8.98596 | 80.7943
54.5 | 1.09 | 9.0252 | 81.14712
55 | 1.1 | 9.06444 | 81.49993
55.5 | 1.11 | 9.08406 | 81.67634
56 | 1.12 | 9.0252 | 81.14712
56.5 | 1.13 | 9.10368 | 81.85275
57 | 1.14 | 9.1233 | 82.02915
57.5 | 1.15 | 9.10368 | 81.85275
58 | 1.16 | 9.1233 | 82.02915
58.5 | 1.17 | 9.1233 | 82.02915
59 | 1.18 | 9.14292 | 82.20556
59.5 | 1.19 | 9.1233 | 82.02915
60 | 1.2 | 9.14292 | 82.20556
60.5 | 1.21 | 9.16254 | 82.38197
61 | 1.22 | 9.16254 | 82.38197
61.5 | 1.23 | 9.18216 | 82.55838
62 | 1.24 | 9.2214 | 82.91119
62.5 | 1.25 | 9.18216 | 82.55838
63 | 1.26 | 9.16254 | 82.38197
63.5 | 1.27 | 9.20178 | 82.73478
64 | 1.28 | 9.20178 | 82.73478
64.5 | 1.29 | 9.20178 | 82.73478
65 | 1.3 | 9.2214 | 82.91119
65.5 | 1.31 | 9.2214 | 82.91119
66 | 1.32 | 9.18216 | 82.55838
66.5 | 1.33 | 9.2214 | 82.91119
67 | 1.34 | 9.18216 | 82.55838
67.5 | 1.35 | 9.24102 | 83.08759
68 | 1.36 | 9.18216 | 82.55838
68.5 | 1.37 | 9.2214 | 82.91119
69 | 1.38 | 9.20178 | 82.73478
69.5 | 1.39 | 9.24102 | 83.08759
70 | 1.4 | 9.24102 | 83.08759
70.5 | 1.41 | 9.24102 | 83.08759
71 | 1.42 | 9.24102 | 83.08759
71.5 | 1.43 | 9.26064 | 83.264
72 | 1.44 | 9.29988 | 83.61681
72.5 | 1.45 | 9.2214 | 82.91119
73 | 1.46 | 9.2214 | 82.91119
73.5 | 1.47 | 9.26064 | 83.264
74 | 1.48 | 9.29988 | 83.61681
74.5 | 1.49 | 9.26064 | 83.264
75 | 1.5 | 9.26064 | 83.264
75.5 | 1.51 | 9.24102 | 83.08759
76 | 1.52 | 9.26064 | 83.264
76.5 | 1.53 | 9.28026 | 83.44041
77 | 1.54 | 9.26064 | 83.264
77.5 | 1.55 | 9.26064 | 83.264
78 | 1.56 | 9.28026 | 83.44041
78.5 | 1.57 | 9.3195 | 83.79322
79 | 1.58 | 9.3195 | 83.79322
79.5 | 1.59 | 9.29988 | 83.61681
80 | 1.6 | 9.35874 | 84.14603
80.5 | 1.61 | 9.3195 | 83.79322
81 | 1.62 | 9.3195 | 83.79322
81.5 | 1.63 | 9.3195 | 83.79322
82 | 1.64 | 9.33912 | 83.96963
82.5 | 1.65 | 9.28026 | 83.44041
83 | 1.66 | 9.35874 | 84.14603
83.5 | 1.67 | 9.33912 | 83.96963
84 | 1.68 | 9.33912 | 83.96963
84.5 | 1.69 | 9.33912 | 83.96963
85 | 1.7 | 9.29988 | 83.61681
85.5 | 1.71 | 9.35874 | 84.14603
86 | 1.72 | 9.33912 | 83.96963
86.5 | 1.73 | 9.35874 | 84.14603
87 | 1.74 | 9.3195 | 83.79322
87.5 | 1.75 | 9.35874 | 84.14603
88 | 1.76 | 9.35874 | 84.14603
88.5 | 1.77 | 9.37836 | 84.32244
89 | 1.78 | 9.33912 | 83.96963
89.5 | 1.79 | 9.37836 | 84.32244
90 | 1.8 | 9.35874 | 84.14603
90.5 | 1.81
91 | 1.82
91.5 | 1.83
92 | 1.84
92.5 | 1.85
93 | 1.86
93.5 | 1.87
94 | 1.88
94.5 | 1.89
95 | 1.9
95.5 | 1.91
96 | 1.92
96.5 | 1.93
97 | 1.94
97.5 | 1.95
98 | 1.96
98.5 | 1.97
99 | 1.98
99.5 | 1.99
100 | 2
100.5 | 2.01
101 | 2.02
101.5 | 2.03
102 | 2.04
102.5 | 2.05
103 | 2.06
103.5 | 2.07
104 | 2.08
104.5 | 2.09
105 | 2.1
105.5 | 2.11
106 | 2.12
106.5 | 2.13
107 | 2.14
107.5 | 2.15
108 | 2.16
108.5 | 2.17
109 | 2.18
109.5 | 2.19
110 | 2.2
110.5 | 2.21
111 | 2.22
111.5 | 2.23
112 | 2.24
112.5 | 2.25
113 | 2.26
113.5 | 2.27
114 | 2.28
114.5 | 2.29
115 | 2.3
115.5 | 2.31
116 | 2.32
116.5 | 2.33
117 | 2.34
117.5 | 2.35
118 | 2.36
118.5 | 2.37
119 | 2.38
119.5 | 2.39
120 | 2.4
120.5 | 2.41
121 | 2.42
121.5 | 2.43
122 | 2.44
122.5 | 2.45
123 | 2.46
123.5 | 2.47
124 | 2.48
124.5 | 2.49
125 | 2.5

## Resistencia
ciclos | seg | Intensidad | Tensión | Resistencia | Potencia | Energía
0.5 | 0.01 | 0 | -0.1955932 |  |  |  | 0.6 | 19.13375
1 | 0.02 | 0 | 0.5544068 |  |  |  | 0.6 | 0 | La línea vertical roja señala el fin del precalentamiento
1.5 | 0.03 | 0 | 0.01440678 |  |  |  | 0.7 | 19.13375
2 | 0.04 | 0 | -0.005593223 |  |  |  | 0.7 | 0
2.5 | 0.05 | 0 | -0.02559322
3 | 0.06 | 0 | -0.005593223
3.5 | 0.07 | 0 | 0.05440678
4 | 0.08 | 0 | -0.03559322
4.5 | 0.09 | 0 | 0.01440678
5 | 0.1 | 0 | 0.01440678
5.5 | 0.11 | 0 | -0.05559322
6 | 0.12 | 0 | -0.05559322
6.5 | 0.13 | 0 | -0.005593223
7 | 0.14 | 0 | -0.03559322
7.5 | 0.15 | 0 | 0.05440678
8 | 0.16 | 0 | 0.03440678
8.5 | 0.17 | 0 | -0.02559322
9 | 0.18 | 0 | 0.01440678 |  |  |  | 0.6 | 2.705147
9.5 | 0.19 | 0 | 0.01440678 |  |  |  | 0.6 | 0
10 | 0.2 | 0 | -0.005593223
10.5 | 0.21 | 0 | 0.07440677
11 | 0.22 | 0 | 0.07440677
11.5 | 0.23 | 0 | -0.005593223
12 | 0.24 | 0 | -0.03559322
12.5 | 0.25 | 0 | 0.01440678
13 | 0.26 | 0 | -0.005593223
13.5 | 0.27 | 0 | -0.03559322
14 | 0.28 | 0 | -0.02559322
14.5 | 0.29 | 0 | 0.01440678
15 | 0.3 | 0 | -0.005593223
15.5 | 0.31 | 0 | -0.005593223
16 | 0.32 | 0 | -0.005593223
16.5 | 0.33 | 0 | 0.01440678 |  |  |  | 0.6 | 0.7084513
17 | 0.34 | 0 | -0.02559322 |  |  |  | 0.6 | 0
17.5 | 0.35 | 0 | 0.03440678
18 | 0.36 | 0 | -0.02559322
18.5 | 0.37 | 0 | 0.03440678
19 | 0.38 | 0 | -0.02559322
19.5 | 0.39 | 0 | 0.01440678
20 | 0.4 | 0 | -0.02559322
20.5 | 0.41 | 0 | -0.005593223
21 | 0.42 | 0 | 0.01440678
21.5 | 0.43 | 0 | 0.03440678
22 | 0.44 | 0 | -0.02559322
22.5 | 0.45 | 0 | 0.01440678
23 | 0.46 | 0 | -0.02559322
23.5 | 0.47 | 0 | -0.03559322
24 | 0.48 | 0 | 0.01440678
24.5 | 0.49 | 0 | 0.01440678 |  |  |  | 0.6 | 32.12362
25 | 0.5 | 0 | 0.01440678 |  |  |  | 0.6 | 0
25.5 | 0.51 | 0 | -0.005593223
26 | 0.52 | 0 | -0.005593223
26.5 | 0.53 | 0 | -0.005593223
27 | 0.54 | 0 | 0.01440678
27.5 | 0.55 | 0 | -0.02559322
28 | 0.56 | 0 | 0.03440678
28.5 | 0.57 | 0 | 0.01440678
29 | 0.58 | 0 | 0.01440678
29.5 | 0.59 | 0 | -0.005593223
30 | 0.6 | 0 | -0.02559322
30.5 | 0.61 | 0 | -0.02559322
31 | 0.62 | 2.847 | -0.005662621 | -0.001988978 | -0.01612148 | -0.0001612148
31.5 | 0.63 | 2.71 | 0.9643407 | 0.3558453 | 2.613364 | 0.02597242
32 | 0.64 | 2.866 | 1.624337 | 0.566761 | 4.65535 | 0.07252592
32.5 | 0.65 | 2.944 | 1.394335 | 0.4736192 | 4.104922 | 0.1135751
33 | 0.66 | 2.944 | 1.454335 | 0.4939997 | 4.281562 | 0.1563908
33.5 | 0.67 | 3.315 | 1.584326 | 0.4779264 | 5.25204 | 0.2089112
34 | 0.68 | 3.49 | 1.314322 | 0.3765965 | 4.586983 | 0.254781
34.5 | 0.69 | 3.9 | 1.484312 | 0.3805928 | 5.788816 | 0.3126692
35 | 0.7 | 4.212 | 1.434304 | 0.340528 | 6.041289 | 0.373082
35.5 | 0.71 | 4.407 | 1.214299 | 0.2755387 | 5.351417 | 0.4265962
36 | 0.72 | 6.571 | 1.474247 | 0.2243565 | 9.687274 | 0.523469
36.5 | 0.73 | 7.371 | 1.894227 | 0.2569838 | 13.96235 | 0.6630924
37 | 0.74 | 7.371 | 1.744227 | 0.2366337 | 12.8567 | 0.7916594
37.5 | 0.75 | 8.112 | 1.744209 | 0.2150159 | 14.14902 | 0.9331496
38 | 0.76 | 10.53 | 2.03415 | 0.1931766 | 21.4196 | 1.147346
38.5 | 0.77 | 11.875 | 2.164117 | 0.1822415 | 25.69889 | 1.404335
39 | 0.78 | 15.307 | 1.524034 | 0.09956449 | 23.32838 | 1.637618
39.5 | 0.79 | 13.825 | 1.52407 | 0.1102401 | 21.07026 | 1.848321
40 | 0.8 | 14.43 | 1.564055 | 0.1083891 | 22.56931 | 2.074014
40.5 | 0.81 | 11.544 | 1.334125 | 0.1155687 | 15.40114 | 2.228026
41 | 0.82 | 11.992 | 1.334114 | 0.1112504 | 15.9987 | 2.388013
41.5 | 0.83 | 12.187 | 1.15411 | 0.09470007 | 14.06514 | 2.528664
42 | 0.84 | 11.992 | 1.254115 | 0.1045793 | 15.03934 | 2.679058
42.5 | 0.85 | 11.895 | 1.254117 | 0.1054323 | 14.91772 | 2.828235
43 | 0.86 | 11.992 | 1.274114 | 0.106247 | 15.27918 | 2.981027
43.5 | 0.87 | 11.973 | 1.214115 | 0.1014044 | 14.5366 | 3.126393
44 | 0.88 | 12.012 | 1.214114 | 0.1010751 | 14.58394 | 3.272232
44.5 | 0.89 | 12.031 | 1.274114 | 0.1059025 | 15.32886 | 3.425521
45 | 0.9 | 12.09 | 1.064112 | 0.08801588 | 12.86512 | 3.554172
45.5 | 0.91 | 12.07 | 1.064113 | 0.08816177 | 12.84384 | 3.68261
46 | 0.92 | 12.109 | 1.144112 | 0.0944844 | 13.85405 | 3.821151
46.5 | 0.93 | 12.07 | 1.174113 | 0.09727528 | 14.17154 | 3.962866
47 | 0.94 | 11.992 | 1.174114 | 0.09790815 | 14.07998 | 4.103666
47.5 | 0.95 | 12.07 | 1.154113 | 0.09561828 | 13.93014 | 4.242967
48 | 0.96 | 12.031 | 1.154114 | 0.09592831 | 13.88514 | 4.381819
48.5 | 0.97 | 12.051 | 1.234113 | 0.1024075 | 14.8723 | 4.530542
49 | 0.98 | 12.051 | 1.234113 | 0.1024075 | 14.8723 | 4.679265
49.5 | 0.99 | 12.09 | 1.124112 | 0.09297867 | 13.59052 | 4.81517
50 | 1 | 12.051 | 1.084113 | 0.08996042 | 13.06465 | 4.945817
50.5 | 1.01 | 12.07 | 1.084113 | 0.08981877 | 13.08524 | 5.076669
51 | 1.02 | 12.051 | 1.174113 | 0.09742869 | 14.14924 | 5.218161
51.5 | 1.03 | 12.051 | 1.214113 | 0.1007479 | 14.63128 | 5.364474
52 | 1.04 | 12.051 | 1.414113 | 0.117344 | 17.04148 | 5.534889
52.5 | 1.05 | 12.031 | 1.414114 | 0.1175392 | 17.0132 | 5.705021
53 | 1.06 | 12.031 | 1.024114 | 0.08512289 | 12.32111 | 5.828232
53.5 | 1.07 | 11.992 | 1.154114 | 0.09624037 | 13.84014 | 5.966633
54 | 1.08 | 12.012 | 1.154114 | 0.09608009 | 13.86322 | 6.105266
54.5 | 1.09 | 12.031 | 0.9841135 | 0.08179814 | 11.83987 | 6.223664
55 | 1.1 | 12.012 | 1.154114 | 0.09608009 | 13.86322 | 6.362297
55.5 | 1.11 | 11.992 | 1.154114 | 0.09624037 | 13.84014 | 6.500698
56 | 1.12 | 11.973 | 1.314115 | 0.1097565 | 15.7339 | 6.658037
56.5 | 1.13 | 11.973 | 1.104115 | 0.09221707 | 13.21957 | 6.790233
57 | 1.14 | 11.953 | 1.104115 | 0.09237141 | 13.19749 | 6.922207
57.5 | 1.15 | 11.953 | 1.104115 | 0.09237141 | 13.19749 | 7.054182
58 | 1.16 | 11.973 | 1.144115 | 0.09555792 | 13.69849 | 7.191167
58.5 | 1.17 | 11.973 | 1.104115 | 0.09221707 | 13.21957 | 7.323362
59 | 1.18 | 11.953 | 1.104115 | 0.09237141 | 13.19749 | 7.455337
59.5 | 1.19 | 11.973 | 1.144115 | 0.09555792 | 13.69849 | 7.592322
60 | 1.2 | 11.973 | 1.124115 | 0.0938875 | 13.45903 | 7.726912
60.5 | 1.21 | 11.953 | 1.124115 | 0.09404463 | 13.43655 | 7.861278
61 | 1.22 | 11.953 | 1.154115 | 0.09655446 | 13.79514 | 7.999229
61.5 | 1.23 | 11.973 | 1.154115 | 0.09639314 | 13.81822 | 8.137411
62 | 1.24 | 11.992 | 1.044114 | 0.08706759 | 12.52102 | 8.262621
62.5 | 1.25 | 12.012 | 1.124114 | 0.09358259 | 13.50286 | 8.39765
63 | 1.26 | 11.992 | 1.174114 | 0.09790815 | 14.07998 | 8.538449
63.5 | 1.27 | 11.992 | 1.274114 | 0.106247 | 15.27918 | 8.691241
64 | 1.28 | 11.973 | 1.104115 | 0.09221707 | 13.21957 | 8.823437
64.5 | 1.29 | 11.953 | 1.104115 | 0.09237141 | 13.19749 | 8.955412
65 | 1.3 | 11.973 | 1.024115 | 0.08553537 | 12.26173 | 9.07803
65.5 | 1.31 | 12.148 | 1.024111 | 0.08430282 | 12.4409 | 9.202438
66 | 1.32 | 12.187 | 0.9441097 | 0.07746859 | 11.50587 | 9.317497
66.5 | 1.33 | 12.012 | 1.044114 | 0.08692258 | 12.5419 | 9.442916
67 | 1.34 | 11.973 | 1.084115 | 0.09054665 | 12.98011 | 9.572717
67.5 | 1.35 | 12.012 | 1.084114 | 0.09025258 | 13.02238 | 9.702941
68 | 1.36 | 11.973 | 1.124115 | 0.0938875 | 13.45903 | 9.837531
68.5 | 1.37 | 11.992 | 1.214114 | 0.1012437 | 14.55966 | 9.983128
69 | 1.38 | 11.992 | 1.214114 | 0.1012437 | 14.55966 | 10.12872
69.5 | 1.39 | 11.992 | 1.044114 | 0.08706759 | 12.52102 | 10.25393
70 | 1.4 | 11.973 | 1.044115 | 0.0872058 | 12.50119 | 10.37895
70.5 | 1.41 | 11.992 | 1.044114 | 0.08706759 | 12.52102 | 10.50416
71 | 1.42 | 11.953 | 1.084115 | 0.09069818 | 12.95843 | 10.63374
71.5 | 1.43 | 11.934 | 1.084116 | 0.09084262 | 12.93784 | 10.76312
72 | 1.44 | 11.953 | 1.084115 | 0.09069818 | 12.95843 | 10.8927
72.5 | 1.45 | 11.953 | 1.024115 | 0.08567853 | 12.24125 | 11.01511
73 | 1.46 | 11.973 | 1.104115 | 0.09221707 | 13.21957 | 11.14731
73.5 | 1.47 | 11.992 | 1.104115 | 0.09207093 | 13.24054 | 11.27972
74 | 1.48 | 11.973 | 0.904115 | 0.07551282 | 10.82497 | 11.38797
74.5 | 1.49 | 11.953 | 1.154115 | 0.09655446 | 13.79514 | 11.52592
75 | 1.5 | 11.953 | 1.004115 | 0.08400531 | 12.00219 | 11.64594
75.5 | 1.51 | 11.914 | 1.004116 | 0.08428038 | 11.96304 | 11.76557
76 | 1.52 | 11.934 | 1.004116 | 0.08413909 | 11.98312 | 11.8854
76.5 | 1.53 | 11.934 | 1.104116 | 0.09251852 | 13.17652 | 12.01717
77 | 1.54 | 11.934 | 1.064116 | 0.08916674 | 12.69916 | 12.14416
77.5 | 1.55 | 11.934 | 1.064116 | 0.08916674 | 12.69916 | 12.27115
78 | 1.56 | 11.953 | 0.9641154 | 0.08065887 | 11.52407 | 12.38639
78.5 | 1.57 | 11.914 | 1.194116 | 0.100228 | 14.2267 | 12.52866
79 | 1.58 | 11.875 | 1.144117 | 0.09634672 | 13.58639 | 12.66452
79.5 | 1.59 | 11.895 | 1.004117 | 0.08441503 | 11.94397 | 12.78396
80 | 1.6 | 11.875 | 1.124117 | 0.09466252 | 13.34889 | 12.91745
80.5 | 1.61 | 11.914 | 1.124116 | 0.09435257 | 13.39272 | 13.05138
81 | 1.62 | 11.914 | 1.044116 | 0.08763777 | 12.4396 | 13.17577
81.5 | 1.63 | 11.914 | 1.044116 | 0.08763777 | 12.4396 | 13.30017
82 | 1.64 | 11.934 | 1.044116 | 0.08749086 | 12.46048 | 13.42478
82.5 | 1.65 | 11.895 | 1.044117 | 0.08777779 | 12.41977 | 13.54897
83 | 1.66 | 11.875 | 1.084117 | 0.09129409 | 12.87389 | 13.67771
83.5 | 1.67 | 11.914 | 1.084116 | 0.09099516 | 12.91616 | 13.80687
84 | 1.68 | 11.934 | 0.9841158 | 0.0824632 | 11.74444 | 13.92432
84.5 | 1.69 | 11.934 | 1.144116 | 0.09587028 | 13.65388 | 14.06086
85 | 1.7 | 11.934 | 1.084116 | 0.09084262 | 12.93784 | 14.19024
85.5 | 1.71 | 11.895 | 1.084117 | 0.09114055 | 12.89557 | 14.31919
86 | 1.72 | 11.914 | 1.064116 | 0.08931646 | 12.67788 | 14.44597
86.5 | 1.73 | 11.895 | 1.064117 | 0.08945917 | 12.65767 | 14.57255
87 | 1.74 | 11.875 | 1.084117 | 0.09129409 | 12.87389 | 14.70129
87.5 | 1.75 | 11.934 | 0.9841158 | 0.0824632 | 11.74444 | 14.81873
88 | 1.76 | 11.914 | 0.9841164 | 0.08260168 | 11.72476 | 14.93598
88.5 | 1.77 | 11.895 | 1.084117 | 0.09114055 | 12.89557 | 15.06493
89 | 1.78 | 11.895 | 0.9841168 | 0.08273365 | 11.70607 | 15.18199
89.5 | 1.79 | 11.875 | 0.9841173 | 0.08287304 | 11.68639 | 15.29886
90 | 1.8 | 11.856 | 1.024118 | 0.08637971 | 12.14194 | 15.42028
90.5 | 1.81
91 | 1.82
91.5 | 1.83
92 | 1.84
92.5 | 1.85
93 | 1.86
93.5 | 1.87
94 | 1.88
94.5 | 1.89
95 | 1.9
95.5 | 1.91
96 | 1.92
96.5 | 1.93
97 | 1.94
97.5 | 1.95
98 | 1.96
98.5 | 1.97
99 | 1.98
99.5 | 1.99
100 | 2
100.5 | 2.01
101 | 2.02
101.5 | 2.03
102 | 2.04
102.5 | 2.05
103 | 2.06
103.5 | 2.07
104 | 2.08
104.5 | 2.09
105 | 2.1
105.5 | 2.11
106 | 2.12
106.5 | 2.13
107 | 2.14
107.5 | 2.15
108 | 2.16
108.5 | 2.17
109 | 2.18
109.5 | 2.19
110 | 2.2
110.5 | 2.21
111 | 2.22
111.5 | 2.23
112 | 2.24
112.5 | 2.25
113 | 2.26
113.5 | 2.27
114 | 2.28
114.5 | 2.29
115 | 2.3
115.5 | 2.31
116 | 2.32
116.5 | 2.33
117 | 2.34
117.5 | 2.35
118 | 2.36
118.5 | 2.37
119 | 2.38
119.5 | 2.39
120 | 2.4
120.5 | 2.41
121 | 2.42
121.5 | 2.43
122 | 2.44
122.5 | 2.45
123 | 2.46
123.5 | 2.47
124 | 2.48
124.5 | 2.49
125 | 2.5

## Resultados
Inicio paso corriente
30 | 0
30 | 0.5 | Eje Izquierdo |  | Eje Derecho
Fin de Subida |  | Máx = | 0.5 | Máx = | 0.6
39.47816 | 0 | Mín = | 0 | Mín = | 0
39.47816 | 0.5
¿Suavizar?
Inicio paso corriente |  | Eje Izquierdo |  | Eje Derecho
30 | 0 | Máx = | 100 | Máx = | 9
30 | 100 | Mín = | 0 | Mín = | 0
Fin de Subida
39.47816 | 0
39.47816 | 100
¿Suavizar?
|  | Eje Izquierdo |  | Eje Derecho
Inicio paso corriente |  | Máx = | 10 | Máx = | 6
30 | 0 | Mín = | 0 | Mín = | 0
30 | 10
Fin de Subida
39.47816 | 0
39.47816 | 10
|  | Eje Izquierdo |  | Eje Derecho
Inicio paso corriente |  | Máx = | 14 | Máx = | 9
30 | 0 | Mín = | 0 | Mín = | 0
30 | 14
Fin de Subida
39.47816 | 0
39.47816 | 14