## Parámetros
Ensayo |  |  |  |  | Fecha:
Características polvo |  | Material | Referencia polvo | Densidad de golpeo g/cm3 | Densidad aparente g/cm3 | Densidad absoluta g/cm3
|  | Al-NH3 |  | 1.19 | 0.84 | 2.725 |  | Sí
No
Activación externa |  | PRECOMPRESIÓN | No | # MPa
|  | ACTIVACIÓN ELÉC. | No | # V | # A
Características de corriente | Duraciones
|  | Aproximación | Apriete | PreCalentamiento | Calentamiento | Enfriamiento
|  | 99 | 30 | 5 | 65 | 60 | ciclos
|  | 1.98 | 0.6 | 0.1 | 1.3 | 1.2 | segundos
Intensidades
|  | I máx | So1i (grados) | I So1i (kA) | ISo2i (kA) | Energía (kJ) | EDE (kJ/g)
|  | 13.552 | 15 | 1 | 12 | 16.8064 | 15.89258
Características de Presión |  | Presión Trabajo | Presión Sinterizado
|  | 923 |  | kgf
|  | 3.812474 | 0 | bares
Características Sinterizados |  | Diámetro (mm) | Altura (mm) | Masa (g) |  | Secc (cm2)
| 1 | 12.37 | 3.91 | 1.0575 |  | 1.201792
| 2 | 12.4 | 3.65 |  |  | Volumen (cm3)
| 3 | 12.5 | 3.77 |  |  | 0.4394051
| 4 | 12.1 | 4.05
| 5 | 12.3 | 3.68 |  |  | Densid (g/cm3)
| 6 | 12.4 | 3.26 |  |  | 2.406663
| 7 | 12.54 | 3.28 |  |  | Porosidad (%)
| 8 | 12.35 | 3.65 |  |  | 11.6821
|  | 12.37 | 3.65625
Otros Datos |  | Tª Inicial (ºC) | Lubricante | Diám Punzón (mm) | h punzones (mm) | h obleas (mm) | tS (ciclos)
|  | 24 |  | 11.9 | 97.31 | 9.3 | 11.9116
Observaciones
[9 empty] | 4 | 5 | 8
[9 empty] | 3 | 9 | 2

## Adquisición
410 | 476 | 0 | 0
409 | 477 | 0 | 23 | IP:x,x,x,x:
408 | 475 | 0 | 23 | 172,16,1,14
410 | 477 | 0 | 23
410 | 477 | 0 | 19 | Abrir canal. (IP: 172,16,1,14)(Return:1)
410 | 476 | 0 | 23
412 | 475 | 0 | 19
409 | 476 | 0 | 19 | Recibidos de 3190 registros (Soldadura:1771)
410 | 477 | 0 | 21
410 | 477 | 0 | 21
410 | 477 | 0 | 23 | Representar gráficas
410 | 477 | 0 | 19
410 | 477 | 0 | 14
410 | 478 | 0 | 21
410 | 478 | 0 | 17
410 | 477 | 0 | 19
408 | 478 | 0 | 19
409 | 476 | 0 | 23
409 | 478 | 0 | 19
407 | 476 | 0 | 23
411 | 477 | 0 | 17
409 | 477 | 0 | 17
410 | 477 | 0 | 21
407 | 474 | 0 | 25
409 | 477 | 0 | 12
410 | 478 | 0 | 17
408 | 475 | 0 | 16
409 | 477 | 0 | 19
409 | 478 | 0 | 16
409 | 477 | 0 | 17
408 | 475 | 0 | 21
409 | 476 | 0 | 16
409 | 476 | 0 | 19
411 | 478 | 0 | 21
408 | 477 | 0 | 23
409 | 477 | 0 | 23
410 | 477 | 0 | 19
410 | 477 | 0 | 23
411 | 479 | 0 | 19
410 | 476 | 0 | 19
409 | 478 | 0 | 27
409 | 475 | 0 | 19
409 | 476 | 0 | 21
410 | 478 | 0 | 21
412 | 477 | 0 | 17
408 | 476 | 0 | 21
410 | 478 | 0 | 19
410 | 478 | 0 | 16
410 | 477 | 0 | 25
411 | 477 | 0 | 23
410 | 477 | 0 | 21
410 | 477 | 0 | 21
408 | 476 | 0 | 16
410 | 476 | 0 | 17
409 | 476 | 0 | 16
410 | 477 | 0 | 21
411 | 479 | 0 | 21
409 | 478 | 0 | 23
409 | 475 | 0 | 19
409 | 477 | 0 | 16
411 | 479 | 0 | 21
411 | 476 | 2203 | 21
409 | 477 | 2145 | 118
411 | 475 | 2281 | 161
412 | 478 | 2457 | 186
417 | 477 | 2847 | 174
415 | 474 | 3237 | 172
421 | 476 | 3763 | 147
421 | 476 | 4056 | 143
425 | 474 | 4387 | 163
425 | 474 | 4543 | 134
428 | 474 | 3217 | 141
426 | 473 | 3178 | 99
430 | 474 | 5967 | 87
431 | 472 | 7605 | 145
439 | 473 | 7605 | 203
440 | 469 | 8560 | 182
452 | 469 | 9028 | 230
459 | 472 | 13552 | 226
466 | 469 | 13140 | 226
462 | 471 | 12913 | 205
469 | 468 | 12622 | 153
462 | 464 | 12051 | 126
467 | 464 | 12090 | 139
461 | 463 | 12090 | 126
469 | 465 | 11934 | 126
462 | 464 | 11953 | 134
472 | 463 | 11914 | 126
464 | 464 | 11875 | 128
470 | 465 | 11875 | 157
465 | 463 | 11875 | 149
470 | 461 | 11895 | 134
463 | 461 | 11934 | 128
470 | 464 | 11934 | 143
465 | 463 | 11914 | 149
471 | 462 | 11914 | 132
465 | 464 | 11934 | 143
469 | 461 | 11934 | 143
466 | 465 | 11992 | 135
469 | 462 | 11992 | 153
468 | 466 | 11953 | 145
471 | 464 | 11934 | 128
466 | 466 | 11934 | 135
474 | 466 | 11934 | 130
468 | 463 | 11953 | 128
481 | 467 | 12109 | 130
476 | 467 | 12187 | 137
480 | 467 | 12070 | 128
475 | 468 | 11934 | 137
478 | 466 | 11875 | 135
476 | 467 | 11934 | 132
480 | 468 | 11914 | 130
477 | 468 | 11934 | 135
481 | 468 | 11934 | 128
476 | 469 | 11953 | 137
480 | 468 | 11914 | 118
475 | 468 | 11895 | 139
481 | 470 | 11914 | 106
477 | 471 | 11914 | 139
481 | 470 | 11934 | 112
477 | 472 | 11934 | 126
482 | 470 | 11895 | 118
477 | 471 | 11895 | 137
482 | 472 | 11914 | 118
478 | 472 | 11934 | 135
483 | 472 | 11895 | 110
478 | 472 | 11914 | 139
482 | 474 | 11934 | 110
479 | 473 | 11934 | 110
486 | 475 | 11953 | 118
480 | 473 | 11973 | 143
485 | 472 | 11914 | 130
480 | 471 | 11895 | 126
488 | 472 | 11973 | 120
483 | 473 | 12031 | 122
489 | 473 | 12012 | 114
484 | 473 | 12031 | 130
490 | 475 | 12070 | 124
484 | 473 | 11953 | 118
489 | 473 | 11875 | 122
484 | 473 | 11953 | 122
492 | 474 | 11875 | 118
483 | 475 | 11973 | 126
490 | 473 | 11953 | 120
482 | 472 | 12051 | 114
489 | 474 | 11953 | 114
484 | 475 | 11895 | 132
489 | 474 | 11953 | 122
484 | 475 | 11895 | 126
489 | 475 | 11973 | 114
484 | 476 | 11934 | 114
489 | 476 | 11973 | 114
486 | 476 | 11934 | 116
490 | 476 | 11914 | 120
484 | 474 | 11895 | 110
490 | 479 | 11914 | 110
482 | 474 | 11914 | 130
491 | 477 | 11934 | 116
483 | 476 | 11895 | 128
489 | 477 | 11934 | 108
483 | 476 | 11953 | 114
490 | 478 | 11973 | 137
484 | 478 | 11953 | 124
487 | 478 | 11934 | 122
484 | 477 | 11953 | 112
490 | 478 | 11934 | 112
486 | 480 | 11875 | 112
490 | 479 | 11914 | 122
485 | 479 | 11914 | 122
490 | 479 | 11895 | 134
484 | 479 | 11895 | 128
489 | 478 | 11856 | 122
485 | 479 | 11836 | 126
488 | 477 | 11875 | 110
485 | 478 | 11856 | 116
493 | 480 | 11914 | 112
486 | 480 | 11934 | 124
491 | 479 | 11895 | 122
487 | 479 | 11895 | 126
491 | 479 | 11875 | 118
485 | 481 | 11856 | 132
491 | 480 | 11856 | 108
486 | 480 | 11953 | 110
490 | 479 | 11895 | 120
493 | 479 | 11875 | 112
500 | 478 | 11817 | 114
492 | 480 | 11797 | 118
499 | 482 | 11836 | 108
493 | 480 | 11914 | 124
498 | 480 | 11934 | 120
493 | 480 | 11934 | 128
498 | 479 | 11914 | 130
493 | 479 | 11914 | 112
498 | 481 | 11895 | 128
493 | 480 | 11895 | 114
498 | 480 | 11934 | 139
492 | 480 | 11914 | 134
498 | 481 | 11934 | 108
495 | 481 | 11875 | 116
528 | 479 | 11817 | 110

## Desplazamiento
ciclos | seg | x(t) | h(t) | θ(t) |  |  | θ(t) | H(t)
0.5 | 0.01 | 0.02542419 | 8.170535 | 0.5525079 |  |  | 0.3750702 | 7.841402
1 | 0.02 | -0.02457581 | 8.220535 | 0.5552297 | 0.6 | 7.40678 | 0.3751417 | 7.842302
1.5 | 0.03 | -0.0745758 | 8.270535 | 0.5579185 | 0.6 | 0 | 0.3752058 | 7.843109
2 | 0.04 | 0.02542419 | 8.170535 | 0.5525079 |  |  | 0.3752927 | 7.844202
2.5 | 0.05 | 0.02542419 | 8.170535 | 0.5525079 |  |  | 0.375362 | 7.845078
3 | 0.06 | 0.02542419 | 8.170535 | 0.5525079 |  |  | 0.3754207 | 7.845825
3.5 | 0.07 | 0.1254242 | 8.070535 | 0.5469631 |  |  | 0.3755129 | 7.846983
4 | 0.08 | -0.02457581 | 8.220535 | 0.5552297 |  |  | 0.3754949 | 7.846785
4.5 | 0.09 | 0.02542419 | 8.170535 | 0.5525079 |  |  | 0.375441 | 7.846127
5 | 0.1 | 0.02542419 | 8.170535 | 0.5525079 |  |  | 0.3753342 | 7.844794
5.5 | 0.11 | 0.02542419 | 8.170535 | 0.5525079 |  |  | 0.3751218 | 7.842126
6 | 0.12 | 0.02542419 | 8.170535 | 0.5525079 |  |  | 0.3747863 | 7.837904
6.5 | 0.13 | 0.02542419 | 8.170535 | 0.5525079 |  |  | 0.3744717 | 7.833904
7 | 0.14 | 0.02542419 | 8.170535 | 0.5525079 |  |  | 0.3741395 | 7.829682
7.5 | 0.15 | 0.02542419 | 8.170535 | 0.5525079 |  |  | 0.3738248 | 7.825682
8 | 0.16 | 0.02542419 | 8.170535 | 0.5525079 |  |  | 0.3735437 | 7.822127
8.5 | 0.17 | -0.0745758 | 8.270535 | 0.5579185 |  |  | 0.3732584 | 7.818571
9 | 0.18 | -0.02457581 | 8.220535 | 0.5552297 |  |  | 0.372825 | 7.813238
9.5 | 0.19 | -0.02457581 | 8.220535 | 0.5552297 |  |  | 0.3723171 | 7.807015
10 | 0.2 | -0.1245758 | 8.320535 | 0.5605751 |  |  | 0.3717346 | 7.799905
10.5 | 0.21 | 0.07542419 | 8.120535 | 0.5497526 |  |  | 0.3711689 | 7.793016
11 | 0.22 | -0.02457581 | 8.220535 | 0.5552297 |  |  | 0.3707125 | 7.78746
11.5 | 0.23 | 0.02542419 | 8.170535 | 0.5525079 | 0.6 | 10.40067 | 0.3704918 | 7.784793
12 | 0.24 | -0.1245758 | 8.320535 | 0.5605751 | 0.6 | 0 | 0.3704702 | 7.784571
12.5 | 0.25 | -0.02457581 | 8.220535 | 0.5552297 |  |  | 0.3706844 | 7.787238
13 | 0.26 | 0.02542419 | 8.170535 | 0.5525079 |  |  | 0.3711176 | 7.792571
13.5 | 0.27 | -0.0745758 | 8.270535 | 0.5579185 |  |  | 0.371803 | 7.801015
14 | 0.28 | -0.02457581 | 8.220535 | 0.5552297 |  |  | 0.372667 | 7.811682
14.5 | 0.29 | -0.02457581 | 8.220535 | 0.5552297 |  |  | 0.3736567 | 7.823905
15 | 0.3 | -0.02457581 | 8.220535 | 0.5552297 |  |  | 0.3746632 | 7.836349
15.5 | 0.31 | -0.0745758 | 8.270535 | 0.5579185 |  |  | 0.3755583 | 7.84746
16 | 0.32 | -0.02457581 | 8.220535 | 0.5552297 |  |  | 0.3762361 | 7.855905
16.5 | 0.33 | -0.02457581 | 8.220535 | 0.5552297 |  |  | 0.3766634 | 7.861238
17 | 0.34 | 0.07542419 | 8.120535 | 0.5497526 |  |  | 0.376893 | 7.864127
17.5 | 0.35 | -0.0745758 | 8.270535 | 0.5579185 |  |  | 0.3769621 | 7.865016
18 | 0.36 | -0.02457581 | 8.220535 | 0.5552297 |  |  | 0.3769085 | 7.864348
18.5 | 0.37 | 0.02542419 | 8.170535 | 0.5525079 |  |  | 0.3767322 | 7.862127
19 | 0.38 | 0.02542419 | 8.170535 | 0.5525079 |  |  | 0.3765035 | 7.859238
19.5 | 0.39 | 0.07542419 | 8.120535 | 0.5497526 |  |  | 0.3761875 | 7.855238
20 | 0.4 | 0.02542419 | 8.170535 | 0.5525079 |  |  | 0.3758546 | 7.851016
20.5 | 0.41 | -0.02457581 | 8.220535 | 0.5552297 |  |  | 0.3755747 | 7.84746
21 | 0.42 | -0.02457581 | 8.220535 | 0.5552297 |  |  | 0.3754183 | 7.84546
21.5 | 0.43 | -0.02457581 | 8.220535 | 0.5552297 |  |  | 0.3753499 | 7.844571
22 | 0.44 | 0.02542419 | 8.170535 | 0.5525079 | 0.6 | 0.7007189 | 0.3754045 | 7.845238
22.5 | 0.45 | 0.1254242 | 8.070535 | 0.5469631 | 0.6 | 0 | 0.3754217 | 7.84546
23 | 0.46 | -0.0745758 | 8.270535 | 0.5579185 |  |  | 0.3753664 | 7.844793
23.5 | 0.47 | 0.02542419 | 8.170535 | 0.5525079 |  |  | 0.3751857 | 7.84257
24 | 0.48 | 0.02542419 | 8.170535 | 0.5525079 |  |  | 0.3748973 | 7.839015
24.5 | 0.49 | 0.02542419 | 8.170535 | 0.5525079 |  |  | 0.3744486 | 7.833459
25 | 0.5 | 0.07542419 | 8.120535 | 0.5497526 |  |  | 0.3740013 | 7.827905
25.5 | 0.51 | 0.02542419 | 8.170535 | 0.5525079 |  |  | 0.3735552 | 7.822349
26 | 0.52 | 0.02542419 | 8.170535 | 0.5525079 |  |  | 0.3731464 | 7.817238
26.5 | 0.53 | -0.0745758 | 8.270535 | 0.5579185 |  |  | 0.3727195 | 7.811904
27 | 0.54 | 0.02542419 | 8.170535 | 0.5525079 |  |  | 0.372434 | 7.808349
27.5 | 0.55 | -0.02457581 | 8.220535 | 0.5552297 |  |  | 0.3721627 | 7.805016
28 | 0.56 | 0.02542419 | 8.170535 | 0.5525079 |  |  | 0.3719411 | 7.802349
28.5 | 0.57 | 0.07542419 | 8.120535 | 0.5497526 |  |  | 0.3716404 | 7.798794
29 | 0.58 | -0.02457581 | 8.220535 | 0.5552297 |  |  | 0.3713712 | 7.795682
29.5 | 0.59 | -0.02457581 | 8.220535 | 0.5552297 |  |  | 0.3707694 | 7.788571
30 | 0.6 | -0.02457581 | 8.220535 | 0.5552297 |  |  | 0.3699269 | 7.778571
30.5 | 0.61 | 0.07542419 | 8.120535 | 0.5497526 |  |  | 0.3685414 | 7.762127
31 | 0.62 | 0.07542419 | 8.120535 | 0.5497526 |  |  | 0.3667579 | 7.741015
31.5 | 0.63 | -0.02457581 | 8.220535 | 0.5552297 |  |  | 0.3641653 | 7.710571
32 | 0.64 | 0.07542419 | 8.120535 | 0.5497526 |  |  | 0.3609946 | 7.673682
32.5 | 0.65 | 0.1254242 | 8.070535 | 0.5469631 |  |  | 0.3568092 | 7.625682
33 | 0.66 | 0.3754242 | 7.820535 | 0.5324808 |  |  | 0.351833 | 7.56946
33.5 | 0.67 | 0.2754242 | 7.920535 | 0.5383835 |  |  | 0.3455728 | 7.499905
34 | 0.68 | 0.5754242 | 7.620535 | 0.5202109 |  |  | 0.3384776 | 7.422349
34.5 | 0.69 | 0.5754242 | 7.620535 | 0.5202109 |  |  | 0.3301619 | 7.333015
35 | 0.7 | 0.7754242 | 7.420535 | 0.5072795 |  |  | 0.3211932 | 7.238348
35.5 | 0.71 | 0.7754242 | 7.420535 | 0.5072795 |  |  | 0.3112944 | 7.135904
36 | 0.72 | 0.9254242 | 7.270535 | 0.497114 |  |  | 0.3011935 | 7.03346
36.5 | 0.73 | 0.8254242 | 7.370535 | 0.5039369 |  |  | 0.290509 | 6.927461
37 | 0.74 | 1.025424 | 7.170535 | 0.4901008 |  |  | 0.2800082 | 6.825682
37.5 | 0.75 | 1.075424 | 7.120535 | 0.4865203 |  |  | 0.2694481 | 6.725683
38 | 0.76 | 1.475424 | 6.720535 | 0.4559585 |  |  | 0.2595809 | 6.634349
38.5 | 0.77 | 1.525424 | 6.670535 | 0.4518805 |  |  | 0.2499438 | 6.547237
39 | 0.78 | 2.125424 | 6.070535 | 0.3977054 |  |  | 0.2412587 | 6.470571
39.5 | 0.79 | 2.475424 | 5.720535 | 0.3608552 |  |  | 0.2329286 | 6.398793
40 | 0.8 | 2.825424 | 5.370535 | 0.3192019 |  |  | 0.2254058 | 6.335459
40.5 | 0.81 | 2.625424 | 5.570535 | 0.3436447 |  |  | 0.21807 | 6.275015
41 | 0.82 | 2.975424 | 5.220535 | 0.2996407 |  |  | 0.2115753 | 6.222571
41.5 | 0.83 | 2.625424 | 5.570535 | 0.3436447 |  |  | 0.2052385 | 6.172349
42 | 0.84 | 2.875424 | 5.320535 | 0.312804 |  |  | 0.1996535 | 6.128793
42.5 | 0.85 | 2.575424 | 5.620535 | 0.3494836 |  |  | 0.1942145 | 6.087015
43 | 0.86 | 2.975424 | 5.220535 | 0.2996407 |  |  | 0.1894583 | 6.051016
43.5 | 0.87 | 2.625424 | 5.570535 | 0.3436447 |  |  | 0.1846137 | 6.014793
44 | 0.88 | 3.125424 | 5.070535 | 0.2789222 |  |  | 0.1803505 | 5.983237
44.5 | 0.89 | 2.725424 | 5.470535 | 0.3316467 |  |  | 0.176075 | 5.951904
45 | 0.9 | 3.025424 | 5.170535 | 0.2928682 |  |  | 0.1723395 | 5.924793
45.5 | 0.91 | 2.775424 | 5.420535 | 0.3254817 |  |  | 0.168439 | 5.896793
46 | 0.92 | 3.025424 | 5.170535 | 0.2928682 |  |  | 0.1650594 | 5.872793
46.5 | 0.93 | 2.675424 | 5.520535 | 0.3377001 |  |  | 0.1614582 | 5.84746
47 | 0.94 | 3.025424 | 5.170535 | 0.2928682 |  |  | 0.1581105 | 5.824126
47.5 | 0.95 | 2.775424 | 5.420535 | 0.3254817 |  |  | 0.1544455 | 5.798793
48 | 0.96 | 3.075424 | 5.120535 | 0.2859633 |  |  | 0.1511758 | 5.776349
48.5 | 0.97 | 2.775424 | 5.420535 | 0.3254817 |  |  | 0.1475903 | 5.751904
49 | 0.98 | 2.975424 | 5.220535 | 0.2996407 |  |  | 0.1443035 | 5.729682
49.5 | 0.99 | 2.825424 | 5.370535 | 0.3192019 |  |  | 0.1407504 | 5.705905
50 | 1 | 2.975424 | 5.220535 | 0.2996407 |  |  | 0.1374979 | 5.684349
50.5 | 1.01 | 2.925424 | 5.270535 | 0.3062848 |  |  | 0.133877 | 5.660571
51 | 1.02 | 3.075424 | 5.120535 | 0.2859633 |  |  | 0.1303859 | 5.637904
51.5 | 1.03 | 2.825424 | 5.370535 | 0.3192019 |  |  | 0.1263698 | 5.612127
52 | 1.04 | 3.225424 | 4.970535 | 0.2644152 |  |  | 0.1224539 | 5.587237
52.5 | 1.05 | 2.925424 | 5.270535 | 0.3062848 |  |  | 0.1179314 | 5.558793
53 | 1.06 | 3.575424 | 4.620535 | 0.2086955 |  |  | 0.1134276 | 5.530793
53.5 | 1.07 | 3.325424 | 4.870535 | 0.2493124 |  |  | 0.1085174 | 5.500571
54 | 1.08 | 3.525424 | 4.670535 | 0.2171668 |  |  | 0.1039653 | 5.472794
54.5 | 1.09 | 3.275424 | 4.920535 | 0.2569406 |  |  | 0.09911616 | 5.44346
55 | 1.1 | 3.425424 | 4.770535 | 0.2335765 |  |  | 0.09474574 | 5.417237
55.5 | 1.11 | 3.325424 | 4.870535 | 0.2493124 |  |  | 0.09030683 | 5.390793
56 | 1.12 | 3.525424 | 4.670535 | 0.2171668 |  |  | 0.08651028 | 5.368349
56.5 | 1.13 | 3.375424 | 4.820535 | 0.2415261 |  |  | 0.08265173 | 5.345682
57 | 1.14 | 3.575424 | 4.620535 | 0.2086955 |  |  | 0.07945649 | 5.327015
57.5 | 1.15 | 3.325424 | 4.870535 | 0.2493124 |  |  | 0.07619852 | 5.308126
58 | 1.16 | 3.525424 | 4.670535 | 0.2171668 |  |  | 0.07342684 | 5.292127
58.5 | 1.17 | 3.275424 | 4.920535 | 0.2569406 |  |  | 0.07025222 | 5.273904
59 | 1.18 | 3.575424 | 4.620535 | 0.2086955 |  |  | 0.06736511 | 5.25746
59.5 | 1.19 | 3.375424 | 4.820535 | 0.2415261 |  |  | 0.06397282 | 5.238348
60 | 1.2 | 3.575424 | 4.620535 | 0.2086955 |  |  | 0.06094619 | 5.22146
60.5 | 1.21 | 3.375424 | 4.820535 | 0.2415261 |  |  | 0.0576039 | 5.203015
61 | 1.22 | 3.625424 | 4.570535 | 0.2000389 |  |  | 0.05474932 | 5.18746
61.5 | 1.23 | 3.375424 | 4.820535 | 0.2415261 |  |  | 0.05152985 | 5.170127
62 | 1.24 | 3.625424 | 4.570535 | 0.2000389 |  |  | 0.04889075 | 5.156126
62.5 | 1.25 | 3.425424 | 4.770535 | 0.2335765 |  |  | 0.04586454 | 5.140127
63 | 1.26 | 3.675424 | 4.520535 | 0.1911909 |  |  | 0.04331469 | 5.126793
63.5 | 1.27 | 3.425424 | 4.770535 | 0.2335765 |  |  | 0.04062997 | 5.112793
64 | 1.28 | 3.625424 | 4.570535 | 0.2000389 |  |  | 0.03883446 | 5.10346
64.5 | 1.29 | 3.475424 | 4.720535 | 0.2254585 |  |  | 0.03675676 | 5.092571
65 | 1.3 | 3.825424 | 4.370535 | 0.1634319 |  |  | 0.03531114 | 5.085015
65.5 | 1.31 | 3.525424 | 4.670535 | 0.2171668 |  |  | 0.03339178 | 5.075016
66 | 1.32 | 3.775424 | 4.420535 | 0.1728942 |  |  | 0.0317597 | 5.066571
66.5 | 1.33 | 3.525424 | 4.670535 | 0.2171668 |  |  | 0.02929821 | 5.053904
67 | 1.34 | 3.925424 | 4.270535 | 0.1438426 |  |  | 0.02715813 | 5.043015
67.5 | 1.35 | 3.675424 | 4.520535 | 0.1911909 |  |  | 0.02436356 | 5.028793
68 | 1.36 | 3.975424 | 4.220535 | 0.1336998 |  |  | 0.02205201 | 5.017016
68.5 | 1.37 | 3.725424 | 4.470535 | 0.1821448 |  |  | 0.0191424 | 5.002126
69 | 1.38 | 4.025424 | 4.170535 | 0.1233139 |  |  | 0.01676469 | 4.989904
69.5 | 1.39 | 3.725424 | 4.470535 | 0.1821448 |  |  | 0.01395953 | 4.97546
70 | 1.4 | 3.975424 | 4.220535 | 0.1336998 |  |  | 0.0118607 | 4.964571
70.5 | 1.41 | 3.725424 | 4.470535 | 0.1821448 |  |  | 0.009501089 | 4.952348
71 | 1.42 | 4.125424 | 4.070535 | 0.1017765 |  |  | 0.00793357 | 4.944127
71.5 | 1.43 | 3.675424 | 4.520535 | 0.1911909 |  |  | 0.00622406 | 4.935237
72 | 1.44 | 4.025424 | 4.170535 | 0.1233139 |  |  | 0.005396735 | 4.930793
72.5 | 1.45 | 3.625424 | 4.570535 | 0.2000389 |  |  | 0.004197815 | 4.924571
73 | 1.46 | 3.975424 | 4.220535 | 0.1336998 |  |  | 0.0035993 | 4.92146
73.5 | 1.47 | 3.725424 | 4.470535 | 0.1821448 |  |  | 0.002758215 | 4.917238
74 | 1.48 | 3.975424 | 4.220535 | 0.1336998 |  |  | 0.002359803 | 4.915238
74.5 | 1.49 | 3.725424 | 4.470535 | 0.1821448 |  |  | 0.001370327 | 4.910349
75 | 1.5 | 3.975424 | 4.220535 | 0.1336998 |  |  | 0.000966048 | 4.908349
75.5 | 1.51 | 3.725424 | 4.470535 | 0.1821448 |  |  | 0.0002782706 | 4.9
76 | 1.52 | 3.975424 | 4.220535 | 0.1336998 |  |  | 0 | 4.9
76.5 | 1.53 | 3.825424 | 4.370535 | 0.1634319 |  |  | 0 | 4.9
77 | 1.54 | 4.025424 | 4.170535 | 0.1233139 |  |  | 0 | 4.9
77.5 | 1.55 | 3.725424 | 4.470535 | 0.1821448 |  |  | 0 | 4.9
78 | 1.56 | 4.025424 | 4.170535 | 0.1233139 |  |  | 0 | 4.9
78.5 | 1.57 | 3.625424 | 4.570535 | 0.2000389 |  |  | 0 | 4.9
79 | 1.58 | 4.075424 | 4.120535 | 0.1126759 |  |  | 0 | 4.9
79.5 | 1.59 | 3.675424 | 4.520535 | 0.1911909 |  |  | 0 | 4.9
80 | 1.6 | 3.975424 | 4.220535 | 0.1336998 |  |  | 0 | 4.9
80.5 | 1.61 | 3.675424 | 4.520535 | 0.1911909
81 | 1.62 | 4.025424 | 4.170535 | 0.1233139
81.5 | 1.63 | 3.725424 | 4.470535 | 0.1821448
82 | 1.64 | 3.875424 | 4.320535 | 0.1537506
82.5 | 1.65 | 3.725424 | 4.470535 | 0.1821448
83 | 1.66 | 4.025424 | 4.170535 | 0.1233139
83.5 | 1.67 | 3.825424 | 4.370535 | 0.1634319
84 | 1.68 | 4.025424 | 4.170535 | 0.1233139
84.5 | 1.69 | 3.775424 | 4.420535 | 0.1728942
85 | 1.7 | 4.025424 | 4.170535 | 0.1233139
85.5 | 1.71 | 3.725424 | 4.470535 | 0.1821448
86 | 1.72 | 3.975424 | 4.220535 | 0.1336998
86.5 | 1.73 | 3.775424 | 4.420535 | 0.1728942
87 | 1.74 | 3.925424 | 4.270535 | 0.1438426
87.5 | 1.75 | 3.775424 | 4.420535 | 0.1728942
88 | 1.76 | 4.175424 | 4.020535 | 0.0906061
88.5 | 1.77 | 3.825424 | 4.370535 | 0.1634319
89 | 1.78 | 4.075424 | 4.120535 | 0.1126759
89.5 | 1.79 | 3.875424 | 4.320535 | 0.1537506
90 | 1.8 | 4.075424 | 4.120535 | 0.1126759
90.5 | 1.81 | 3.775424 | 4.420535 | 0.1728942
91 | 1.82 | 4.075424 | 4.120535 | 0.1126759
91.5 | 1.83 | 3.825424 | 4.370535 | 0.1634319
92 | 1.84 | 4.025424 | 4.170535 | 0.1233139
92.5 | 1.85 | 4.175424 | 4.020535 | 0.0906061
93 | 1.86 | 4.525424 | 3.670535 | 0.003891825
93.5 | 1.87 | 4.125424 | 4.070535 | 0.1017765
94 | 1.88 | 4.475424 | 3.720535 | 0.01727838
94.5 | 1.89 | 4.175424 | 4.020535 | 0.0906061
95 | 1.9 | 4.425424 | 3.770535 | 0.03031002
95.5 | 1.91 | 4.175424 | 4.020535 | 0.0906061
96 | 1.92 | 4.425424 | 3.770535 | 0.03031002
96.5 | 1.93 | 4.175424 | 4.020535 | 0.0906061
97 | 1.94 | 4.425424 | 3.770535 | 0.03031002
97.5 | 1.95 | 4.175424 | 4.020535 | 0.0906061
98 | 1.96 | 4.425424 | 3.770535 | 0.03031002
98.5 | 1.97 | 4.125424 | 4.070535 | 0.1017765
99 | 1.98 | 4.425424 | 3.770535 | 0.03031002
99.5 | 1.99 | 4.275424 | 3.920535 | 0.06741046
100 | 2 | 5.925424 | 2.270535 | -0.6103033
100.5 | 2.01
101 | 2.02
101.5 | 2.03
102 | 2.04
102.5 | 2.05
103 | 2.06
103.5 | 2.07
104 | 2.08
104.5 | 2.09
105 | 2.1
105.5 | 2.11
106 | 2.12
106.5 | 2.13
107 | 2.14
107.5 | 2.15
108 | 2.16
108.5 | 2.17
109 | 2.18
109.5 | 2.19
110 | 2.2
110.5 | 2.21
111 | 2.22
111.5 | 2.23
112 | 2.24
112.5 | 2.25
113 | 2.26
113.5 | 2.27
114 | 2.28
114.5 | 2.29
115 | 2.3
115.5 | 2.31
116 | 2.32
116.5 | 2.33
117 | 2.34
117.5 | 2.35
118 | 2.36
118.5 | 2.37
119 | 2.38
119.5 | 2.39
120 | 2.4
120.5 | 2.41
121 | 2.42
121.5 | 2.43
122 | 2.44
122.5 | 2.45
123 | 2.46
123.5 | 2.47
124 | 2.48
124.5 | 2.49
125 | 2.5

## Fuerza
ciclos | seg | Fuerza | Presión
0.5 | 0.01 | 9.33912 | 83.96963 | 0.6 | 11.82105
1 | 0.02 | 9.35874 | 84.14603 | 0.6 | 0
1.5 | 0.03 | 9.3195 | 83.79322
2 | 0.04 | 9.35874 | 84.14603
2.5 | 0.05 | 9.35874 | 84.14603
3 | 0.06 | 9.33912 | 83.96963
3.5 | 0.07 | 9.3195 | 83.79322
4 | 0.08 | 9.33912 | 83.96963
4.5 | 0.09 | 9.35874 | 84.14603
5 | 0.1 | 9.35874 | 84.14603
5.5 | 0.11 | 9.35874 | 84.14603
6 | 0.12 | 9.35874 | 84.14603
6.5 | 0.13 | 9.35874 | 84.14603
7 | 0.14 | 9.37836 | 84.32244
7.5 | 0.15 | 9.37836 | 84.32244
8 | 0.16 | 9.35874 | 84.14603
8.5 | 0.17 | 9.37836 | 84.32244 | 0.6 | 106.2851
9 | 0.18 | 9.33912 | 83.96963 | 0.6 | 0
9.5 | 0.19 | 9.37836 | 84.32244
10 | 0.2 | 9.33912 | 83.96963
10.5 | 0.21 | 9.35874 | 84.14603
11 | 0.22 | 9.35874 | 84.14603
11.5 | 0.23 | 9.35874 | 84.14603
12 | 0.24 | 9.29988 | 83.61681
12.5 | 0.25 | 9.35874 | 84.14603
13 | 0.26 | 9.37836 | 84.32244
13.5 | 0.27 | 9.3195 | 83.79322
14 | 0.28 | 9.35874 | 84.14603
14.5 | 0.29 | 9.37836 | 84.32244
15 | 0.3 | 9.35874 | 84.14603
15.5 | 0.31 | 9.3195 | 83.79322
16 | 0.32 | 9.33912 | 83.96963
16.5 | 0.33 | 9.33912 | 83.96963
17 | 0.34 | 9.37836 | 84.32244
17.5 | 0.35 | 9.35874 | 84.14603
18 | 0.36 | 9.35874 | 84.14603
18.5 | 0.37 | 9.35874 | 84.14603
19 | 0.38 | 9.35874 | 84.14603
19.5 | 0.39 | 9.39798 | 84.49885
20 | 0.4 | 9.33912 | 83.96963
20.5 | 0.41 | 9.37836 | 84.32244
21 | 0.42 | 9.3195 | 83.79322
21.5 | 0.43 | 9.33912 | 83.96963
22 | 0.44 | 9.37836 | 84.32244
22.5 | 0.45 | 9.35874 | 84.14603
23 | 0.46 | 9.33912 | 83.96963
23.5 | 0.47 | 9.37836 | 84.32244
24 | 0.48 | 9.37836 | 84.32244
24.5 | 0.49 | 9.35874 | 84.14603
25 | 0.5 | 9.35874 | 84.14603
25.5 | 0.51 | 9.35874 | 84.14603
26 | 0.52 | 9.35874 | 84.14603
26.5 | 0.53 | 9.33912 | 83.96963
27 | 0.54 | 9.33912 | 83.96963
27.5 | 0.55 | 9.33912 | 83.96963
28 | 0.56 | 9.35874 | 84.14603
28.5 | 0.57 | 9.39798 | 84.49885
29 | 0.58 | 9.37836 | 84.32244
29.5 | 0.59 | 9.3195 | 83.79322
30 | 0.6 | 9.35874 | 84.14603
30.5 | 0.61 | 9.39798 | 84.49885
31 | 0.62 | 9.33912 | 83.96963
31.5 | 0.63 | 9.35874 | 84.14603
32 | 0.64 | 9.3195 | 83.79322
32.5 | 0.65 | 9.37836 | 84.32244
33 | 0.66 | 9.35874 | 84.14603
33.5 | 0.67 | 9.29988 | 83.61681
34 | 0.68 | 9.33912 | 83.96963
34.5 | 0.69 | 9.33912 | 83.96963
35 | 0.7 | 9.29988 | 83.61681
35.5 | 0.71 | 9.29988 | 83.61681
36 | 0.72 | 9.29988 | 83.61681
36.5 | 0.73 | 9.28026 | 83.44041
37 | 0.74 | 9.29988 | 83.61681
37.5 | 0.75 | 9.26064 | 83.264
38 | 0.76 | 9.28026 | 83.44041
38.5 | 0.77 | 9.20178 | 82.73478
39 | 0.78 | 9.20178 | 82.73478
39.5 | 0.79 | 9.26064 | 83.264
40 | 0.8 | 9.20178 | 82.73478
40.5 | 0.81 | 9.24102 | 83.08759
41 | 0.82 | 9.18216 | 82.55838
41.5 | 0.83 | 9.10368 | 81.85275
42 | 0.84 | 9.10368 | 81.85275
42.5 | 0.85 | 9.08406 | 81.67634
43 | 0.86 | 9.1233 | 82.02915
43.5 | 0.87 | 9.10368 | 81.85275
44 | 0.88 | 9.08406 | 81.67634
44.5 | 0.89 | 9.10368 | 81.85275
45 | 0.9 | 9.1233 | 82.02915
45.5 | 0.91 | 9.08406 | 81.67634
46 | 0.92 | 9.04482 | 81.32352
46.5 | 0.93 | 9.04482 | 81.32352
47 | 0.94 | 9.10368 | 81.85275
47.5 | 0.95 | 9.08406 | 81.67634
48 | 0.96 | 9.06444 | 81.49993
48.5 | 0.97 | 9.10368 | 81.85275
49 | 0.98 | 9.04482 | 81.32352
49.5 | 0.99 | 9.1233 | 82.02915
50 | 1 | 9.06444 | 81.49993
50.5 | 1.01 | 9.14292 | 82.20556
51 | 1.02 | 9.10368 | 81.85275
51.5 | 1.03 | 9.14292 | 82.20556
52 | 1.04 | 9.14292 | 82.20556
52.5 | 1.05 | 9.08406 | 81.67634
53 | 1.06 | 9.16254 | 82.38197
53.5 | 1.07 | 9.16254 | 82.38197
54 | 1.08 | 9.16254 | 82.38197
54.5 | 1.09 | 9.18216 | 82.55838
55 | 1.1 | 9.14292 | 82.20556
55.5 | 1.11 | 9.16254 | 82.38197
56 | 1.12 | 9.18216 | 82.55838
56.5 | 1.13 | 9.18216 | 82.55838
57 | 1.14 | 9.18216 | 82.55838
57.5 | 1.15 | 9.20178 | 82.73478
58 | 1.16 | 9.18216 | 82.55838
58.5 | 1.17 | 9.18216 | 82.55838
59 | 1.18 | 9.2214 | 82.91119
59.5 | 1.19 | 9.24102 | 83.08759
60 | 1.2 | 9.2214 | 82.91119
60.5 | 1.21 | 9.26064 | 83.264
61 | 1.22 | 9.2214 | 82.91119
61.5 | 1.23 | 9.24102 | 83.08759
62 | 1.24 | 9.26064 | 83.264
62.5 | 1.25 | 9.26064 | 83.264
63 | 1.26 | 9.26064 | 83.264
63.5 | 1.27 | 9.26064 | 83.264
64 | 1.28 | 9.29988 | 83.61681
64.5 | 1.29 | 9.28026 | 83.44041
65 | 1.3 | 9.3195 | 83.79322
65.5 | 1.31 | 9.28026 | 83.44041
66 | 1.32 | 9.26064 | 83.264
66.5 | 1.33 | 9.24102 | 83.08759
67 | 1.34 | 9.26064 | 83.264
67.5 | 1.35 | 9.28026 | 83.44041
68 | 1.36 | 9.28026 | 83.44041
68.5 | 1.37 | 9.28026 | 83.44041
69 | 1.38 | 9.3195 | 83.79322
69.5 | 1.39 | 9.28026 | 83.44041
70 | 1.4 | 9.28026 | 83.44041
70.5 | 1.41 | 9.28026 | 83.44041
71 | 1.42 | 9.29988 | 83.61681
71.5 | 1.43 | 9.3195 | 83.79322
72 | 1.44 | 9.28026 | 83.44041
72.5 | 1.45 | 9.26064 | 83.264
73 | 1.46 | 9.29988 | 83.61681
73.5 | 1.47 | 9.3195 | 83.79322
74 | 1.48 | 9.29988 | 83.61681
74.5 | 1.49 | 9.3195 | 83.79322
75 | 1.5 | 9.3195 | 83.79322
75.5 | 1.51 | 9.33912 | 83.96963
76 | 1.52 | 9.33912 | 83.96963
76.5 | 1.53 | 9.33912 | 83.96963
77 | 1.54 | 9.33912 | 83.96963
77.5 | 1.55 | 9.29988 | 83.61681
78 | 1.56 | 9.39798 | 84.49885
78.5 | 1.57 | 9.29988 | 83.61681
79 | 1.58 | 9.35874 | 84.14603
79.5 | 1.59 | 9.33912 | 83.96963
80 | 1.6 | 9.35874 | 84.14603
80.5 | 1.61 | 9.33912 | 83.96963
81 | 1.62 | 9.37836 | 84.32244
81.5 | 1.63 | 9.37836 | 84.32244
82 | 1.64 | 9.37836 | 84.32244
82.5 | 1.65 | 9.35874 | 84.14603
83 | 1.66 | 9.37836 | 84.32244
83.5 | 1.67 | 9.4176 | 84.67525
84 | 1.68 | 9.39798 | 84.49885
84.5 | 1.69 | 9.39798 | 84.49885
85 | 1.7 | 9.39798 | 84.49885
85.5 | 1.71 | 9.39798 | 84.49885
86 | 1.72 | 9.37836 | 84.32244
86.5 | 1.73 | 9.39798 | 84.49885
87 | 1.74 | 9.35874 | 84.14603
87.5 | 1.75 | 9.37836 | 84.32244
88 | 1.76 | 9.4176 | 84.67525
88.5 | 1.77 | 9.4176 | 84.67525
89 | 1.78 | 9.39798 | 84.49885
89.5 | 1.79 | 9.39798 | 84.49885
90 | 1.8 | 9.39798 | 84.49885
90.5 | 1.81 | 9.43722 | 84.85166
91 | 1.82 | 9.4176 | 84.67525
91.5 | 1.83 | 9.4176 | 84.67525
92 | 1.84 | 9.39798 | 84.49885
92.5 | 1.85 | 9.39798 | 84.49885
93 | 1.86 | 9.37836 | 84.32244
93.5 | 1.87 | 9.4176 | 84.67525
94 | 1.88 | 9.45684 | 85.02806
94.5 | 1.89 | 9.4176 | 84.67525
95 | 1.9 | 9.4176 | 84.67525
95.5 | 1.91 | 9.4176 | 84.67525
96 | 1.92 | 9.39798 | 84.49885
96.5 | 1.93 | 9.39798 | 84.49885
97 | 1.94 | 9.43722 | 84.85166
97.5 | 1.95 | 9.4176 | 84.67525
98 | 1.96 | 9.4176 | 84.67525
98.5 | 1.97 | 9.4176 | 84.67525
99 | 1.98 | 9.43722 | 84.85166
99.5 | 1.99 | 9.43722 | 84.85166
100 | 2 | 9.39798 | 84.49885
100.5 | 2.01
101 | 2.02
101.5 | 2.03
102 | 2.04
102.5 | 2.05
103 | 2.06
103.5 | 2.07
104 | 2.08
104.5 | 2.09
105 | 2.1
105.5 | 2.11
106 | 2.12
106.5 | 2.13
107 | 2.14
107.5 | 2.15
108 | 2.16
108.5 | 2.17
109 | 2.18
109.5 | 2.19
110 | 2.2
110.5 | 2.21
111 | 2.22
111.5 | 2.23
112 | 2.24
112.5 | 2.25
113 | 2.26
113.5 | 2.27
114 | 2.28
114.5 | 2.29
115 | 2.3
115.5 | 2.31
116 | 2.32
116.5 | 2.33
117 | 2.34
117.5 | 2.35
118 | 2.36
118.5 | 2.37
119 | 2.38
119.5 | 2.39
120 | 2.4
120.5 | 2.41
121 | 2.42
121.5 | 2.43
122 | 2.44
122.5 | 2.45
123 | 2.46
123.5 | 2.47
124 | 2.48
124.5 | 2.49
125 | 2.5

## Resistencia
ciclos | seg | Intensidad | Tensión | Resistencia | Potencia | Energía
0.5 | 0.01 | 0 | -0.1976271 |  |  |  | 0.6 | 16.94
1 | 0.02 | 0 | 0.03237288 |  |  |  | 0.6 | 0 | La línea vertical roja señala el fin del precalentamiento
1.5 | 0.03 | 0 | 0.03237288 |  |  |  | 0.7 | 16.94
2 | 0.04 | 0 | 0.03237288 |  |  |  | 0.7 | 0
2.5 | 0.05 | 0 | -0.007627125
3 | 0.06 | 0 | 0.03237288
3.5 | 0.07 | 0 | -0.007627125
4 | 0.08 | 0 | -0.007627125
4.5 | 0.09 | 0 | 0.01237288
5 | 0.1 | 0 | 0.01237288
5.5 | 0.11 | 0 | 0.03237288
6 | 0.12 | 0 | -0.007627125
6.5 | 0.13 | 0 | -0.05762713
7 | 0.14 | 0 | 0.01237288
7.5 | 0.15 | 0 | -0.02762713
8 | 0.16 | 0 | -0.007627125
8.5 | 0.17 | 0 | -0.007627125
9 | 0.18 | 0 | 0.03237288 |  |  |  | 0.6 | 2.627691
9.5 | 0.19 | 0 | -0.007627125 |  |  |  | 0.6 | 0
10 | 0.2 | 0 | 0.03237288
10.5 | 0.21 | 0 | -0.02762713
11 | 0.22 | 0 | -0.02762713
11.5 | 0.23 | 0 | 0.01237288
12 | 0.24 | 0 | 0.05237288
12.5 | 0.25 | 0 | -0.07762712
13 | 0.26 | 0 | -0.02762713
13.5 | 0.27 | 0 | -0.03762712
14 | 0.28 | 0 | -0.007627125
14.5 | 0.29 | 0 | -0.03762712
15 | 0.3 | 0 | -0.02762713
15.5 | 0.31 | 0 | 0.01237288
16 | 0.32 | 0 | -0.03762712
16.5 | 0.33 | 0 | -0.007627125 |  |  |  | 0.6 | 0.8457026
17 | 0.34 | 0 | 0.01237288 |  |  |  | 0.6 | 0
17.5 | 0.35 | 0 | 0.03237288
18 | 0.36 | 0 | 0.03237288
18.5 | 0.37 | 0 | -0.007627125
19 | 0.38 | 0 | 0.03237288
19.5 | 0.39 | 0 | -0.007627125
20 | 0.4 | 0 | -0.007627125
20.5 | 0.41 | 0 | 0.07237288
21 | 0.42 | 0 | -0.007627125
21.5 | 0.43 | 0 | 0.01237288
22 | 0.44 | 0 | 0.01237288
22.5 | 0.45 | 0 | -0.02762713
23 | 0.46 | 0 | 0.01237288
23.5 | 0.47 | 0 | -0.007627125
24 | 0.48 | 0 | -0.03762712
24.5 | 0.49 | 0 | 0.05237288 |  |  |  | 0.6 | 34.931
25 | 0.5 | 0 | 0.03237288 |  |  |  | 0.6 | 0
25.5 | 0.51 | 0 | 0.01237288
26 | 0.52 | 0 | 0.01237288
26.5 | 0.53 | 0 | -0.03762712
27 | 0.54 | 0 | -0.02762713
27.5 | 0.55 | 0 | -0.03762712
28 | 0.56 | 0 | 0.01237288
28.5 | 0.57 | 0 | 0.01237288
29 | 0.58 | 0 | 0.03237288
29.5 | 0.59 | 0 | -0.007627125
30 | 0.6 | 0 | -0.03762712
30.5 | 0.61 | 0 | 0.01237288
31 | 0.62 | 2.203 | 0.01231918 | 0.005592 | 0.02713914 | 0.0002713914
31.5 | 0.63 | 2.145 | 0.9823206 | 0.4579583 | 2.107078 | 0.02134217
32 | 0.64 | 2.281 | 1.412317 | 0.6191658 | 3.221496 | 0.05355712
32.5 | 0.65 | 2.457 | 1.662313 | 0.6765621 | 4.084303 | 0.09440015
33 | 0.66 | 2.847 | 1.542303 | 0.5417294 | 4.390938 | 0.1383095
33.5 | 0.67 | 3.237 | 1.522294 | 0.4702792 | 4.927665 | 0.1875862
34 | 0.68 | 3.763 | 1.272281 | 0.3381029 | 4.787594 | 0.2354621
34.5 | 0.69 | 4.056 | 1.232274 | 0.3038151 | 4.998104 | 0.2854432
35 | 0.7 | 4.387 | 1.432266 | 0.3264796 | 6.283351 | 0.3482767
35.5 | 0.71 | 4.543 | 1.142262 | 0.2514334 | 5.189297 | 0.4001696
36 | 0.72 | 3.217 | 1.212294 | 0.3768401 | 3.899951 | 0.4391691
36.5 | 0.73 | 3.178 | 0.7922954 | 0.2493063 | 2.517915 | 0.4643483
37 | 0.74 | 5.967 | 0.6722274 | 0.1126575 | 4.011181 | 0.5044601
37.5 | 0.75 | 7.605 | 1.252187 | 0.1646532 | 9.522886 | 0.5996889
38 | 0.76 | 7.605 | 1.832188 | 0.2409188 | 13.93379 | 0.7390268
38.5 | 0.77 | 8.56 | 1.622164 | 0.1895052 | 13.88573 | 0.877884
39 | 0.78 | 9.028 | 2.102153 | 0.2328481 | 18.97824 | 1.067666
39.5 | 0.79 | 13.552 | 2.062042 | 0.1521578 | 27.9448 | 1.347114
40 | 0.8 | 13.14 | 2.062053 | 0.1569294 | 27.09537 | 1.618068
40.5 | 0.81 | 12.913 | 1.852058 | 0.1434259 | 23.91563 | 1.857224
41 | 0.82 | 12.622 | 1.332065 | 0.1055352 | 16.81333 | 2.025358
41.5 | 0.83 | 12.051 | 1.062079 | 0.08813204 | 12.79912 | 2.153349
42 | 0.84 | 12.09 | 1.192078 | 0.09860035 | 14.41223 | 2.297471
42.5 | 0.85 | 12.09 | 1.062078 | 0.08784766 | 12.84053 | 2.425877
43 | 0.86 | 11.934 | 1.062082 | 0.08899632 | 12.67489 | 2.552625
43.5 | 0.87 | 11.953 | 1.142081 | 0.09554768 | 13.6513 | 2.689138
44 | 0.88 | 11.914 | 1.062083 | 0.08914576 | 12.65365 | 2.815675
44.5 | 0.89 | 11.875 | 1.082083 | 0.09112282 | 12.84974 | 2.944172
45 | 0.9 | 11.875 | 1.372083 | 0.1155439 | 16.29349 | 3.107107
45.5 | 0.91 | 11.875 | 1.292083 | 0.108807 | 15.34349 | 3.260542
46 | 0.92 | 11.895 | 1.142083 | 0.0960137 | 13.58508 | 3.396393
46.5 | 0.93 | 11.934 | 1.082082 | 0.0906722 | 12.91357 | 3.525529
47 | 0.94 | 11.934 | 1.232082 | 0.1032413 | 14.70367 | 3.672565
47.5 | 0.95 | 11.914 | 1.292082 | 0.1084508 | 15.39387 | 3.826504
48 | 0.96 | 11.914 | 1.122082 | 0.09418184 | 13.36849 | 3.960189
48.5 | 0.97 | 11.934 | 1.232082 | 0.1032413 | 14.70367 | 4.107225
49 | 0.98 | 11.934 | 1.232082 | 0.1032413 | 14.70367 | 4.254262
49.5 | 0.99 | 11.992 | 1.152081 | 0.09607076 | 13.81575 | 4.392419
50 | 1 | 11.992 | 1.332081 | 0.1110808 | 15.97431 | 4.552163
50.5 | 1.01 | 11.953 | 1.252082 | 0.1047504 | 14.96613 | 4.701824
51 | 1.02 | 11.934 | 1.082082 | 0.0906722 | 12.91357 | 4.83096
51.5 | 1.03 | 11.934 | 1.152082 | 0.09653779 | 13.74895 | 4.968449
52 | 1.04 | 11.934 | 1.102082 | 0.09234808 | 13.15225 | 5.099972
52.5 | 1.05 | 11.953 | 1.082082 | 0.09052803 | 12.93412 | 5.229313
53 | 1.06 | 12.109 | 1.102078 | 0.0910131 | 13.34506 | 5.362763
53.5 | 1.07 | 12.187 | 1.172076 | 0.09617426 | 14.28409 | 5.505604
54 | 1.08 | 12.07 | 1.082079 | 0.08965027 | 13.06069 | 5.636211
54.5 | 1.09 | 11.934 | 1.172082 | 0.09821367 | 13.98763 | 5.776088
55 | 1.1 | 11.875 | 1.152083 | 0.09701755 | 13.68099 | 5.912898
55.5 | 1.11 | 11.934 | 1.122082 | 0.09402397 | 13.39093 | 6.046807
56 | 1.12 | 11.914 | 1.102082 | 0.09250315 | 13.13021 | 6.178109
56.5 | 1.13 | 11.934 | 1.152082 | 0.09653779 | 13.74895 | 6.315598
57 | 1.14 | 11.934 | 1.082082 | 0.0906722 | 12.91357 | 6.444734
57.5 | 1.15 | 11.953 | 1.172081 | 0.09805752 | 14.00989 | 6.584833
58 | 1.16 | 11.914 | 0.9820825 | 0.08243097 | 11.70053 | 6.701838
58.5 | 1.17 | 11.895 | 1.192083 | 0.1002171 | 14.17983 | 6.843637
59 | 1.18 | 11.914 | 0.8620825 | 0.07235878 | 10.27085 | 6.946345
59.5 | 1.19 | 11.914 | 1.192083 | 0.1000573 | 14.20247 | 7.088369
60 | 1.2 | 11.934 | 0.9220819 | 0.07726512 | 11.00413 | 7.198411
60.5 | 1.21 | 11.934 | 1.062082 | 0.08899632 | 12.67489 | 7.32516
61 | 1.22 | 11.895 | 0.9820829 | 0.08256266 | 11.68188 | 7.441978
61.5 | 1.23 | 11.895 | 1.172083 | 0.09853576 | 13.94193 | 7.581398
62 | 1.24 | 11.914 | 0.9820825 | 0.08243097 | 11.70053 | 7.698403
62.5 | 1.25 | 11.934 | 1.152082 | 0.09653779 | 13.74895 | 7.835892
63 | 1.26 | 11.895 | 0.9020829 | 0.07583715 | 10.73028 | 7.943195
63.5 | 1.27 | 11.914 | 1.192083 | 0.1000573 | 14.20247 | 8.085219
64 | 1.28 | 11.934 | 0.902082 | 0.07558924 | 10.76545 | 8.192874
64.5 | 1.29 | 11.934 | 0.902082 | 0.07558924 | 10.76545 | 8.300529
65 | 1.3 | 11.953 | 0.9820815 | 0.08216193 | 11.73882 | 8.417916
65.5 | 1.31 | 11.973 | 1.232081 | 0.102905 | 14.75171 | 8.565434
66 | 1.32 | 11.914 | 1.102082 | 0.09250315 | 13.13021 | 8.696735
66.5 | 1.33 | 11.895 | 1.062083 | 0.08928818 | 12.63348 | 8.823071
67 | 1.34 | 11.973 | 1.002081 | 0.08369507 | 11.99792 | 8.943049
67.5 | 1.35 | 12.031 | 1.02208 | 0.08495384 | 12.29664 | 9.066016
68 | 1.36 | 12.012 | 0.9420801 | 0.07842825 | 11.31627 | 9.179179
68.5 | 1.37 | 12.031 | 1.10208 | 0.09160332 | 13.25912 | 9.31177
69 | 1.38 | 12.07 | 1.042079 | 0.08633626 | 12.57789 | 9.43755
69.5 | 1.39 | 11.953 | 0.9820815 | 0.08216193 | 11.73882 | 9.554937
70 | 1.4 | 11.875 | 1.022083 | 0.08607018 | 12.13724 | 9.67631
70.5 | 1.41 | 11.953 | 1.022081 | 0.08550836 | 12.21694 | 9.798479
71 | 1.42 | 11.875 | 0.9820834 | 0.08270177 | 11.66224 | 9.915101
71.5 | 1.43 | 11.973 | 1.062081 | 0.08870635 | 12.7163 | 10.04226
72 | 1.44 | 11.953 | 1.002082 | 0.08383515 | 11.97788 | 10.16204
72.5 | 1.45 | 12.051 | 0.9420791 | 0.07817435 | 11.35299 | 10.27557
73 | 1.46 | 11.953 | 0.9420815 | 0.07881548 | 11.2607 | 10.38818
73.5 | 1.47 | 11.895 | 1.122083 | 0.09433232 | 13.34718 | 10.52165
74 | 1.48 | 11.953 | 1.022081 | 0.08550836 | 12.21694 | 10.64382
74.5 | 1.49 | 11.895 | 1.062083 | 0.08928818 | 12.63348 | 10.77016
75 | 1.5 | 11.973 | 0.942081 | 0.07868379 | 11.27954 | 10.88295
75.5 | 1.51 | 11.934 | 0.9420819 | 0.078941 | 11.24281 | 10.99538
76 | 1.52 | 11.973 | 0.942081 | 0.07868379 | 11.27954 | 11.10818
76.5 | 1.53 | 11.934 | 0.962082 | 0.08061689 | 11.48149 | 11.22299
77 | 1.54 | 11.914 | 1.002082 | 0.08410966 | 11.93881 | 11.34238
77.5 | 1.55 | 11.895 | 0.9020829 | 0.07583715 | 10.73028 | 11.44968
78 | 1.56 | 11.914 | 0.9020825 | 0.07571618 | 10.74741 | 11.55716
78.5 | 1.57 | 11.914 | 1.102082 | 0.09250315 | 13.13021 | 11.68846
79 | 1.58 | 11.934 | 0.962082 | 0.08061689 | 11.48149 | 11.80327
79.5 | 1.59 | 11.895 | 1.082083 | 0.09096956 | 12.87138 | 11.93199
80 | 1.6 | 11.934 | 0.8820819 | 0.07391335 | 10.52677 | 12.03725
80.5 | 1.61 | 11.953 | 0.9420815 | 0.07881548 | 11.2607 | 12.14986
81 | 1.62 | 11.973 | 1.172081 | 0.09789368 | 14.03333 | 12.29019
81.5 | 1.63 | 11.953 | 1.042081 | 0.08718158 | 12.456 | 12.41475
82 | 1.64 | 11.934 | 1.022082 | 0.08564454 | 12.19753 | 12.53673
82.5 | 1.65 | 11.953 | 0.9220815 | 0.07714227 | 11.02164 | 12.64694
83 | 1.66 | 11.934 | 0.9220819 | 0.07726512 | 11.00413 | 12.75699
83.5 | 1.67 | 11.875 | 0.9220834 | 0.07764913 | 10.94974 | 12.86648
84 | 1.68 | 11.914 | 1.022082 | 0.08578835 | 12.17709 | 12.98825
84.5 | 1.69 | 11.914 | 1.022082 | 0.08578835 | 12.17709 | 13.11003
85 | 1.7 | 11.895 | 1.142083 | 0.0960137 | 13.58508 | 13.24588
85.5 | 1.71 | 11.895 | 1.082083 | 0.09096956 | 12.87138 | 13.37459
86 | 1.72 | 11.856 | 1.022084 | 0.08620816 | 12.11783 | 13.49577
86.5 | 1.73 | 11.836 | 1.062084 | 0.08973339 | 12.57083 | 13.62148
87 | 1.74 | 11.875 | 0.9020835 | 0.07596492 | 10.71224 | 13.7286
87.5 | 1.75 | 11.856 | 0.9620839 | 0.08114742 | 11.40647 | 13.84266
88 | 1.76 | 11.914 | 0.9220825 | 0.07739487 | 10.98569 | 13.95252
88.5 | 1.77 | 11.934 | 1.042082 | 0.08732042 | 12.43621 | 14.07688
89 | 1.78 | 11.895 | 1.022083 | 0.08592542 | 12.15768 | 14.19846
89.5 | 1.79 | 11.895 | 1.062083 | 0.08928818 | 12.63348 | 14.32479
90 | 1.8 | 11.875 | 0.9820834 | 0.08270177 | 11.66224 | 14.44142
90.5 | 1.81 | 11.856 | 1.122084 | 0.09464271 | 13.30343 | 14.57445
91 | 1.82 | 11.856 | 0.8820838 | 0.07439978 | 10.45799 | 14.67903
91.5 | 1.83 | 11.953 | 0.9020815 | 0.07546905 | 10.78258 | 14.78686
92 | 1.84 | 11.895 | 1.002083 | 0.08424404 | 11.91978 | 14.90605
92.5 | 1.85 | 11.875 | 0.9220834 | 0.07764913 | 10.94974 | 15.01555
93 | 1.86 | 11.817 | 0.9420848 | 0.07972284 | 11.13262 | 15.12688
93.5 | 1.87 | 11.797 | 0.9820853 | 0.08324873 | 11.58566 | 15.24273
94 | 1.88 | 11.836 | 0.8820844 | 0.07452554 | 10.44035 | 15.34714
94.5 | 1.89 | 11.914 | 1.042082 | 0.08746705 | 12.41537 | 15.47129
95 | 1.9 | 11.934 | 1.002082 | 0.08396866 | 11.95885 | 15.59088
95.5 | 1.91 | 11.934 | 1.082082 | 0.0906722 | 12.91357 | 15.72002
96 | 1.92 | 11.914 | 1.102082 | 0.09250315 | 13.13021 | 15.85132
96.5 | 1.93 | 11.914 | 0.9220825 | 0.07739487 | 10.98569 | 15.96117
97 | 1.94 | 11.895 | 1.082083 | 0.09096956 | 12.87138 | 16.08989
97.5 | 1.95 | 11.895 | 0.9420829 | 0.0791999 | 11.20608 | 16.20195
98 | 1.96 | 11.934 | 1.192082 | 0.09988956 | 14.22631 | 16.34421
98.5 | 1.97 | 11.914 | 1.142082 | 0.09586054 | 13.60677 | 16.48028
99 | 1.98 | 11.934 | 0.8820819 | 0.07391335 | 10.52677 | 16.58555
99.5 | 1.99 | 11.875 | 0.9620835 | 0.08101755 | 11.42474 | 16.6998
100 | 2 | 11.817 | 0.9020848 | 0.07633789 | 10.65994 | 16.8064
100.5 | 2.01
101 | 2.02
101.5 | 2.03
102 | 2.04
102.5 | 2.05
103 | 2.06
103.5 | 2.07
104 | 2.08
104.5 | 2.09
105 | 2.1
105.5 | 2.11
106 | 2.12
106.5 | 2.13
107 | 2.14
107.5 | 2.15
108 | 2.16
108.5 | 2.17
109 | 2.18
109.5 | 2.19
110 | 2.2
110.5 | 2.21
111 | 2.22
111.5 | 2.23
112 | 2.24
112.5 | 2.25
113 | 2.26
113.5 | 2.27
114 | 2.28
114.5 | 2.29
115 | 2.3
115.5 | 2.31
116 | 2.32
116.5 | 2.33
117 | 2.34
117.5 | 2.35
118 | 2.36
118.5 | 2.37
119 | 2.38
119.5 | 2.39
120 | 2.4
120.5 | 2.41
121 | 2.42
121.5 | 2.43
122 | 2.44
122.5 | 2.45
123 | 2.46
123.5 | 2.47
124 | 2.48
124.5 | 2.49
125 | 2.5

## Resultados
Inicio paso corriente
30 | 0
30 | 0.5 | Eje Izquierdo |  | Eje Derecho
Fin de Subida |  | Máx = | 0.5 | Máx = | 0.6
41.9116 | 0 | Mín = | 0 | Mín = | 0
41.9116 | 0.5
¿Suavizar?
Inicio paso corriente |  | Eje Izquierdo |  | Eje Derecho
30 | 0 | Máx = | 100 | Máx = | 9
30 | 100 | Mín = | 0 | Mín = | 0
Fin de Subida
41.9116 | 0
41.9116 | 100
¿Suavizar?
|  | Eje Izquierdo |  | Eje Derecho
Inicio paso corriente |  | Máx = | 10 | Máx = | 6
30 | 0 | Mín = | 0 | Mín = | 0
30 | 10
Fin de Subida
41.9116 | 0
41.9116 | 10
|  | Eje Izquierdo |  | Eje Derecho
Inicio paso corriente |  | Máx = | 14 | Máx = | 9
30 | 0 | Mín = | 0 | Mín = | 0
30 | 14
Fin de Subida
41.9116 | 0
41.9116 | 14