## Parámetros
Ensayo |  |  |  |  | Fecha:
Características polvo |  | Material | Referencia polvo | Densidad de golpeo g/cm3 | Densidad aparente g/cm3 | Densidad absoluta g/cm3
|  | Al-NH3 |  | 1.19 | 0.84 | 2.725 |  | Sí
No
Activación externa |  | PRECOMPRESIÓN | No | # MPa
|  | ACTIVACIÓN ELÉC. | No | # V | # A
Características de corriente | Duraciones
|  | Aproximación | Apriete | PreCalentamiento | Calentamiento | Enfriamiento
|  | 99 | 30 | 5 | 65 | 60 | ciclos
|  | 1.98 | 0.6 | 0.1 | 1.3 | 1.2 | segundos
Intensidades
|  | I máx | So1i (grados) | I So1i (kA) | ISo2i (kA) | Energía (kJ) | EDE (kJ/g)
|  | 14.848 | 15 | 1 | 12 | 17.77549 | 15.96075
Características de Presión |  | Presión Trabajo | Presión Sinterizado
|  | 923 |  | kgf
|  | 3.812474 | 0 | bares
Características Sinterizados |  | Diámetro (mm) | Altura (mm) | Masa (g) |  | Secc (cm2)
| 1 | 12.01 | 3.96 | 1.1137 |  | 1.160617
| 2 | 12.29 | 4.31 |  |  | Volumen (cm3)
| 3 | 12.05 | 4.6 |  |  | 0.4751278
| 4 | 12.22 | 3.63
| 5 | 12.2 | 3.81 |  |  | Densid (g/cm3)
| 6 | 12.16 | 4.14 |  |  | 2.344001
| 7 | 12.21 | 4.01 |  |  | Porosidad (%)
| 8 | 12.11 | 4.29 |  |  | 13.98161
|  | 12.15625 | 4.09375
Otros Datos |  | Tª Inicial (ºC) | Lubricante | Diám Punzón (mm) | h punzones (mm) | h obleas (mm) | tS (ciclos)
|  | 224.8 |  | 11.9 | 97.31 | 9.3 | 9.805847
Observaciones
[9 empty] | 4 | 5 | 8
[9 empty] | 3 | 9 | 2

## Adquisición
411 | 474 | 0 | 68
409 | 475 | 0 | 19 | IP:x,x,x,x:
410 | 474 | 0 | 23 | 172,16,1,14
410 | 474 | 0 | 21
411 | 474 | 0 | 21 | Abrir canal. (IP: 172,16,1,14)(Return:1)
410 | 474 | 0 | 17
411 | 474 | 0 | 21
410 | 471 | 0 | 21 | Recibidos de 3189 registros (Soldadura:1772)
410 | 472 | 0 | 19
410 | 474 | 0 | 21
410 | 475 | 0 | 21 | Representar gráficas
411 | 472 | 0 | 16
410 | 475 | 0 | 16
410 | 475 | 0 | 27
410 | 475 | 0 | 25
410 | 473 | 0 | 17
413 | 475 | 0 | 17
410 | 474 | 0 | 23
410 | 475 | 0 | 17
410 | 474 | 0 | 17
411 | 474 | 0 | 23
410 | 474 | 0 | 23
410 | 475 | 0 | 16
413 | 475 | 0 | 17
411 | 472 | 0 | 21
413 | 475 | 0 | 17
411 | 475 | 0 | 25
413 | 475 | 0 | 19
411 | 475 | 0 | 16
411 | 476 | 0 | 19
411 | 476 | 0 | 17
411 | 476 | 0 | 19
411 | 475 | 0 | 16
410 | 475 | 0 | 17
410 | 476 | 0 | 21
409 | 477 | 0 | 17
409 | 475 | 0 | 19
410 | 476 | 0 | 21
411 | 475 | 0 | 19
410 | 476 | 0 | 14
409 | 477 | 0 | 21
412 | 475 | 0 | 19
410 | 476 | 0 | 21
412 | 476 | 0 | 17
410 | 476 | 0 | 21
411 | 474 | 0 | 23
413 | 476 | 0 | 21
413 | 476 | 0 | 19
410 | 473 | 0 | 19
411 | 474 | 0 | 16
411 | 476 | 0 | 19
411 | 474 | 0 | 17
409 | 478 | 0 | 21
411 | 475 | 0 | 17
410 | 477 | 0 | 25
411 | 476 | 0 | 21
411 | 474 | 0 | 17
412 | 474 | 0 | 19
411 | 474 | 0 | 23
411 | 476 | 0 | 16
409 | 478 | 0 | 16
411 | 476 | 2476 | 16
410 | 474 | 2398 | 124
413 | 474 | 2593 | 192
414 | 475 | 2749 | 172
417 | 476 | 3159 | 170
417 | 475 | 3529 | 167
422 | 475 | 3978 | 161
420 | 475 | 4251 | 151
426 | 475 | 4563 | 153
423 | 473 | 4719 | 167
428 | 475 | 4719 | 188
431 | 472 | 7741 | 188
439 | 472 | 7741 | 167
441 | 471 | 8287 | 174
450 | 472 | 8599 | 186
458 | 470 | 12967 | 224
464 | 468 | 14848 | 163
459 | 468 | 13455 | 151
466 | 466 | 13513 | 134
460 | 465 | 12031 | 153
466 | 466 | 11992 | 145
460 | 468 | 11992 | 135
468 | 464 | 11992 | 151
462 | 465 | 11973 | 135
468 | 463 | 11953 | 172
462 | 463 | 11992 | 137
468 | 463 | 11992 | 170
465 | 462 | 12031 | 143
469 | 462 | 12051 | 124
464 | 462 | 12090 | 145
470 | 461 | 12070 | 153
464 | 463 | 12051 | 137
468 | 463 | 12070 | 141
466 | 462 | 12090 | 141
470 | 462 | 12070 | 145
466 | 462 | 12031 | 124
470 | 461 | 11992 | 163
464 | 465 | 12070 | 134
471 | 464 | 12031 | 135
466 | 465 | 12070 | 143
470 | 466 | 12012 | 134
465 | 466 | 11992 | 159
472 | 464 | 12012 | 135
465 | 466 | 12012 | 149
471 | 466 | 12051 | 141
468 | 466 | 12031 | 147
472 | 466 | 12109 | 124
467 | 468 | 12109 | 143
476 | 467 | 11953 | 135
468 | 469 | 11914 | 139
472 | 470 | 11953 | 130
468 | 469 | 11953 | 145
474 | 470 | 12090 | 122
469 | 467 | 12051 | 149
474 | 470 | 11934 | 130
469 | 471 | 11992 | 137
472 | 473 | 11914 | 122
470 | 472 | 11953 | 141
474 | 472 | 11914 | 116
470 | 473 | 11973 | 116
477 | 471 | 11973 | 139
472 | 470 | 12051 | 145
477 | 472 | 12031 | 120
473 | 472 | 12012 | 134
477 | 471 | 12012 | 134
472 | 473 | 11992 | 118
477 | 473 | 12012 | 139
472 | 473 | 12012 | 116
476 | 475 | 11992 | 118
472 | 474 | 11992 | 151
476 | 474 | 12012 | 124
473 | 472 | 12012 | 118
477 | 474 | 12012 | 124
471 | 477 | 11973 | 118
476 | 477 | 11973 | 120
472 | 474 | 12012 | 139
477 | 474 | 12012 | 132
472 | 476 | 12012 | 124
478 | 475 | 11992 | 122
473 | 476 | 11973 | 130
480 | 476 | 11992 | 114
470 | 478 | 11953 | 135
478 | 475 | 11934 | 130
474 | 477 | 11953 | 126
477 | 477 | 11953 | 128
473 | 477 | 11973 | 118
477 | 477 | 11992 | 132
473 | 478 | 11953 | 128
479 | 478 | 12031 | 141
473 | 478 | 11934 | 122
480 | 478 | 11875 | 135
473 | 476 | 11934 | 122
478 | 476 | 11914 | 132
471 | 479 | 12031 | 118
477 | 480 | 11973 | 134
473 | 478 | 12012 | 126
476 | 481 | 11953 | 137
472 | 479 | 11953 | 137
477 | 480 | 11934 | 112
472 | 479 | 11914 | 126
476 | 479 | 11914 | 128
473 | 478 | 11953 | 122
479 | 479 | 11973 | 114
475 | 479 | 11934 | 114
476 | 482 | 11953 | 118
474 | 481 | 11856 | 122
478 | 479 | 11914 | 116
473 | 479 | 11934 | 114
478 | 481 | 11953 | 112
473 | 480 | 11914 | 128
478 | 480 | 11934 | 116
473 | 481 | 11934 | 116
476 | 483 | 11914 | 128
473 | 481 | 11914 | 122
477 | 482 | 11914 | 122
473 | 480 | 11934 | 122
479 | 480 | 11934 | 135
475 | 480 | 11914 | 118
479 | 481 | 11895 | 132
476 | 481 | 11914 | 126
478 | 481 | 11856 | 122
475 | 481 | 11856 | 122
480 | 481 | 11895 | 130
474 | 480 | 11875 | 130
483 | 480 | 11836 | 134
479 | 480 | 11836 | 114
481 | 482 | 11895 | 124
480 | 480 | 11875 | 120
484 | 479 | 11856 | 124
478 | 478 | 11895 | 124
483 | 480 | 11914 | 128
478 | 480 | 11934 | 126
483 | 481 | 11895 | 126
479 | 480 | 11914 | 122
484 | 479 | 11875 | 112
479 | 479 | 11875 | 112
484 | 480 | 11895 | 128
478 | 480 | 11895 | 122
484 | 478 | 11895 | 124

## Desplazamiento
ciclos | seg | x(t) | h(t) | θ(t) |  |  | θ(t) | H(t)
0.5 | 0.01 | 0.01610107 | 7.622322 | 0.4629261 |  |  | 0.3750702 | 7.841402
1 | 0.02 | -0.08389892 | 7.722322 | 0.4698809 | 0.6 | 4.582626 | 0.3751417 | 7.842302
1.5 | 0.03 | -0.03389893 | 7.672321 | 0.4664261 | 0.6 | 0 | 0.3752058 | 7.843109
2 | 0.04 | -0.03389893 | 7.672321 | 0.4664261 |  |  | 0.3752927 | 7.844202
2.5 | 0.05 | 0.01610107 | 7.622322 | 0.4629261 |  |  | 0.375362 | 7.845078
3 | 0.06 | -0.03389893 | 7.672321 | 0.4664261 |  |  | 0.3754207 | 7.845825
3.5 | 0.07 | 0.01610107 | 7.622322 | 0.4629261 |  |  | 0.3755129 | 7.846983
4 | 0.08 | -0.03389893 | 7.672321 | 0.4664261 |  |  | 0.3754949 | 7.846785
4.5 | 0.09 | -0.03389893 | 7.672321 | 0.4664261 |  |  | 0.375441 | 7.846127
5 | 0.1 | -0.03389893 | 7.672321 | 0.4664261 |  |  | 0.3753342 | 7.844794
5.5 | 0.11 | -0.03389893 | 7.672321 | 0.4664261 |  |  | 0.3751218 | 7.842126
6 | 0.12 | 0.01610107 | 7.622322 | 0.4629261 |  |  | 0.3747863 | 7.837904
6.5 | 0.13 | -0.03389893 | 7.672321 | 0.4664261 |  |  | 0.3744717 | 7.833904
7 | 0.14 | -0.03389893 | 7.672321 | 0.4664261 |  |  | 0.3741395 | 7.829682
7.5 | 0.15 | -0.03389893 | 7.672321 | 0.4664261 |  |  | 0.3738248 | 7.825682
8 | 0.16 | -0.03389893 | 7.672321 | 0.4664261 |  |  | 0.3735437 | 7.822127
8.5 | 0.17 | 0.1161011 | 7.522321 | 0.4557863 |  |  | 0.3732584 | 7.818571
9 | 0.18 | -0.03389893 | 7.672321 | 0.4664261 |  |  | 0.372825 | 7.813238
9.5 | 0.19 | -0.03389893 | 7.672321 | 0.4664261 |  |  | 0.3723171 | 7.807015
10 | 0.2 | -0.03389893 | 7.672321 | 0.4664261 |  |  | 0.3717346 | 7.799905
10.5 | 0.21 | 0.01610107 | 7.622322 | 0.4629261 |  |  | 0.3711689 | 7.793016
11 | 0.22 | -0.03389893 | 7.672321 | 0.4664261 |  |  | 0.3707125 | 7.78746
11.5 | 0.23 | -0.03389893 | 7.672321 | 0.4664261 | 0.6 | 9.652902 | 0.3704918 | 7.784793
12 | 0.24 | 0.1161011 | 7.522321 | 0.4557863 | 0.6 | 0 | 0.3704702 | 7.784571
12.5 | 0.25 | 0.01610107 | 7.622322 | 0.4629261 |  |  | 0.3706844 | 7.787238
13 | 0.26 | 0.1161011 | 7.522321 | 0.4557863 |  |  | 0.3711176 | 7.792571
13.5 | 0.27 | 0.01610107 | 7.622322 | 0.4629261 |  |  | 0.371803 | 7.801015
14 | 0.28 | 0.1161011 | 7.522321 | 0.4557863 |  |  | 0.372667 | 7.811682
14.5 | 0.29 | 0.01610107 | 7.622322 | 0.4629261 |  |  | 0.3736567 | 7.823905
15 | 0.3 | 0.01610107 | 7.622322 | 0.4629261 |  |  | 0.3746632 | 7.836349
15.5 | 0.31 | 0.01610107 | 7.622322 | 0.4629261 |  |  | 0.3755583 | 7.84746
16 | 0.32 | 0.01610107 | 7.622322 | 0.4629261 |  |  | 0.3762361 | 7.855905
16.5 | 0.33 | 0.01610107 | 7.622322 | 0.4629261 |  |  | 0.3766634 | 7.861238
17 | 0.34 | -0.03389893 | 7.672321 | 0.4664261 |  |  | 0.376893 | 7.864127
17.5 | 0.35 | -0.03389893 | 7.672321 | 0.4664261 |  |  | 0.3769621 | 7.865016
18 | 0.36 | -0.08389892 | 7.722322 | 0.4698809 |  |  | 0.3769085 | 7.864348
18.5 | 0.37 | -0.08389892 | 7.722322 | 0.4698809 |  |  | 0.3767322 | 7.862127
19 | 0.38 | -0.03389893 | 7.672321 | 0.4664261 |  |  | 0.3765035 | 7.859238
19.5 | 0.39 | 0.01610107 | 7.622322 | 0.4629261 |  |  | 0.3761875 | 7.855238
20 | 0.4 | -0.03389893 | 7.672321 | 0.4664261 |  |  | 0.3758546 | 7.851016
20.5 | 0.41 | -0.08389892 | 7.722322 | 0.4698809 |  |  | 0.3755747 | 7.84746
21 | 0.42 | 0.06610107 | 7.572321 | 0.4593798 |  |  | 0.3754183 | 7.84546
21.5 | 0.43 | -0.03389893 | 7.672321 | 0.4664261 |  |  | 0.3753499 | 7.844571
22 | 0.44 | 0.06610107 | 7.572321 | 0.4593798 | 0.6 | 0.5873511 | 0.3754045 | 7.845238
22.5 | 0.45 | -0.03389893 | 7.672321 | 0.4664261 | 0.6 | 0 | 0.3754217 | 7.84546
23 | 0.46 | 0.01610107 | 7.622322 | 0.4629261 |  |  | 0.3753664 | 7.844793
23.5 | 0.47 | 0.1161011 | 7.522321 | 0.4557863 |  |  | 0.3751857 | 7.84257
24 | 0.48 | 0.1161011 | 7.522321 | 0.4557863 |  |  | 0.3748973 | 7.839015
24.5 | 0.49 | -0.03389893 | 7.672321 | 0.4664261 |  |  | 0.3744486 | 7.833459
25 | 0.5 | 0.01610107 | 7.622322 | 0.4629261 |  |  | 0.3740013 | 7.827905
25.5 | 0.51 | 0.01610107 | 7.622322 | 0.4629261 |  |  | 0.3735552 | 7.822349
26 | 0.52 | 0.01610107 | 7.622322 | 0.4629261 |  |  | 0.3731464 | 7.817238
26.5 | 0.53 | -0.08389892 | 7.722322 | 0.4698809 |  |  | 0.3727195 | 7.811904
27 | 0.54 | 0.01610107 | 7.622322 | 0.4629261 |  |  | 0.372434 | 7.808349
27.5 | 0.55 | -0.03389893 | 7.672321 | 0.4664261 |  |  | 0.3721627 | 7.805016
28 | 0.56 | 0.01610107 | 7.622322 | 0.4629261 |  |  | 0.3719411 | 7.802349
28.5 | 0.57 | 0.01610107 | 7.622322 | 0.4629261 |  |  | 0.3716404 | 7.798794
29 | 0.58 | 0.06610107 | 7.572321 | 0.4593798 |  |  | 0.3713712 | 7.795682
29.5 | 0.59 | 0.01610107 | 7.622322 | 0.4629261 |  |  | 0.3707694 | 7.788571
30 | 0.6 | 0.01610107 | 7.622322 | 0.4629261 |  |  | 0.3699269 | 7.778571
30.5 | 0.61 | -0.08389892 | 7.722322 | 0.4698809 |  |  | 0.3685414 | 7.762127
31 | 0.62 | 0.01610107 | 7.622322 | 0.4629261 |  |  | 0.3667579 | 7.741015
31.5 | 0.63 | -0.03389893 | 7.672321 | 0.4664261 |  |  | 0.3641653 | 7.710571
32 | 0.64 | 0.1161011 | 7.522321 | 0.4557863 |  |  | 0.3609946 | 7.673682
32.5 | 0.65 | 0.1661011 | 7.472322 | 0.4521448 |  |  | 0.3568092 | 7.625682
33 | 0.66 | 0.3161011 | 7.322321 | 0.4409218 |  |  | 0.351833 | 7.56946
33.5 | 0.67 | 0.3161011 | 7.322321 | 0.4409218 |  |  | 0.3455728 | 7.499905
34 | 0.68 | 0.5661011 | 7.072321 | 0.4211589 |  |  | 0.3384776 | 7.422349
34.5 | 0.69 | 0.4661011 | 7.172321 | 0.4292294 |  |  | 0.3301619 | 7.333015
35 | 0.7 | 0.7661011 | 6.872322 | 0.4043134 |  |  | 0.3211932 | 7.238348
35.5 | 0.71 | 0.6161011 | 7.022321 | 0.4170375 |  |  | 0.3112944 | 7.135904
36 | 0.72 | 0.8661011 | 6.772321 | 0.3955174 |  |  | 0.3011935 | 7.03346
36.5 | 0.73 | 1.016101 | 6.622321 | 0.3818255 |  |  | 0.290509 | 6.927461
37 | 0.74 | 1.416101 | 6.222322 | 0.3420864 |  |  | 0.2800082 | 6.825682
37.5 | 0.75 | 1.516101 | 6.122321 | 0.3313402 |  |  | 0.2694481 | 6.725683
38 | 0.76 | 1.966101 | 5.672321 | 0.2782937 |  |  | 0.2595809 | 6.634349
38.5 | 0.77 | 2.366101 | 5.272322 | 0.2235394 |  |  | 0.2499438 | 6.547237
39 | 0.78 | 2.666101 | 4.972322 | 0.1766924 |  |  | 0.2412587 | 6.470571
39.5 | 0.79 | 2.416101 | 5.222322 | 0.2161053 |  |  | 0.2329286 | 6.398793
40 | 0.8 | 2.766101 | 4.872321 | 0.1597947 |  |  | 0.2254058 | 6.335459
40.5 | 0.81 | 2.466101 | 5.172321 | 0.2085275 |  |  | 0.21807 | 6.275015
41 | 0.82 | 2.766101 | 4.872321 | 0.1597947 |  |  | 0.2115753 | 6.222571
41.5 | 0.83 | 2.466101 | 5.172321 | 0.2085275 |  |  | 0.2052385 | 6.172349
42 | 0.84 | 2.866101 | 4.772322 | 0.142189 |  |  | 0.1996535 | 6.128793
42.5 | 0.85 | 2.566101 | 5.072321 | 0.1929238 |  |  | 0.1942145 | 6.087015
43 | 0.86 | 2.866101 | 4.772322 | 0.142189 |  |  | 0.1894583 | 6.051016
43.5 | 0.87 | 2.566101 | 5.072321 | 0.1929238 |  |  | 0.1846137 | 6.014793
44 | 0.88 | 2.866101 | 4.772322 | 0.142189 |  |  | 0.1803505 | 5.983237
44.5 | 0.89 | 2.716101 | 4.922321 | 0.1683294 |  |  | 0.176075 | 5.951904
45 | 0.9 | 2.916101 | 4.722322 | 0.1331064 |  |  | 0.1723395 | 5.924793
45.5 | 0.91 | 2.666101 | 4.972322 | 0.1766924 |  |  | 0.168439 | 5.896793
46 | 0.92 | 2.966101 | 4.672321 | 0.1238295 |  |  | 0.1650594 | 5.872793
46.5 | 0.93 | 2.666101 | 4.972322 | 0.1766924 |  |  | 0.1614582 | 5.84746
47 | 0.94 | 2.866101 | 4.772322 | 0.142189 |  |  | 0.1581105 | 5.824126
47.5 | 0.95 | 2.766101 | 4.872321 | 0.1597947 |  |  | 0.1544455 | 5.798793
48 | 0.96 | 2.966101 | 4.672321 | 0.1238295 |  |  | 0.1511758 | 5.776349
48.5 | 0.97 | 2.766101 | 4.872321 | 0.1597947 |  |  | 0.1475903 | 5.751904
49 | 0.98 | 2.966101 | 4.672321 | 0.1238295 |  |  | 0.1443035 | 5.729682
49.5 | 0.99 | 2.666101 | 4.972322 | 0.1766924 |  |  | 0.1407504 | 5.705905
50 | 1 | 3.016101 | 4.622321 | 0.1143519 |  |  | 0.1374979 | 5.684349
50.5 | 1.01 | 2.766101 | 4.872321 | 0.1597947 |  |  | 0.133877 | 5.660571
51 | 1.02 | 2.966101 | 4.672321 | 0.1238295 |  |  | 0.1303859 | 5.637904
51.5 | 1.03 | 2.716101 | 4.922321 | 0.1683294 |  |  | 0.1263698 | 5.612127
52 | 1.04 | 3.066101 | 4.572321 | 0.104667 |  |  | 0.1224539 | 5.587237
52.5 | 1.05 | 2.716101 | 4.922321 | 0.1683294 |  |  | 0.1179314 | 5.558793
53 | 1.06 | 3.016101 | 4.622321 | 0.1143519 |  |  | 0.1134276 | 5.530793
53.5 | 1.07 | 2.866101 | 4.772322 | 0.142189 |  |  | 0.1085174 | 5.500571
54 | 1.08 | 3.066101 | 4.572321 | 0.104667 |  |  | 0.1039653 | 5.472794
54.5 | 1.09 | 2.816101 | 4.822321 | 0.1510831 |  |  | 0.09911616 | 5.44346
55 | 1.1 | 3.266101 | 4.372321 | 0.0637124 |  |  | 0.09474574 | 5.417237
55.5 | 1.11 | 2.866101 | 4.772322 | 0.142189 |  |  | 0.09030683 | 5.390793
56 | 1.12 | 3.066101 | 4.572321 | 0.104667 |  |  | 0.08651028 | 5.368349
56.5 | 1.13 | 2.866101 | 4.772322 | 0.142189 |  |  | 0.08265173 | 5.345682
57 | 1.14 | 3.166101 | 4.472322 | 0.08464763 |  |  | 0.07945649 | 5.327015
57.5 | 1.15 | 2.916101 | 4.722322 | 0.1331064 |  |  | 0.07619852 | 5.308126
58 | 1.16 | 3.166101 | 4.472322 | 0.08464763 |  |  | 0.07342684 | 5.292127
58.5 | 1.17 | 2.916101 | 4.722322 | 0.1331064 |  |  | 0.07025222 | 5.273904
59 | 1.18 | 3.066101 | 4.572321 | 0.104667 |  |  | 0.06736511 | 5.25746
59.5 | 1.19 | 2.966101 | 4.672321 | 0.1238295 |  |  | 0.06397282 | 5.238348
60 | 1.2 | 3.166101 | 4.472322 | 0.08464763 |  |  | 0.06094619 | 5.22146
60.5 | 1.21 | 2.966101 | 4.672321 | 0.1238295 |  |  | 0.0576039 | 5.203015
61 | 1.22 | 3.316101 | 4.322321 | 0.05288161 |  |  | 0.05474932 | 5.18746
61.5 | 1.23 | 3.066101 | 4.572321 | 0.104667 |  |  | 0.05152985 | 5.170127
62 | 1.24 | 3.316101 | 4.322321 | 0.05288161 |  |  | 0.04889075 | 5.156126
62.5 | 1.25 | 3.116101 | 4.522322 | 0.09476805 |  |  | 0.04586454 | 5.140127
63 | 1.26 | 3.316101 | 4.322321 | 0.05288161 |  |  | 0.04331469 | 5.126793
63.5 | 1.27 | 3.066101 | 4.572321 | 0.104667 |  |  | 0.04062997 | 5.112793
64 | 1.28 | 3.316101 | 4.322321 | 0.05288161 |  |  | 0.03883446 | 5.10346
64.5 | 1.29 | 3.066101 | 4.572321 | 0.104667 |  |  | 0.03675676 | 5.092571
65 | 1.3 | 3.266101 | 4.372321 | 0.0637124 |  |  | 0.03531114 | 5.085015
65.5 | 1.31 | 3.066101 | 4.572321 | 0.104667 |  |  | 0.03339178 | 5.075016
66 | 1.32 | 3.266101 | 4.372321 | 0.0637124 |  |  | 0.0317597 | 5.066571
66.5 | 1.33 | 3.116101 | 4.522322 | 0.09476805 |  |  | 0.02929821 | 5.053904
67 | 1.34 | 3.316101 | 4.322321 | 0.05288161 |  |  | 0.02715813 | 5.043015
67.5 | 1.35 | 3.016101 | 4.622321 | 0.1143519 |  |  | 0.02436356 | 5.028793
68 | 1.36 | 3.266101 | 4.372321 | 0.0637124 |  |  | 0.02205201 | 5.017016
68.5 | 1.37 | 3.066101 | 4.572321 | 0.104667 |  |  | 0.0191424 | 5.002126
69 | 1.38 | 3.316101 | 4.322321 | 0.05288161 |  |  | 0.01676469 | 4.989904
69.5 | 1.39 | 3.066101 | 4.572321 | 0.104667 |  |  | 0.01395953 | 4.97546
70 | 1.4 | 3.366101 | 4.272322 | 0.04179733 |  |  | 0.0118607 | 4.964571
70.5 | 1.41 | 3.116101 | 4.522322 | 0.09476805 |  |  | 0.009501089 | 4.952348
71 | 1.42 | 3.466101 | 4.172321 | 0.01883154 |  |  | 0.00793357 | 4.944127
71.5 | 1.43 | 2.966101 | 4.672321 | 0.1238295 |  |  | 0.00622406 | 4.935237
72 | 1.44 | 3.366101 | 4.272322 | 0.04179733 |  |  | 0.005396735 | 4.930793
72.5 | 1.45 | 3.166101 | 4.472322 | 0.08464763 |  |  | 0.004197815 | 4.924571
73 | 1.46 | 3.316101 | 4.322321 | 0.05288161 |  |  | 0.0035993 | 4.92146
73.5 | 1.47 | 3.116101 | 4.522322 | 0.09476805 |  |  | 0.002758215 | 4.917238
74 | 1.48 | 3.316101 | 4.322321 | 0.05288161 |  |  | 0.002359803 | 4.915238
74.5 | 1.49 | 3.116101 | 4.522322 | 0.09476805 |  |  | 0.001370327 | 4.910349
75 | 1.5 | 3.416101 | 4.222322 | 0.03045041 |  |  | 0.000966048 | 4.908349
75.5 | 1.51 | 3.116101 | 4.522322 | 0.09476805 |  |  | 0.0002782706 | 4.9
76 | 1.52 | 3.466101 | 4.172321 | 0.01883154 |  |  | 0 | 4.9
76.5 | 1.53 | 3.116101 | 4.522322 | 0.09476805 |  |  | 0 | 4.9
77 | 1.54 | 3.366101 | 4.272322 | 0.04179733 |  |  | 0 | 4.9
77.5 | 1.55 | 3.016101 | 4.622321 | 0.1143519 |  |  | 0 | 4.9
78 | 1.56 | 3.316101 | 4.322321 | 0.05288161 |  |  | 0 | 4.9
78.5 | 1.57 | 3.116101 | 4.522322 | 0.09476805 |  |  | 0 | 4.9
79 | 1.58 | 3.266101 | 4.372321 | 0.0637124 |  |  | 0 | 4.9
79.5 | 1.59 | 3.066101 | 4.572321 | 0.104667 |  |  | 0 | 4.9
80 | 1.6 | 3.316101 | 4.322321 | 0.05288161 |  |  | 0 | 4.9
80.5 | 1.61 | 3.066101 | 4.572321 | 0.104667
81 | 1.62 | 3.266101 | 4.372321 | 0.0637124
81.5 | 1.63 | 3.116101 | 4.522322 | 0.09476805
82 | 1.64 | 3.416101 | 4.222322 | 0.03045041
82.5 | 1.65 | 3.216101 | 4.422321 | 0.07429837
83 | 1.66 | 3.266101 | 4.372321 | 0.0637124
83.5 | 1.67 | 3.166101 | 4.472322 | 0.08464763
84 | 1.68 | 3.366101 | 4.272322 | 0.04179733
84.5 | 1.69 | 3.116101 | 4.522322 | 0.09476805
85 | 1.7 | 3.366101 | 4.272322 | 0.04179733
85.5 | 1.71 | 3.116101 | 4.522322 | 0.09476805
86 | 1.72 | 3.366101 | 4.272322 | 0.04179733
86.5 | 1.73 | 3.116101 | 4.522322 | 0.09476805
87 | 1.74 | 3.266101 | 4.372321 | 0.0637124
87.5 | 1.75 | 3.116101 | 4.522322 | 0.09476805
88 | 1.76 | 3.316101 | 4.322321 | 0.05288161
88.5 | 1.77 | 3.116101 | 4.522322 | 0.09476805
89 | 1.78 | 3.416101 | 4.222322 | 0.03045041
89.5 | 1.79 | 3.216101 | 4.422321 | 0.07429837
90 | 1.8 | 3.416101 | 4.222322 | 0.03045041
90.5 | 1.81 | 3.266101 | 4.372321 | 0.0637124
91 | 1.82 | 3.366101 | 4.272322 | 0.04179733
91.5 | 1.83 | 3.216101 | 4.422321 | 0.07429837
92 | 1.84 | 3.466101 | 4.172321 | 0.01883154
92.5 | 1.85 | 3.166101 | 4.472322 | 0.08464763
93 | 1.86 | 3.616101 | 4.022322 | -0.017758
93.5 | 1.87 | 3.416101 | 4.222322 | 0.03045041
94 | 1.88 | 3.516101 | 4.122321 | 0.006930816
94.5 | 1.89 | 3.466101 | 4.172321 | 0.01883154
95 | 1.9 | 3.666101 | 3.972322 | -0.03056867
95.5 | 1.91 | 3.366101 | 4.272322 | 0.04179733
96 | 1.92 | 3.616101 | 4.022322 | -0.017758
96.5 | 1.93 | 3.366101 | 4.272322 | 0.04179733
97 | 1.94 | 3.616101 | 4.022322 | -0.017758
97.5 | 1.95 | 3.416101 | 4.222322 | 0.03045041
98 | 1.96 | 3.666101 | 3.972322 | -0.03056867
98.5 | 1.97 | 3.416101 | 4.222322 | 0.03045041
99 | 1.98 | 3.666101 | 3.972322 | -0.03056867
99.5 | 1.99 | 3.366101 | 4.272322 | 0.04179733
100 | 2 | 3.666101 | 3.972322 | -0.03056867
100.5 | 2.01
101 | 2.02
101.5 | 2.03
102 | 2.04
102.5 | 2.05
103 | 2.06
103.5 | 2.07
104 | 2.08
104.5 | 2.09
105 | 2.1
105.5 | 2.11
106 | 2.12
106.5 | 2.13
107 | 2.14
107.5 | 2.15
108 | 2.16
108.5 | 2.17
109 | 2.18
109.5 | 2.19
110 | 2.2
110.5 | 2.21
111 | 2.22
111.5 | 2.23
112 | 2.24
112.5 | 2.25
113 | 2.26
113.5 | 2.27
114 | 2.28
114.5 | 2.29
115 | 2.3
115.5 | 2.31
116 | 2.32
116.5 | 2.33
117 | 2.34
117.5 | 2.35
118 | 2.36
118.5 | 2.37
119 | 2.38
119.5 | 2.39
120 | 2.4
120.5 | 2.41
121 | 2.42
121.5 | 2.43
122 | 2.44
122.5 | 2.45
123 | 2.46
123.5 | 2.47
124 | 2.48
124.5 | 2.49
125 | 2.5

## Fuerza
ciclos | seg | Fuerza | Presión
0.5 | 0.01 | 9.29988 | 83.61681 | 0.6 | 11.84558
1 | 0.02 | 9.3195 | 83.79322 | 0.6 | 0
1.5 | 0.03 | 9.29988 | 83.61681
2 | 0.04 | 9.29988 | 83.61681
2.5 | 0.05 | 9.29988 | 83.61681
3 | 0.06 | 9.29988 | 83.61681
3.5 | 0.07 | 9.29988 | 83.61681
4 | 0.08 | 9.24102 | 83.08759
4.5 | 0.09 | 9.26064 | 83.264
5 | 0.1 | 9.29988 | 83.61681
5.5 | 0.11 | 9.3195 | 83.79322
6 | 0.12 | 9.26064 | 83.264
6.5 | 0.13 | 9.3195 | 83.79322
7 | 0.14 | 9.3195 | 83.79322
7.5 | 0.15 | 9.3195 | 83.79322
8 | 0.16 | 9.28026 | 83.44041
8.5 | 0.17 | 9.3195 | 83.79322 | 0.6 | 106.5056
9 | 0.18 | 9.29988 | 83.61681 | 0.6 | 0
9.5 | 0.19 | 9.3195 | 83.79322
10 | 0.2 | 9.29988 | 83.61681
10.5 | 0.21 | 9.29988 | 83.61681
11 | 0.22 | 9.29988 | 83.61681
11.5 | 0.23 | 9.3195 | 83.79322
12 | 0.24 | 9.3195 | 83.79322
12.5 | 0.25 | 9.26064 | 83.264
13 | 0.26 | 9.3195 | 83.79322
13.5 | 0.27 | 9.3195 | 83.79322
14 | 0.28 | 9.3195 | 83.79322
14.5 | 0.29 | 9.3195 | 83.79322
15 | 0.3 | 9.33912 | 83.96963
15.5 | 0.31 | 9.33912 | 83.96963
16 | 0.32 | 9.33912 | 83.96963
16.5 | 0.33 | 9.3195 | 83.79322
17 | 0.34 | 9.3195 | 83.79322
17.5 | 0.35 | 9.33912 | 83.96963
18 | 0.36 | 9.35874 | 84.14603
18.5 | 0.37 | 9.3195 | 83.79322
19 | 0.38 | 9.33912 | 83.96963
19.5 | 0.39 | 9.3195 | 83.79322
20 | 0.4 | 9.33912 | 83.96963
20.5 | 0.41 | 9.35874 | 84.14603
21 | 0.42 | 9.3195 | 83.79322
21.5 | 0.43 | 9.33912 | 83.96963
22 | 0.44 | 9.33912 | 83.96963
22.5 | 0.45 | 9.33912 | 83.96963
23 | 0.46 | 9.29988 | 83.61681
23.5 | 0.47 | 9.33912 | 83.96963
24 | 0.48 | 9.33912 | 83.96963
24.5 | 0.49 | 9.28026 | 83.44041
25 | 0.5 | 9.29988 | 83.61681
25.5 | 0.51 | 9.33912 | 83.96963
26 | 0.52 | 9.29988 | 83.61681
26.5 | 0.53 | 9.37836 | 84.32244
27 | 0.54 | 9.3195 | 83.79322
27.5 | 0.55 | 9.35874 | 84.14603
28 | 0.56 | 9.33912 | 83.96963
28.5 | 0.57 | 9.29988 | 83.61681
29 | 0.58 | 9.29988 | 83.61681
29.5 | 0.59 | 9.29988 | 83.61681
30 | 0.6 | 9.33912 | 83.96963
30.5 | 0.61 | 9.37836 | 84.32244
31 | 0.62 | 9.33912 | 83.96963
31.5 | 0.63 | 9.29988 | 83.61681
32 | 0.64 | 9.29988 | 83.61681
32.5 | 0.65 | 9.3195 | 83.79322
33 | 0.66 | 9.33912 | 83.96963
33.5 | 0.67 | 9.3195 | 83.79322
34 | 0.68 | 9.3195 | 83.79322
34.5 | 0.69 | 9.3195 | 83.79322
35 | 0.7 | 9.3195 | 83.79322
35.5 | 0.71 | 9.28026 | 83.44041
36 | 0.72 | 9.3195 | 83.79322
36.5 | 0.73 | 9.26064 | 83.264
37 | 0.74 | 9.26064 | 83.264
37.5 | 0.75 | 9.24102 | 83.08759
38 | 0.76 | 9.26064 | 83.264
38.5 | 0.77 | 9.2214 | 82.91119
39 | 0.78 | 9.18216 | 82.55838
39.5 | 0.79 | 9.18216 | 82.55838
40 | 0.8 | 9.14292 | 82.20556
40.5 | 0.81 | 9.1233 | 82.02915
41 | 0.82 | 9.14292 | 82.20556
41.5 | 0.83 | 9.18216 | 82.55838
42 | 0.84 | 9.10368 | 81.85275
42.5 | 0.85 | 9.1233 | 82.02915
43 | 0.86 | 9.08406 | 81.67634
43.5 | 0.87 | 9.08406 | 81.67634
44 | 0.88 | 9.08406 | 81.67634
44.5 | 0.89 | 9.06444 | 81.49993
45 | 0.9 | 9.06444 | 81.49993
45.5 | 0.91 | 9.06444 | 81.49993
46 | 0.92 | 9.04482 | 81.32352
46.5 | 0.93 | 9.08406 | 81.67634
47 | 0.94 | 9.08406 | 81.67634
47.5 | 0.95 | 9.06444 | 81.49993
48 | 0.96 | 9.06444 | 81.49993
48.5 | 0.97 | 9.06444 | 81.49993
49 | 0.98 | 9.04482 | 81.32352
49.5 | 0.99 | 9.1233 | 82.02915
50 | 1 | 9.10368 | 81.85275
50.5 | 1.01 | 9.1233 | 82.02915
51 | 1.02 | 9.14292 | 82.20556
51.5 | 1.03 | 9.14292 | 82.20556
52 | 1.04 | 9.10368 | 81.85275
52.5 | 1.05 | 9.14292 | 82.20556
53 | 1.06 | 9.14292 | 82.20556
53.5 | 1.07 | 9.14292 | 82.20556
54 | 1.08 | 9.14292 | 82.20556
54.5 | 1.09 | 9.18216 | 82.55838
55 | 1.1 | 9.16254 | 82.38197
55.5 | 1.11 | 9.20178 | 82.73478
56 | 1.12 | 9.2214 | 82.91119
56.5 | 1.13 | 9.20178 | 82.73478
57 | 1.14 | 9.2214 | 82.91119
57.5 | 1.15 | 9.16254 | 82.38197
58 | 1.16 | 9.2214 | 82.91119
58.5 | 1.17 | 9.24102 | 83.08759
59 | 1.18 | 9.28026 | 83.44041
59.5 | 1.19 | 9.26064 | 83.264
60 | 1.2 | 9.26064 | 83.264
60.5 | 1.21 | 9.28026 | 83.44041
61 | 1.22 | 9.24102 | 83.08759
61.5 | 1.23 | 9.2214 | 82.91119
62 | 1.24 | 9.26064 | 83.264
62.5 | 1.25 | 9.26064 | 83.264
63 | 1.26 | 9.24102 | 83.08759
63.5 | 1.27 | 9.28026 | 83.44041
64 | 1.28 | 9.28026 | 83.44041
64.5 | 1.29 | 9.28026 | 83.44041
65 | 1.3 | 9.3195 | 83.79322
65.5 | 1.31 | 9.29988 | 83.61681
66 | 1.32 | 9.29988 | 83.61681
66.5 | 1.33 | 9.26064 | 83.264
67 | 1.34 | 9.29988 | 83.61681
67.5 | 1.35 | 9.35874 | 84.14603
68 | 1.36 | 9.35874 | 84.14603
68.5 | 1.37 | 9.29988 | 83.61681
69 | 1.38 | 9.29988 | 83.61681
69.5 | 1.39 | 9.33912 | 83.96963
70 | 1.4 | 9.3195 | 83.79322
70.5 | 1.41 | 9.33912 | 83.96963
71 | 1.42 | 9.33912 | 83.96963
71.5 | 1.43 | 9.37836 | 84.32244
72 | 1.44 | 9.3195 | 83.79322
72.5 | 1.45 | 9.35874 | 84.14603
73 | 1.46 | 9.35874 | 84.14603
73.5 | 1.47 | 9.35874 | 84.14603
74 | 1.48 | 9.35874 | 84.14603
74.5 | 1.49 | 9.37836 | 84.32244
75 | 1.5 | 9.37836 | 84.32244
75.5 | 1.51 | 9.37836 | 84.32244
76 | 1.52 | 9.37836 | 84.32244
76.5 | 1.53 | 9.33912 | 83.96963
77 | 1.54 | 9.33912 | 83.96963
77.5 | 1.55 | 9.39798 | 84.49885
78 | 1.56 | 9.4176 | 84.67525
78.5 | 1.57 | 9.37836 | 84.32244
79 | 1.58 | 9.43722 | 84.85166
79.5 | 1.59 | 9.39798 | 84.49885
80 | 1.6 | 9.4176 | 84.67525
80.5 | 1.61 | 9.39798 | 84.49885
81 | 1.62 | 9.39798 | 84.49885
81.5 | 1.63 | 9.37836 | 84.32244
82 | 1.64 | 9.39798 | 84.49885
82.5 | 1.65 | 9.39798 | 84.49885
83 | 1.66 | 9.45684 | 85.02806
83.5 | 1.67 | 9.43722 | 84.85166
84 | 1.68 | 9.39798 | 84.49885
84.5 | 1.69 | 9.39798 | 84.49885
85 | 1.7 | 9.43722 | 84.85166
85.5 | 1.71 | 9.4176 | 84.67525
86 | 1.72 | 9.4176 | 84.67525
86.5 | 1.73 | 9.43722 | 84.85166
87 | 1.74 | 9.47646 | 85.20448
87.5 | 1.75 | 9.43722 | 84.85166
88 | 1.76 | 9.45684 | 85.02806
88.5 | 1.77 | 9.4176 | 84.67525
89 | 1.78 | 9.4176 | 84.67525
89.5 | 1.79 | 9.4176 | 84.67525
90 | 1.8 | 9.43722 | 84.85166
90.5 | 1.81 | 9.43722 | 84.85166
91 | 1.82 | 9.43722 | 84.85166
91.5 | 1.83 | 9.43722 | 84.85166
92 | 1.84 | 9.43722 | 84.85166
92.5 | 1.85 | 9.4176 | 84.67525
93 | 1.86 | 9.4176 | 84.67525
93.5 | 1.87 | 9.4176 | 84.67525
94 | 1.88 | 9.45684 | 85.02806
94.5 | 1.89 | 9.4176 | 84.67525
95 | 1.9 | 9.39798 | 84.49885
95.5 | 1.91 | 9.37836 | 84.32244
96 | 1.92 | 9.4176 | 84.67525
96.5 | 1.93 | 9.4176 | 84.67525
97 | 1.94 | 9.43722 | 84.85166
97.5 | 1.95 | 9.4176 | 84.67525
98 | 1.96 | 9.39798 | 84.49885
98.5 | 1.97 | 9.39798 | 84.49885
99 | 1.98 | 9.4176 | 84.67525
99.5 | 1.99 | 9.4176 | 84.67525
100 | 2 | 9.37836 | 84.32244
100.5 | 2.01
101 | 2.02
101.5 | 2.03
102 | 2.04
102.5 | 2.05
103 | 2.06
103.5 | 2.07
104 | 2.08
104.5 | 2.09
105 | 2.1
105.5 | 2.11
106 | 2.12
106.5 | 2.13
107 | 2.14
107.5 | 2.15
108 | 2.16
108.5 | 2.17
109 | 2.18
109.5 | 2.19
110 | 2.2
110.5 | 2.21
111 | 2.22
111.5 | 2.23
112 | 2.24
112.5 | 2.25
113 | 2.26
113.5 | 2.27
114 | 2.28
114.5 | 2.29
115 | 2.3
115.5 | 2.31
116 | 2.32
116.5 | 2.33
117 | 2.34
117.5 | 2.35
118 | 2.36
118.5 | 2.37
119 | 2.38
119.5 | 2.39
120 | 2.4
120.5 | 2.41
121 | 2.42
121.5 | 2.43
122 | 2.44
122.5 | 2.45
123 | 2.46
123.5 | 2.47
124 | 2.48
124.5 | 2.49
125 | 2.5

## Resistencia
ciclos | seg | Intensidad | Tensión | Resistencia | Potencia | Energía
0.5 | 0.01 | 0 | 0.4861017 |  |  |  | 0.6 | 18.56
1 | 0.02 | 0 | -0.003898296 |  |  |  | 0.6 | 0 | La línea vertical roja señala el fin del precalentamiento
1.5 | 0.03 | 0 | 0.0361017 |  |  |  | 0.7 | 18.56
2 | 0.04 | 0 | 0.0161017 |  |  |  | 0.7 | 0
2.5 | 0.05 | 0 | 0.0161017
3 | 0.06 | 0 | -0.0238983
3.5 | 0.07 | 0 | 0.0161017
4 | 0.08 | 0 | 0.0161017
4.5 | 0.09 | 0 | -0.003898296
5 | 0.1 | 0 | 0.0161017
5.5 | 0.11 | 0 | 0.0161017
6 | 0.12 | 0 | -0.0338983
6.5 | 0.13 | 0 | -0.0338983
7 | 0.14 | 0 | 0.07610171
7.5 | 0.15 | 0 | 0.0561017
8 | 0.16 | 0 | -0.0238983
8.5 | 0.17 | 0 | -0.0238983
9 | 0.18 | 0 | 0.0361017 |  |  |  | 0.6 | 2.557232
9.5 | 0.19 | 0 | -0.0238983 |  |  |  | 0.6 | 0
10 | 0.2 | 0 | -0.0238983
10.5 | 0.21 | 0 | 0.0361017
11 | 0.22 | 0 | 0.0361017
11.5 | 0.23 | 0 | -0.0338983
12 | 0.24 | 0 | -0.0238983
12.5 | 0.25 | 0 | 0.0161017
13 | 0.26 | 0 | -0.0238983
13.5 | 0.27 | 0 | 0.0561017
14 | 0.28 | 0 | -0.003898296
14.5 | 0.29 | 0 | -0.0338983
15 | 0.3 | 0 | -0.003898296
15.5 | 0.31 | 0 | -0.0238983
16 | 0.32 | 0 | -0.003898296
16.5 | 0.33 | 0 | -0.0338983 |  |  |  | 0.6 | 0.8320665
17 | 0.34 | 0 | -0.0238983 |  |  |  | 0.6 | 0
17.5 | 0.35 | 0 | 0.0161017
18 | 0.36 | 0 | -0.0238983
18.5 | 0.37 | 0 | -0.003898296
19 | 0.38 | 0 | 0.0161017
19.5 | 0.39 | 0 | -0.003898296
20 | 0.4 | 0 | -0.0538983
20.5 | 0.41 | 0 | 0.0161017
21 | 0.42 | 0 | -0.003898296
21.5 | 0.43 | 0 | 0.0161017
22 | 0.44 | 0 | -0.0238983
22.5 | 0.45 | 0 | 0.0161017
23 | 0.46 | 0 | 0.0361017
23.5 | 0.47 | 0 | 0.0161017
24 | 0.48 | 0 | -0.003898296
24.5 | 0.49 | 0 | -0.003898296 |  |  |  | 0.6 | 33.15963
25 | 0.5 | 0 | -0.0338983 |  |  |  | 0.6 | 0
25.5 | 0.51 | 0 | -0.003898296
26 | 0.52 | 0 | -0.0238983
26.5 | 0.53 | 0 | 0.0161017
27 | 0.54 | 0 | -0.0238983
27.5 | 0.55 | 0 | 0.0561017
28 | 0.56 | 0 | 0.0161017
28.5 | 0.57 | 0 | -0.0238983
29 | 0.58 | 0 | -0.003898296
29.5 | 0.59 | 0 | 0.0361017
30 | 0.6 | 0 | -0.0338983
30.5 | 0.61 | 0 | -0.0338983
31 | 0.62 | 2.476 | -0.03395865 | -0.01371513 | -0.08408162 | -0.0008408162
31.5 | 0.63 | 2.398 | 1.046043 | 0.4362149 | 2.508412 | 0.0242433
32 | 0.64 | 2.593 | 1.726039 | 0.6656532 | 4.475618 | 0.06899948
32.5 | 0.65 | 2.749 | 1.526035 | 0.5551236 | 4.195069 | 0.1109502
33 | 0.66 | 3.159 | 1.506025 | 0.476741 | 4.757532 | 0.1585255
33.5 | 0.67 | 3.529 | 1.476016 | 0.4182532 | 5.208859 | 0.2106141
34 | 0.68 | 3.978 | 1.416005 | 0.355959 | 5.632867 | 0.2669427
34.5 | 0.69 | 4.251 | 1.315998 | 0.3095738 | 5.594308 | 0.3228858
35 | 0.7 | 4.563 | 1.33599 | 0.2927877 | 6.096125 | 0.3838471
35.5 | 0.71 | 4.719 | 1.475987 | 0.3127753 | 6.965181 | 0.4534989
36 | 0.72 | 4.719 | 1.685987 | 0.3572763 | 7.956171 | 0.5330606
36.5 | 0.73 | 7.741 | 1.685913 | 0.2177901 | 13.05065 | 0.6635671
37 | 0.74 | 7.741 | 1.475913 | 0.1906618 | 11.42504 | 0.7778175
37.5 | 0.75 | 8.287 | 1.5459 | 0.1865451 | 12.81087 | 0.9059262
38 | 0.76 | 8.599 | 1.665892 | 0.1937309 | 14.32501 | 1.049176
38.5 | 0.77 | 12.967 | 2.045786 | 0.1577686 | 26.5277 | 1.314453
39 | 0.78 | 14.848 | 1.43574 | 0.09669584 | 21.31786 | 1.527632
39.5 | 0.79 | 13.455 | 1.315774 | 0.09779069 | 17.70374 | 1.704669
40 | 0.8 | 13.513 | 1.145772 | 0.08479038 | 15.48282 | 1.859497
40.5 | 0.81 | 12.031 | 1.335808 | 0.1110305 | 16.07111 | 2.020209
41 | 0.82 | 11.992 | 1.255809 | 0.1047206 | 15.05967 | 2.170805
41.5 | 0.83 | 11.992 | 1.155809 | 0.09638171 | 13.86047 | 2.30941
42 | 0.84 | 11.992 | 1.315809 | 0.1097239 | 15.77919 | 2.467202
42.5 | 0.85 | 11.973 | 1.15581 | 0.0965347 | 13.83851 | 2.605587
43 | 0.86 | 11.953 | 1.52581 | 0.1276508 | 18.23801 | 2.787967
43.5 | 0.87 | 11.992 | 1.175809 | 0.09804948 | 14.10031 | 2.92897
44 | 0.88 | 11.992 | 1.505809 | 0.1255678 | 18.05767 | 3.109547
44.5 | 0.89 | 12.031 | 1.235808 | 0.1027187 | 14.86801 | 3.258227
45 | 0.9 | 12.051 | 1.045808 | 0.08678184 | 12.60303 | 3.384257
45.5 | 0.91 | 12.09 | 1.255807 | 0.1038715 | 15.18271 | 3.536084
46 | 0.92 | 12.07 | 1.335807 | 0.1106717 | 16.1232 | 3.697316
46.5 | 0.93 | 12.051 | 1.175808 | 0.09756933 | 14.16966 | 3.839013
47 | 0.94 | 12.07 | 1.215807 | 0.1007297 | 14.6748 | 3.985761
47.5 | 0.95 | 12.09 | 1.215807 | 0.100563 | 14.69911 | 4.132752
48 | 0.96 | 12.07 | 1.255808 | 0.1040437 | 15.1576 | 4.284328
48.5 | 0.97 | 12.031 | 1.045808 | 0.08692614 | 12.58212 | 4.410149
49 | 0.98 | 11.992 | 1.435809 | 0.1197306 | 17.21823 | 4.582331
49.5 | 0.99 | 12.07 | 1.145808 | 0.0949302 | 13.8299 | 4.72063
50 | 1 | 12.031 | 1.155808 | 0.09606919 | 13.90553 | 4.859685
50.5 | 1.01 | 12.07 | 1.235808 | 0.1023867 | 14.9162 | 5.008847
51 | 1.02 | 12.012 | 1.145809 | 0.09538869 | 13.76346 | 5.146482
51.5 | 1.03 | 11.992 | 1.395809 | 0.116395 | 16.73855 | 5.313868
52 | 1.04 | 12.012 | 1.155809 | 0.09622119 | 13.88358 | 5.452703
52.5 | 1.05 | 12.012 | 1.295809 | 0.1078762 | 15.56526 | 5.608356
53 | 1.06 | 12.051 | 1.215808 | 0.1008886 | 14.6517 | 5.754873
53.5 | 1.07 | 12.031 | 1.275808 | 0.1060434 | 15.34925 | 5.908365
54 | 1.08 | 12.109 | 1.045807 | 0.08636605 | 12.66367 | 6.035002
54.5 | 1.09 | 12.109 | 1.235807 | 0.1020569 | 14.96438 | 6.184646
55 | 1.1 | 11.953 | 1.15581 | 0.09669626 | 13.8154 | 6.3228
55.5 | 1.11 | 11.914 | 1.195811 | 0.1003703 | 14.24689 | 6.465269
56 | 1.12 | 11.953 | 1.10581 | 0.09251321 | 13.21775 | 6.597446
56.5 | 1.13 | 11.953 | 1.25581 | 0.1050624 | 15.0107 | 6.747553
57 | 1.14 | 12.09 | 1.025807 | 0.08484756 | 12.40201 | 6.871573
57.5 | 1.15 | 12.051 | 1.295808 | 0.107527 | 15.61578 | 7.027731
58 | 1.16 | 11.934 | 1.105811 | 0.09266054 | 13.19675 | 7.159698
58.5 | 1.17 | 11.992 | 1.175809 | 0.09804948 | 14.10031 | 7.300702
59 | 1.18 | 11.914 | 1.025811 | 0.08610134 | 12.22152 | 7.422917
59.5 | 1.19 | 11.953 | 1.21581 | 0.1017159 | 14.53258 | 7.568243
60 | 1.2 | 11.914 | 0.9658113 | 0.08106524 | 11.50668 | 7.683309
60.5 | 1.21 | 11.973 | 0.9658099 | 0.08066566 | 11.56364 | 7.798945
61 | 1.22 | 11.973 | 1.19581 | 0.09987555 | 14.31743 | 7.94212
61.5 | 1.23 | 12.051 | 1.255808 | 0.1042078 | 15.13374 | 8.093457
62 | 1.24 | 12.031 | 1.005808 | 0.0836014 | 12.10088 | 8.214466
62.5 | 1.25 | 12.012 | 1.145809 | 0.09538869 | 13.76346 | 8.3521
63 | 1.26 | 12.012 | 1.145809 | 0.09538869 | 13.76346 | 8.489735
63.5 | 1.27 | 11.992 | 0.9858094 | 0.08220559 | 11.82183 | 8.607953
64 | 1.28 | 12.012 | 1.195809 | 0.09955119 | 14.36406 | 8.751594
64.5 | 1.29 | 12.012 | 0.9658089 | 0.08040367 | 11.6013 | 8.867606
65 | 1.3 | 11.992 | 0.9858094 | 0.08220559 | 11.82183 | 8.985825
65.5 | 1.31 | 11.992 | 1.315809 | 0.1097239 | 15.77919 | 9.143617
66 | 1.32 | 12.012 | 1.045809 | 0.08706368 | 12.56226 | 9.269239
66.5 | 1.33 | 12.012 | 0.9858089 | 0.08206867 | 11.84154 | 9.387655
67 | 1.34 | 12.012 | 1.045809 | 0.08706368 | 12.56226 | 9.513278
67.5 | 1.35 | 11.973 | 0.9858099 | 0.08233608 | 11.8031 | 9.631309
68 | 1.36 | 11.973 | 1.00581 | 0.08400651 | 12.04256 | 9.751734
68.5 | 1.37 | 12.012 | 1.195809 | 0.09955119 | 14.36406 | 9.895374
69 | 1.38 | 12.012 | 1.125809 | 0.09372369 | 13.52322 | 10.03061
69.5 | 1.39 | 12.012 | 1.045809 | 0.08706368 | 12.56226 | 10.15623
70 | 1.4 | 11.992 | 1.025809 | 0.08554114 | 12.30151 | 10.27924
70.5 | 1.41 | 11.973 | 1.10581 | 0.09235863 | 13.23986 | 10.41164
71 | 1.42 | 11.992 | 0.9458094 | 0.07887004 | 11.34215 | 10.52506
71.5 | 1.43 | 11.953 | 1.15581 | 0.09669626 | 13.8154 | 10.66322
72 | 1.44 | 11.934 | 1.105811 | 0.09266054 | 13.19675 | 10.79519
72.5 | 1.45 | 11.953 | 1.06581 | 0.08916676 | 12.73963 | 10.92258
73 | 1.46 | 11.953 | 1.08581 | 0.09083998 | 12.97869 | 11.05237
73.5 | 1.47 | 11.973 | 0.9858099 | 0.08233608 | 11.8031 | 11.1704
74 | 1.48 | 11.992 | 1.125809 | 0.09388004 | 13.50071 | 11.30541
74.5 | 1.49 | 11.953 | 1.08581 | 0.09083998 | 12.97869 | 11.43519
75 | 1.5 | 12.031 | 1.215808 | 0.1010563 | 14.62739 | 11.58147
75.5 | 1.51 | 11.934 | 1.025811 | 0.085957 | 12.24203 | 11.70389
76 | 1.52 | 11.875 | 1.155812 | 0.09733156 | 13.72527 | 11.84114
76.5 | 1.53 | 11.934 | 1.025811 | 0.085957 | 12.24203 | 11.96356
77 | 1.54 | 11.914 | 1.125811 | 0.09449483 | 13.41292 | 12.09769
77.5 | 1.55 | 12.031 | 0.9858084 | 0.08193903 | 11.86026 | 12.21629
78 | 1.56 | 11.973 | 1.14581 | 0.09569948 | 13.71878 | 12.35348
78.5 | 1.57 | 12.012 | 1.065809 | 0.08872868 | 12.8025 | 12.48151
79 | 1.58 | 11.953 | 1.17581 | 0.09836947 | 14.05446 | 12.62205
79.5 | 1.59 | 11.953 | 1.17581 | 0.09836947 | 14.05446 | 12.7626
80 | 1.6 | 11.934 | 0.9258108 | 0.07757758 | 11.04863 | 12.87308
80.5 | 1.61 | 11.914 | 1.065811 | 0.08945873 | 12.69808 | 13.00006
81 | 1.62 | 11.914 | 1.085811 | 0.09113742 | 12.93635 | 13.12943
81.5 | 1.63 | 11.953 | 1.02581 | 0.08582032 | 12.26151 | 13.25204
82 | 1.64 | 11.973 | 0.9458099 | 0.07899524 | 11.32418 | 13.36528
82.5 | 1.65 | 11.934 | 0.9458108 | 0.07925346 | 11.28731 | 13.47816
83 | 1.66 | 11.953 | 0.9858103 | 0.08247388 | 11.78339 | 13.59599
83.5 | 1.67 | 11.856 | 1.025813 | 0.08652267 | 12.16204 | 13.71761
84 | 1.68 | 11.914 | 0.9658113 | 0.08106524 | 11.50668 | 13.83268
84.5 | 1.69 | 11.934 | 0.9458108 | 0.07925346 | 11.28731 | 13.94555
85 | 1.7 | 11.953 | 0.9258103 | 0.07745422 | 11.06621 | 14.05621
85.5 | 1.71 | 11.914 | 1.085811 | 0.09113742 | 12.93635 | 14.18558
86 | 1.72 | 11.934 | 0.9658108 | 0.08092934 | 11.52599 | 14.30084
86.5 | 1.73 | 11.934 | 0.9658108 | 0.08092934 | 11.52599 | 14.4161
87 | 1.74 | 11.914 | 1.085811 | 0.09113742 | 12.93635 | 14.54546
87.5 | 1.75 | 11.914 | 1.025811 | 0.08610134 | 12.22152 | 14.66768
88 | 1.76 | 11.914 | 1.025811 | 0.08610134 | 12.22152 | 14.78989
88.5 | 1.77 | 11.934 | 1.025811 | 0.085957 | 12.24203 | 14.91231
89 | 1.78 | 11.934 | 1.155811 | 0.09685025 | 13.79345 | 15.05025
89.5 | 1.79 | 11.914 | 0.9858113 | 0.08274394 | 11.74496 | 15.1677
90 | 1.8 | 11.895 | 1.125812 | 0.0946458 | 13.39153 | 15.30161
90.5 | 1.81 | 11.914 | 1.065811 | 0.08945873 | 12.69808 | 15.42859
91 | 1.82 | 11.856 | 1.025813 | 0.08652267 | 12.16204 | 15.55021
91.5 | 1.83 | 11.856 | 1.025813 | 0.08652267 | 12.16204 | 15.67183
92 | 1.84 | 11.895 | 1.105812 | 0.09296442 | 13.15363 | 15.80337
92.5 | 1.85 | 11.875 | 1.105812 | 0.09312104 | 13.13152 | 15.93468
93 | 1.86 | 11.836 | 1.145813 | 0.09680746 | 13.56185 | 16.0703
93.5 | 1.87 | 11.836 | 0.9458132 | 0.07990987 | 11.19465 | 16.18225
94 | 1.88 | 11.895 | 1.045812 | 0.08792028 | 12.43993 | 16.30665
94.5 | 1.89 | 11.875 | 1.005812 | 0.08469998 | 11.94402 | 16.42609
95 | 1.9 | 11.856 | 1.045813 | 0.08820958 | 12.39916 | 16.55008
95.5 | 1.91 | 11.895 | 1.045812 | 0.08792028 | 12.43993 | 16.67448
96 | 1.92 | 11.914 | 1.085811 | 0.09113742 | 12.93635 | 16.80384
96.5 | 1.93 | 11.934 | 1.065811 | 0.08930876 | 12.71939 | 16.93104
97 | 1.94 | 11.895 | 1.065812 | 0.08960166 | 12.67783 | 17.05781
97.5 | 1.95 | 11.914 | 1.025811 | 0.08610134 | 12.22152 | 17.18003
98 | 1.96 | 11.875 | 0.9258122 | 0.07796314 | 10.99402 | 17.28997
98.5 | 1.97 | 11.875 | 0.9258122 | 0.07796314 | 10.99402 | 17.39991
99 | 1.98 | 11.895 | 1.085812 | 0.09128303 | 12.91573 | 17.52907
99.5 | 1.99 | 11.895 | 1.025812 | 0.08623891 | 12.20203 | 17.65109
100 | 2 | 11.895 | 1.045812 | 0.08792028 | 12.43993 | 17.77549
100.5 | 2.01
101 | 2.02
101.5 | 2.03
102 | 2.04
102.5 | 2.05
103 | 2.06
103.5 | 2.07
104 | 2.08
104.5 | 2.09
105 | 2.1
105.5 | 2.11
106 | 2.12
106.5 | 2.13
107 | 2.14
107.5 | 2.15
108 | 2.16
108.5 | 2.17
109 | 2.18
109.5 | 2.19
110 | 2.2
110.5 | 2.21
111 | 2.22
111.5 | 2.23
112 | 2.24
112.5 | 2.25
113 | 2.26
113.5 | 2.27
114 | 2.28
114.5 | 2.29
115 | 2.3
115.5 | 2.31
116 | 2.32
116.5 | 2.33
117 | 2.34
117.5 | 2.35
118 | 2.36
118.5 | 2.37
119 | 2.38
119.5 | 2.39
120 | 2.4
120.5 | 2.41
121 | 2.42
121.5 | 2.43
122 | 2.44
122.5 | 2.45
123 | 2.46
123.5 | 2.47
124 | 2.48
124.5 | 2.49
125 | 2.5

## Resultados
Inicio paso corriente
30 | 0
30 | 0.5 | Eje Izquierdo |  | Eje Derecho
Fin de Subida |  | Máx = | 0.5 | Máx = | 0.6
39.80585 | 0 | Mín = | 0 | Mín = | 0
39.80585 | 0.5
¿Suavizar?
Inicio paso corriente |  | Eje Izquierdo |  | Eje Derecho
30 | 0 | Máx = | 100 | Máx = | 9
30 | 100 | Mín = | 0 | Mín = | 0
Fin de Subida
39.80585 | 0
39.80585 | 100
¿Suavizar?
|  | Eje Izquierdo |  | Eje Derecho
Inicio paso corriente |  | Máx = | 10 | Máx = | 6
30 | 0 | Mín = | 0 | Mín = | 0
30 | 10
Fin de Subida
39.80585 | 0
39.80585 | 10
|  | Eje Izquierdo |  | Eje Derecho
Inicio paso corriente |  | Máx = | 14 | Máx = | 9
30 | 0 | Mín = | 0 | Mín = | 0
30 | 14
Fin de Subida
39.80585 | 0
39.80585 | 14