## Parámetros
Ensayo |  |  |  |  | Fecha:
Características polvo |  | Material | Referencia polvo | Densidad de golpeo g/cm3 | Densidad aparente g/cm3 | Densidad absoluta g/cm3
|  | Al-NH3 |  | 1.19 | 0.84 | 2.725 |  | Sí
No
Activación externa |  | PRECOMPRESIÓN | No | # MPa
|  | ACTIVACIÓN ELÉC. | No | # V | # A
Características de corriente | Duraciones
|  | Aproximación | Apriete | PreCalentamiento | Calentamiento | Enfriamiento
|  | 99 | 30 | 5 | 25 | 60 | ciclos
|  | 1.98 | 0.6 | 0.1 | 0.5 | 1.2 | segundos
Intensidades
|  | I máx | So1i (grados) | I So1i (kA) | ISo2i (kA) | Energía (kJ) | EDE (kJ/g)
|  | 15.681 | 15 | 1 | 11 | 9.285956 | 5.61085
Características de Presión |  | Presión Trabajo | Presión Sinterizado
|  | 923 |  | kgf
|  | 3.812474 | 0 | bares
Características Sinterizados |  | Diámetro (mm) | Altura (mm) | Masa (g) |  | Secc (cm2)
| 1 | 11.92 | 5.48 | 1.655 |  | 1.118286
| 2 | 12 | 5.56 |  |  | Volumen (cm3)
| 3 | 11.86 | 5.73 |  |  | 0.6361647
| 4 | 11.99 | 6.01
| 5 | 12.01 | 5.91 |  |  | Densid (g/cm3)
| 6 | 11.95 | 5.84 |  |  | 2.601527
| 7 | 11.75 | 5.56 |  |  | Porosidad (%)
| 8 | 11.98 | 5.42 |  |  | 4.531102
|  | 11.9325 | 5.68875
Otros Datos |  | Tª Inicial (ºC) | Lubricante | Diám Punzón (mm) | h punzones (mm) | h obleas (mm) | tS (ciclos)
|  | 231 |  | 11.9 | 97.31 | 9.3 | 0.7746305
Observaciones
[9 empty] | 4 | 5 | 8
[9 empty] | 3 | 9 | 2

## Adquisición
377 | 473 | 0 | 72
377 | 475 | 0 | 16 | IP:x,x,x,x:
377 | 474 | 0 | 23 | 172,16,1,14
378 | 474 | 0 | 23
374 | 476 | 0 | 19 | Abrir canal. (IP: 172,16,1,14)(Return:1)
375 | 477 | 0 | 17
376 | 474 | 0 | 14
376 | 475 | 0 | 19 | Recibidos de 1910 registros (Soldadura:1735)
378 | 475 | 0 | 19
374 | 476 | 0 | 14
377 | 475 | 0 | 21 | Representar gráficas
376 | 476 | 0 | 19
374 | 475 | 0 | 19
376 | 474 | 0 | 16
377 | 472 | 0 | 19
374 | 475 | 0 | 16
376 | 474 | 0 | 23
375 | 478 | 0 | 19
375 | 474 | 0 | 21
375 | 477 | 0 | 17
377 | 475 | 0 | 19
377 | 475 | 0 | 19
375 | 477 | 0 | 17
376 | 475 | 0 | 19
376 | 473 | 0 | 17
377 | 473 | 0 | 23
378 | 475 | 0 | 19
378 | 474 | 0 | 14
375 | 478 | 0 | 17
377 | 475 | 0 | 19
377 | 475 | 0 | 21
377 | 475 | 0 | 16
378 | 475 | 0 | 17
377 | 473 | 0 | 21
376 | 474 | 0 | 21
376 | 474 | 0 | 19
375 | 477 | 0 | 25
376 | 474 | 0 | 14
378 | 474 | 0 | 21
377 | 475 | 0 | 19
377 | 473 | 0 | 16
376 | 475 | 0 | 16
378 | 475 | 0 | 17
377 | 475 | 0 | 21
374 | 475 | 0 | 25
376 | 474 | 0 | 12
375 | 477 | 0 | 14
377 | 476 | 0 | 17
377 | 475 | 0 | 19
377 | 475 | 0 | 23
378 | 475 | 0 | 16
379 | 475 | 0 | 19
377 | 474 | 0 | 17
376 | 475 | 0 | 17
376 | 476 | 0 | 17
377 | 473 | 0 | 17
377 | 476 | 0 | 19
375 | 475 | 0 | 19
378 | 474 | 0 | 25
378 | 477 | 0 | 25
377 | 474 | 0 | 19
379 | 475 | 3880 | 19
376 | 476 | 3763 | 130
380 | 472 | 3861 | 151
378 | 475 | 3919 | 172
384 | 475 | 4173 | 147
382 | 475 | 4329 | 159
387 | 475 | 4582 | 141
386 | 474 | 4660 | 155
390 | 471 | 4836 | 145
388 | 475 | 4933 | 128
393 | 472 | 3334 | 143
392 | 473 | 3373 | 106
395 | 472 | 6376 | 95
394 | 470 | 7975 | 130
406 | 469 | 7975 | 194
406 | 470 | 8814 | 188
419 | 471 | 9321 | 234
430 | 469 | 13747 | 259
444 | 469 | 15681 | 259
440 | 467 | 15522 | 184
445 | 468 | 15244 | 174
439 | 466 | 12655 | 163
447 | 464 | 12655 | 157
441 | 462 | 13182 | 167
450 | 463 | 13240 | 153
439 | 462 | 13240 | 165
450 | 461 | 13162 | 161
443 | 460 | 13221 | 167
448 | 461 | 13260 | 159
441 | 460 | 13260 | 170
449 | 461 | 13260 | 182
443 | 460 | 13318 | 163
451 | 459 | 13299 | 153
444 | 460 | 13279 | 157
449 | 461 | 13260 | 135
443 | 459 | 13299 | 153
449 | 461 | 13221 | 168
445 | 461 | 13221 | 161
450 | 460 | 13260 | 178
444 | 462 | 13299 | 149
449 | 463 | 13260 | 174
443 | 463 | 13240 | 153
447 | 466 | 13221 | 134
443 | 464 | 13221 | 165
448 | 466 | 13143 | 157
443 | 466 | 13084 | 159
449 | 467 | 13260 | 165
445 | 468 | 13240 | 155
450 | 468 | 13201 | 163
443 | 469 | 13162 | 159
450 | 469 | 13045 | 157
445 | 471 | 13396 | 151
450 | 471 | 13533 | 139
446 | 469 | 13279 | 143
451 | 472 | 13065 | 149
448 | 472 | 13045 | 149
451 | 470 | 13143 | 132
445 | 472 | 13065 | 134
450 | 472 | 12987 | 135

## Desplazamiento
ciclos | seg | x(t) | h(t) | θ(t) |  |  | θ(t) | H(t)
0.5 | 0.01 | 0.02966156 | 9.274464 | 0.3866223 |  |  | 0.3750702 | 7.841402
1 | 0.02 | 0.02966156 | 9.274464 | 0.3866223 | 0.6 | 4.662077 | 0.3751417 | 7.842302
1.5 | 0.03 | 0.02966156 | 9.274464 | 0.3866223 | 0.6 | 0 | 0.3752058 | 7.843109
2 | 0.04 | 0.07966156 | 9.224463 | 0.3832975 |  |  | 0.3752927 | 7.844202
2.5 | 0.05 | -0.1203384 | 9.424463 | 0.3963847 |  |  | 0.375362 | 7.845078
3 | 0.06 | -0.07033844 | 9.374463 | 0.3931653 |  |  | 0.3754207 | 7.845825
3.5 | 0.07 | -0.02033844 | 9.324463 | 0.3899113 |  |  | 0.3755129 | 7.846983
4 | 0.08 | -0.02033844 | 9.324463 | 0.3899113 |  |  | 0.3754949 | 7.846785
4.5 | 0.09 | 0.07966156 | 9.224463 | 0.3832975 |  |  | 0.375441 | 7.846127
5 | 0.1 | -0.1203384 | 9.424463 | 0.3963847 |  |  | 0.3753342 | 7.844794
5.5 | 0.11 | 0.02966156 | 9.274464 | 0.3866223 |  |  | 0.3751218 | 7.842126
6 | 0.12 | -0.02033844 | 9.324463 | 0.3899113 |  |  | 0.3747863 | 7.837904
6.5 | 0.13 | -0.1203384 | 9.424463 | 0.3963847 |  |  | 0.3744717 | 7.833904
7 | 0.14 | -0.02033844 | 9.324463 | 0.3899113 |  |  | 0.3741395 | 7.829682
7.5 | 0.15 | 0.02966156 | 9.274464 | 0.3866223 |  |  | 0.3738248 | 7.825682
8 | 0.16 | -0.1203384 | 9.424463 | 0.3963847 |  |  | 0.3735437 | 7.822127
8.5 | 0.17 | -0.02033844 | 9.324463 | 0.3899113 |  |  | 0.3732584 | 7.818571
9 | 0.18 | -0.07033844 | 9.374463 | 0.3931653 |  |  | 0.372825 | 7.813238
9.5 | 0.19 | -0.07033844 | 9.374463 | 0.3931653 |  |  | 0.3723171 | 7.807015
10 | 0.2 | -0.07033844 | 9.374463 | 0.3931653 |  |  | 0.3717346 | 7.799905
10.5 | 0.21 | 0.02966156 | 9.274464 | 0.3866223 |  |  | 0.3711689 | 7.793016
11 | 0.22 | 0.02966156 | 9.274464 | 0.3866223 |  |  | 0.3707125 | 7.78746
11.5 | 0.23 | -0.07033844 | 9.374463 | 0.3931653 | 0.6 | 11.78058 | 0.3704918 | 7.784793
12 | 0.24 | -0.02033844 | 9.324463 | 0.3899113 | 0.6 | 0 | 0.3704702 | 7.784571
12.5 | 0.25 | -0.02033844 | 9.324463 | 0.3899113 |  |  | 0.3706844 | 7.787238
13 | 0.26 | 0.02966156 | 9.274464 | 0.3866223 |  |  | 0.3711176 | 7.792571
13.5 | 0.27 | 0.07966156 | 9.224463 | 0.3832975 |  |  | 0.371803 | 7.801015
14 | 0.28 | 0.07966156 | 9.224463 | 0.3832975 |  |  | 0.372667 | 7.811682
14.5 | 0.29 | -0.07033844 | 9.374463 | 0.3931653 |  |  | 0.3736567 | 7.823905
15 | 0.3 | 0.02966156 | 9.274464 | 0.3866223 |  |  | 0.3746632 | 7.836349
15.5 | 0.31 | 0.02966156 | 9.274464 | 0.3866223 |  |  | 0.3755583 | 7.84746
16 | 0.32 | 0.02966156 | 9.274464 | 0.3866223 |  |  | 0.3762361 | 7.855905
16.5 | 0.33 | 0.07966156 | 9.224463 | 0.3832975 |  |  | 0.3766634 | 7.861238
17 | 0.34 | 0.02966156 | 9.274464 | 0.3866223 |  |  | 0.376893 | 7.864127
17.5 | 0.35 | -0.02033844 | 9.324463 | 0.3899113 |  |  | 0.3769621 | 7.865016
18 | 0.36 | -0.02033844 | 9.324463 | 0.3899113 |  |  | 0.3769085 | 7.864348
18.5 | 0.37 | -0.07033844 | 9.374463 | 0.3931653 |  |  | 0.3767322 | 7.862127
19 | 0.38 | -0.02033844 | 9.324463 | 0.3899113 |  |  | 0.3765035 | 7.859238
19.5 | 0.39 | 0.07966156 | 9.224463 | 0.3832975 |  |  | 0.3761875 | 7.855238
20 | 0.4 | 0.02966156 | 9.274464 | 0.3866223 |  |  | 0.3758546 | 7.851016
20.5 | 0.41 | 0.02966156 | 9.274464 | 0.3866223 |  |  | 0.3755747 | 7.84746
21 | 0.42 | -0.02033844 | 9.324463 | 0.3899113 |  |  | 0.3754183 | 7.84546
21.5 | 0.43 | 0.07966156 | 9.224463 | 0.3832975 |  |  | 0.3753499 | 7.844571
22 | 0.44 | 0.02966156 | 9.274464 | 0.3866223 | 0.6 | 0.4954809 | 0.3754045 | 7.845238
22.5 | 0.45 | -0.1203384 | 9.424463 | 0.3963847 | 0.6 | 0 | 0.3754217 | 7.84546
23 | 0.46 | -0.02033844 | 9.324463 | 0.3899113 |  |  | 0.3753664 | 7.844793
23.5 | 0.47 | -0.07033844 | 9.374463 | 0.3931653 |  |  | 0.3751857 | 7.84257
24 | 0.48 | 0.02966156 | 9.274464 | 0.3866223 |  |  | 0.3748973 | 7.839015
24.5 | 0.49 | 0.02966156 | 9.274464 | 0.3866223 |  |  | 0.3744486 | 7.833459
25 | 0.5 | 0.02966156 | 9.274464 | 0.3866223 |  |  | 0.3740013 | 7.827905
25.5 | 0.51 | 0.07966156 | 9.224463 | 0.3832975 |  |  | 0.3735552 | 7.822349
26 | 0.52 | 0.1296616 | 9.174463 | 0.3799365 |  |  | 0.3731464 | 7.817238
26.5 | 0.53 | 0.02966156 | 9.274464 | 0.3866223 |  |  | 0.3727195 | 7.811904
27 | 0.54 | -0.02033844 | 9.324463 | 0.3899113 |  |  | 0.372434 | 7.808349
27.5 | 0.55 | -0.02033844 | 9.324463 | 0.3899113 |  |  | 0.3721627 | 7.805016
28 | 0.56 | 0.02966156 | 9.274464 | 0.3866223 |  |  | 0.3719411 | 7.802349
28.5 | 0.57 | 0.02966156 | 9.274464 | 0.3866223 |  |  | 0.3716404 | 7.798794
29 | 0.58 | -0.07033844 | 9.374463 | 0.3931653 |  |  | 0.3713712 | 7.795682
29.5 | 0.59 | 0.07966156 | 9.224463 | 0.3832975 |  |  | 0.3707694 | 7.788571
30 | 0.6 | 0.07966156 | 9.224463 | 0.3832975 |  |  | 0.3699269 | 7.778571
30.5 | 0.61 | 0.02966156 | 9.274464 | 0.3866223 |  |  | 0.3685414 | 7.762127
31 | 0.62 | 0.1296616 | 9.174463 | 0.3799365 |  |  | 0.3667579 | 7.741015
31.5 | 0.63 | -0.02033844 | 9.324463 | 0.3899113 |  |  | 0.3641653 | 7.710571
32 | 0.64 | 0.1796616 | 9.124463 | 0.3765387 |  |  | 0.3609946 | 7.673682
32.5 | 0.65 | 0.07966156 | 9.224463 | 0.3832975 |  |  | 0.3568092 | 7.625682
33 | 0.66 | 0.3796616 | 8.924463 | 0.3625667 |  |  | 0.351833 | 7.56946
33.5 | 0.67 | 0.2796616 | 9.024464 | 0.3696302 |  |  | 0.3455728 | 7.499905
34 | 0.68 | 0.5296615 | 8.774464 | 0.3516698 |  |  | 0.3384776 | 7.422349
34.5 | 0.69 | 0.4796616 | 8.824463 | 0.3553433 |  |  | 0.3301619 | 7.333015
35 | 0.7 | 0.6796616 | 8.624463 | 0.3403938 |  |  | 0.3211932 | 7.238348
35.5 | 0.71 | 0.5796615 | 8.724463 | 0.3479542 |  |  | 0.3112944 | 7.135904
36 | 0.72 | 0.8296615 | 8.474463 | 0.3287186 |  |  | 0.3011935 | 7.03346
36.5 | 0.73 | 0.7796615 | 8.524464 | 0.332656 |  |  | 0.290509 | 6.927461
37 | 0.74 | 0.9296616 | 8.374463 | 0.3207028 |  |  | 0.2800082 | 6.825682
37.5 | 0.75 | 0.8796616 | 8.424463 | 0.3247345 |  |  | 0.2694481 | 6.725683
38 | 0.76 | 1.479662 | 7.824463 | 0.2729534 |  |  | 0.2595809 | 6.634349
38.5 | 0.77 | 1.479662 | 7.824463 | 0.2729534 |  |  | 0.2499438 | 6.547237
39 | 0.78 | 2.129662 | 7.174463 | 0.2070836 |  |  | 0.2412587 | 6.470571
39.5 | 0.79 | 2.679662 | 6.624463 | 0.1412512 |  |  | 0.2329286 | 6.398793
40 | 0.8 | 3.379662 | 5.924463 | 0.03978649 |  |  | 0.2254058 | 6.335459
40.5 | 0.81 | 3.179662 | 6.124463 | 0.07114312 |  |  | 0.21807 | 6.275015
41 | 0.82 | 3.429662 | 5.874463 | 0.03161368 |  |  | 0.2115753 | 6.222571
41.5 | 0.83 | 3.129662 | 6.174463 | 0.07866491 |  |  | 0.2052385 | 6.172349
42 | 0.84 | 3.529662 | 5.774463 | 0.01484355 |  |  | 0.1996535 | 6.128793
42.5 | 0.85 | 3.229661 | 6.074463 | 0.06349757 |  |  | 0.1942145 | 6.087015
43 | 0.86 | 3.679662 | 5.624463 | -0.01142982 |  |  | 0.1894583 | 6.051016
43.5 | 0.87 | 3.129662 | 6.174463 | 0.07866491 |  |  | 0.1846137 | 6.014793
44 | 0.88 | 3.679662 | 5.624463 | -0.01142982 |  |  | 0.1803505 | 5.983237
44.5 | 0.89 | 3.329662 | 5.974463 | 0.0478225 |  |  | 0.176075 | 5.951904
45 | 0.9 | 3.579662 | 5.724463 | 0.006238802 |  |  | 0.1723395 | 5.924793
45.5 | 0.91 | 3.229661 | 6.074463 | 0.06349757 |  |  | 0.168439 | 5.896793
46 | 0.92 | 3.629662 | 5.674463 | -0.002517665 |  |  | 0.1650594 | 5.872793
46.5 | 0.93 | 3.329662 | 5.974463 | 0.0478225 |  |  | 0.1614582 | 5.84746
47 | 0.94 | 3.729661 | 5.574463 | -0.02050176 |  |  | 0.1581105 | 5.824126
47.5 | 0.95 | 3.379662 | 5.924463 | 0.03978649 |  |  | 0.1544455 | 5.798793
48 | 0.96 | 3.629662 | 5.674463 | -0.002517665 |  |  | 0.1511758 | 5.776349
48.5 | 0.97 | 3.329662 | 5.974463 | 0.0478225 |  |  | 0.1475903 | 5.751904
49 | 0.98 | 3.629662 | 5.674463 | -0.002517665 |  |  | 0.1443035 | 5.729682
49.5 | 0.99 | 3.429662 | 5.874463 | 0.03161368 |  |  | 0.1407504 | 5.705905
50 | 1 | 3.679662 | 5.624463 | -0.01142982 |  |  | 0.1374979 | 5.684349
50.5 | 1.01 | 3.379662 | 5.924463 | 0.03978649 |  |  | 0.133877 | 5.660571
51 | 1.02 | 3.629662 | 5.674463 | -0.002517665 |  |  | 0.1303859 | 5.637904
51.5 | 1.03 | 3.329662 | 5.974463 | 0.0478225 |  |  | 0.1263698 | 5.612127
52 | 1.04 | 3.529662 | 5.774463 | 0.01484355 |  |  | 0.1224539 | 5.587237
52.5 | 1.05 | 3.329662 | 5.974463 | 0.0478225 |  |  | 0.1179314 | 5.558793
53 | 1.06 | 3.579662 | 5.724463 | 0.006238802 |  |  | 0.1134276 | 5.530793
53.5 | 1.07 | 3.329662 | 5.974463 | 0.0478225 |  |  | 0.1085174 | 5.500571
54 | 1.08 | 3.629662 | 5.674463 | -0.002517665 |  |  | 0.1039653 | 5.472794
54.5 | 1.09 | 3.429662 | 5.874463 | 0.03161368 |  |  | 0.09911616 | 5.44346
55 | 1.1 | 3.679662 | 5.624463 | -0.01142982 |  |  | 0.09474574 | 5.417237
55.5 | 1.11 | 3.329662 | 5.974463 | 0.0478225 |  |  | 0.09030683 | 5.390793
56 | 1.12 | 3.679662 | 5.624463 | -0.01142982 |  |  | 0.08651028 | 5.368349
56.5 | 1.13 | 3.429662 | 5.874463 | 0.03161368 |  |  | 0.08265173 | 5.345682
57 | 1.14 | 3.679662 | 5.624463 | -0.01142982 |  |  | 0.07945649 | 5.327015
57.5 | 1.15 | 3.479661 | 5.824463 | 0.02330064 |  |  | 0.07619852 | 5.308126
58 | 1.16 | 3.729661 | 5.574463 | -0.02050176 |  |  | 0.07342684 | 5.292127
58.5 | 1.17 | 3.579662 | 5.724463 | 0.006238802 |  |  | 0.07025222 | 5.273904
59 | 1.18 | 3.729661 | 5.574463 | -0.02050176 |  |  | 0.06736511 | 5.25746
59.5 | 1.19 | 3.429662 | 5.874463 | 0.03161368 |  |  | 0.06397282 | 5.238348
60 | 1.2 | 3.679662 | 5.624463 | -0.01142982 |  |  | 0.06094619 | 5.22146
60.5 | 1.21 | [5 empty] | 0.0576039 | 5.203015
61 | 1.22 | [5 empty] | 0.05474932 | 5.18746
61.5 | 1.23 | [5 empty] | 0.05152985 | 5.170127
62 | 1.24 | [5 empty] | 0.04889075 | 5.156126
62.5 | 1.25 | [5 empty] | 0.04586454 | 5.140127
63 | 1.26 | [5 empty] | 0.04331469 | 5.126793
63.5 | 1.27 | [5 empty] | 0.04062997 | 5.112793
64 | 1.28 | [5 empty] | 0.03883446 | 5.10346
64.5 | 1.29 | [5 empty] | 0.03675676 | 5.092571
65 | 1.3 | [5 empty] | 0.03531114 | 5.085015
65.5 | 1.31 | [5 empty] | 0.03339178 | 5.075016
66 | 1.32 | [5 empty] | 0.0317597 | 5.066571
66.5 | 1.33 | [5 empty] | 0.02929821 | 5.053904
67 | 1.34 | [5 empty] | 0.02715813 | 5.043015
67.5 | 1.35 | [5 empty] | 0.02436356 | 5.028793
68 | 1.36 | [5 empty] | 0.02205201 | 5.017016
68.5 | 1.37 | [5 empty] | 0.0191424 | 5.002126
69 | 1.38 | [5 empty] | 0.01676469 | 4.989904
69.5 | 1.39 | [5 empty] | 0.01395953 | 4.97546
70 | 1.4 | [5 empty] | 0.0118607 | 4.964571
70.5 | 1.41 | [5 empty] | 0.009501089 | 4.952348
71 | 1.42 | [5 empty] | 0.00793357 | 4.944127
71.5 | 1.43 | [5 empty] | 0.00622406 | 4.935237
72 | 1.44 | [5 empty] | 0.005396735 | 4.930793
72.5 | 1.45 | [5 empty] | 0.004197815 | 4.924571
73 | 1.46 | [5 empty] | 0.0035993 | 4.92146
73.5 | 1.47 | [5 empty] | 0.002758215 | 4.917238
74 | 1.48 | [5 empty] | 0.002359803 | 4.915238
74.5 | 1.49 | [5 empty] | 0.001370327 | 4.910349
75 | 1.5 | [5 empty] | 0.000966048 | 4.908349
75.5 | 1.51 | [5 empty] | 0.0002782706 | 4.9
76 | 1.52 | [5 empty] | 0 | 4.9
76.5 | 1.53 | [5 empty] | 0 | 4.9
77 | 1.54 | [5 empty] | 0 | 4.9
77.5 | 1.55 | [5 empty] | 0 | 4.9
78 | 1.56 | [5 empty] | 0 | 4.9
78.5 | 1.57 | [5 empty] | 0 | 4.9
79 | 1.58 | [5 empty] | 0 | 4.9
79.5 | 1.59 | [5 empty] | 0 | 4.9
80 | 1.6 | [5 empty] | 0 | 4.9
80.5 | 1.61
81 | 1.62
81.5 | 1.63
82 | 1.64
82.5 | 1.65
83 | 1.66
83.5 | 1.67
84 | 1.68
84.5 | 1.69
85 | 1.7
85.5 | 1.71
86 | 1.72
86.5 | 1.73
87 | 1.74
87.5 | 1.75
88 | 1.76
88.5 | 1.77
89 | 1.78
89.5 | 1.79
90 | 1.8
90.5 | 1.81
91 | 1.82
91.5 | 1.83
92 | 1.84
92.5 | 1.85
93 | 1.86
93.5 | 1.87
94 | 1.88
94.5 | 1.89
95 | 1.9
95.5 | 1.91
96 | 1.92
96.5 | 1.93
97 | 1.94
97.5 | 1.95
98 | 1.96
98.5 | 1.97
99 | 1.98
99.5 | 1.99
100 | 2
100.5 | 2.01
101 | 2.02
101.5 | 2.03
102 | 2.04
102.5 | 2.05
103 | 2.06
103.5 | 2.07
104 | 2.08
104.5 | 2.09
105 | 2.1
105.5 | 2.11
106 | 2.12
106.5 | 2.13
107 | 2.14
107.5 | 2.15
108 | 2.16
108.5 | 2.17
109 | 2.18
109.5 | 2.19
110 | 2.2
110.5 | 2.21
111 | 2.22
111.5 | 2.23
112 | 2.24
112.5 | 2.25
113 | 2.26
113.5 | 2.27
114 | 2.28
114.5 | 2.29
115 | 2.3
115.5 | 2.31
116 | 2.32
116.5 | 2.33
117 | 2.34
117.5 | 2.35
118 | 2.36
118.5 | 2.37
119 | 2.38
119.5 | 2.39
120 | 2.4
120.5 | 2.41
121 | 2.42
121.5 | 2.43
122 | 2.44
122.5 | 2.45
123 | 2.46
123.5 | 2.47
124 | 2.48
124.5 | 2.49
125 | 2.5

## Fuerza
ciclos | seg | Fuerza | Presión
0.5 | 0.01 | 9.28026 | 83.44041 | 0.6 | 11.72295
1 | 0.02 | 9.3195 | 83.79322 | 0.6 | 0
1.5 | 0.03 | 9.29988 | 83.61681
2 | 0.04 | 9.29988 | 83.61681
2.5 | 0.05 | 9.33912 | 83.96963
3 | 0.06 | 9.35874 | 84.14603
3.5 | 0.07 | 9.29988 | 83.61681
4 | 0.08 | 9.3195 | 83.79322
4.5 | 0.09 | 9.3195 | 83.79322
5 | 0.1 | 9.33912 | 83.96963
5.5 | 0.11 | 9.3195 | 83.79322
6 | 0.12 | 9.33912 | 83.96963
6.5 | 0.13 | 9.3195 | 83.79322
7 | 0.14 | 9.29988 | 83.61681
7.5 | 0.15 | 9.26064 | 83.264
8 | 0.16 | 9.3195 | 83.79322
8.5 | 0.17 | 9.29988 | 83.61681 | 0.6 | 105.4031
9 | 0.18 | 9.37836 | 84.32244 | 0.6 | 0
9.5 | 0.19 | 9.29988 | 83.61681
10 | 0.2 | 9.35874 | 84.14603
10.5 | 0.21 | 9.3195 | 83.79322
11 | 0.22 | 9.3195 | 83.79322
11.5 | 0.23 | 9.35874 | 84.14603
12 | 0.24 | 9.3195 | 83.79322
12.5 | 0.25 | 9.28026 | 83.44041
13 | 0.26 | 9.28026 | 83.44041
13.5 | 0.27 | 9.3195 | 83.79322
14 | 0.28 | 9.29988 | 83.61681
14.5 | 0.29 | 9.37836 | 84.32244
15 | 0.3 | 9.3195 | 83.79322
15.5 | 0.31 | 9.3195 | 83.79322
16 | 0.32 | 9.3195 | 83.79322
16.5 | 0.33 | 9.3195 | 83.79322
17 | 0.34 | 9.28026 | 83.44041
17.5 | 0.35 | 9.29988 | 83.61681
18 | 0.36 | 9.29988 | 83.61681
18.5 | 0.37 | 9.35874 | 84.14603
19 | 0.38 | 9.29988 | 83.61681
19.5 | 0.39 | 9.29988 | 83.61681
20 | 0.4 | 9.3195 | 83.79322
20.5 | 0.41 | 9.28026 | 83.44041
21 | 0.42 | 9.3195 | 83.79322
21.5 | 0.43 | 9.3195 | 83.79322
22 | 0.44 | 9.3195 | 83.79322
22.5 | 0.45 | 9.3195 | 83.79322
23 | 0.46 | 9.29988 | 83.61681
23.5 | 0.47 | 9.35874 | 84.14603
24 | 0.48 | 9.33912 | 83.96963
24.5 | 0.49 | 9.3195 | 83.79322
25 | 0.5 | 9.3195 | 83.79322
25.5 | 0.51 | 9.3195 | 83.79322
26 | 0.52 | 9.3195 | 83.79322
26.5 | 0.53 | 9.29988 | 83.61681
27 | 0.54 | 9.3195 | 83.79322
27.5 | 0.55 | 9.33912 | 83.96963
28 | 0.56 | 9.28026 | 83.44041
28.5 | 0.57 | 9.33912 | 83.96963
29 | 0.58 | 9.3195 | 83.79322
29.5 | 0.59 | 9.29988 | 83.61681
30 | 0.6 | 9.35874 | 84.14603
30.5 | 0.61 | 9.29988 | 83.61681
31 | 0.62 | 9.3195 | 83.79322
31.5 | 0.63 | 9.33912 | 83.96963
32 | 0.64 | 9.26064 | 83.264
32.5 | 0.65 | 9.3195 | 83.79322
33 | 0.66 | 9.3195 | 83.79322
33.5 | 0.67 | 9.3195 | 83.79322
34 | 0.68 | 9.3195 | 83.79322
34.5 | 0.69 | 9.29988 | 83.61681
35 | 0.7 | 9.24102 | 83.08759
35.5 | 0.71 | 9.3195 | 83.79322
36 | 0.72 | 9.26064 | 83.264
36.5 | 0.73 | 9.28026 | 83.44041
37 | 0.74 | 9.26064 | 83.264
37.5 | 0.75 | 9.2214 | 82.91119
38 | 0.76 | 9.20178 | 82.73478
38.5 | 0.77 | 9.2214 | 82.91119
39 | 0.78 | 9.24102 | 83.08759
39.5 | 0.79 | 9.20178 | 82.73478
40 | 0.8 | 9.20178 | 82.73478
40.5 | 0.81 | 9.16254 | 82.38197
41 | 0.82 | 9.18216 | 82.55838
41.5 | 0.83 | 9.14292 | 82.20556
42 | 0.84 | 9.10368 | 81.85275
42.5 | 0.85 | 9.06444 | 81.49993
43 | 0.86 | 9.08406 | 81.67634
43.5 | 0.87 | 9.06444 | 81.49993
44 | 0.88 | 9.04482 | 81.32352
44.5 | 0.89 | 9.0252 | 81.14712
45 | 0.9 | 9.04482 | 81.32352
45.5 | 0.91 | 9.0252 | 81.14712
46 | 0.92 | 9.04482 | 81.32352
46.5 | 0.93 | 9.0252 | 81.14712
47 | 0.94 | 9.00558 | 80.97071
47.5 | 0.95 | 9.0252 | 81.14712
48 | 0.96 | 9.04482 | 81.32352
48.5 | 0.97 | 9.00558 | 80.97071
49 | 0.98 | 9.04482 | 81.32352
49.5 | 0.99 | 9.04482 | 81.32352
50 | 1 | 9.0252 | 81.14712
50.5 | 1.01 | 9.06444 | 81.49993
51 | 1.02 | 9.08406 | 81.67634
51.5 | 1.03 | 9.08406 | 81.67634
52 | 1.04 | 9.14292 | 82.20556
52.5 | 1.05 | 9.10368 | 81.85275
53 | 1.06 | 9.14292 | 82.20556
53.5 | 1.07 | 9.14292 | 82.20556
54 | 1.08 | 9.16254 | 82.38197
54.5 | 1.09 | 9.18216 | 82.55838
55 | 1.1 | 9.18216 | 82.55838
55.5 | 1.11 | 9.20178 | 82.73478
56 | 1.12 | 9.20178 | 82.73478
56.5 | 1.13 | 9.24102 | 83.08759
57 | 1.14 | 9.24102 | 83.08759
57.5 | 1.15 | 9.20178 | 82.73478
58 | 1.16 | 9.26064 | 83.264
58.5 | 1.17 | 9.26064 | 83.264
59 | 1.18 | 9.2214 | 82.91119
59.5 | 1.19 | 9.26064 | 83.264
60 | 1.2 | 9.26064 | 83.264
60.5 | 1.21
61 | 1.22
61.5 | 1.23
62 | 1.24
62.5 | 1.25
63 | 1.26
63.5 | 1.27
64 | 1.28
64.5 | 1.29
65 | 1.3
65.5 | 1.31
66 | 1.32
66.5 | 1.33
67 | 1.34
67.5 | 1.35
68 | 1.36
68.5 | 1.37
69 | 1.38
69.5 | 1.39
70 | 1.4
70.5 | 1.41
71 | 1.42
71.5 | 1.43
72 | 1.44
72.5 | 1.45
73 | 1.46
73.5 | 1.47
74 | 1.48
74.5 | 1.49
75 | 1.5
75.5 | 1.51
76 | 1.52
76.5 | 1.53
77 | 1.54
77.5 | 1.55
78 | 1.56
78.5 | 1.57
79 | 1.58
79.5 | 1.59
80 | 1.6
80.5 | 1.61
81 | 1.62
81.5 | 1.63
82 | 1.64
82.5 | 1.65
83 | 1.66
83.5 | 1.67
84 | 1.68
84.5 | 1.69
85 | 1.7
85.5 | 1.71
86 | 1.72
86.5 | 1.73
87 | 1.74
87.5 | 1.75
88 | 1.76
88.5 | 1.77
89 | 1.78
89.5 | 1.79
90 | 1.8
90.5 | 1.81
91 | 1.82
91.5 | 1.83
92 | 1.84
92.5 | 1.85
93 | 1.86
93.5 | 1.87
94 | 1.88
94.5 | 1.89
95 | 1.9
95.5 | 1.91
96 | 1.92
96.5 | 1.93
97 | 1.94
97.5 | 1.95
98 | 1.96
98.5 | 1.97
99 | 1.98
99.5 | 1.99
100 | 2
100.5 | 2.01
101 | 2.02
101.5 | 2.03
102 | 2.04
102.5 | 2.05
103 | 2.06
103.5 | 2.07
104 | 2.08
104.5 | 2.09
105 | 2.1
105.5 | 2.11
106 | 2.12
106.5 | 2.13
107 | 2.14
107.5 | 2.15
108 | 2.16
108.5 | 2.17
109 | 2.18
109.5 | 2.19
110 | 2.2
110.5 | 2.21
111 | 2.22
111.5 | 2.23
112 | 2.24
112.5 | 2.25
113 | 2.26
113.5 | 2.27
114 | 2.28
114.5 | 2.29
115 | 2.3
115.5 | 2.31
116 | 2.32
116.5 | 2.33
117 | 2.34
117.5 | 2.35
118 | 2.36
118.5 | 2.37
119 | 2.38
119.5 | 2.39
120 | 2.4
120.5 | 2.41
121 | 2.42
121.5 | 2.43
122 | 2.44
122.5 | 2.45
123 | 2.46
123.5 | 2.47
124 | 2.48
124.5 | 2.49
125 | 2.5

## Resistencia
ciclos | seg | Intensidad | Tensión | Resistencia | Potencia | Energía
0.5 | 0.01 | 0 | 0.5327119 |  |  |  | 0.6 | 19.60125
1 | 0.02 | 0 | -0.02728813 |  |  |  | 0.6 | 0 | La línea vertical roja señala el fin del precalentamiento
1.5 | 0.03 | 0 | 0.04271187 |  |  |  | 0.7 | 19.60125
2 | 0.04 | 0 | 0.04271187 |  |  |  | 0.7 | 0
2.5 | 0.05 | 0 | 0.002711868
3 | 0.06 | 0 | -0.01728813
3.5 | 0.07 | 0 | -0.04728813
4 | 0.08 | 0 | 0.002711868
4.5 | 0.09 | 0 | 0.002711868
5 | 0.1 | 0 | -0.04728813
5.5 | 0.11 | 0 | 0.02271187
6 | 0.12 | 0 | 0.002711868
6.5 | 0.13 | 0 | 0.002711868
7 | 0.14 | 0 | -0.02728813
7.5 | 0.15 | 0 | 0.002711868
8 | 0.16 | 0 | -0.02728813
8.5 | 0.17 | 0 | 0.04271187
9 | 0.18 | 0 | 0.002711868 |  |  |  | 0.6 | 3.002971
9.5 | 0.19 | 0 | 0.02271187 |  |  |  | 0.6 | 0
10 | 0.2 | 0 | -0.01728813
10.5 | 0.21 | 0 | 0.002711868
11 | 0.22 | 0 | 0.002711868
11.5 | 0.23 | 0 | -0.01728813
12 | 0.24 | 0 | 0.002711868
12.5 | 0.25 | 0 | -0.01728813
13 | 0.26 | 0 | 0.04271187
13.5 | 0.27 | 0 | 0.002711868
14 | 0.28 | 0 | -0.04728813
14.5 | 0.29 | 0 | -0.01728813
15 | 0.3 | 0 | 0.002711868
15.5 | 0.31 | 0 | 0.02271187
16 | 0.32 | 0 | -0.02728813
16.5 | 0.33 | 0 | -0.01728813 |  |  |  | 0.6 | 0.4888417
17 | 0.34 | 0 | 0.02271187 |  |  |  | 0.6 | 0
17.5 | 0.35 | 0 | 0.02271187
18 | 0.36 | 0 | 0.002711868
18.5 | 0.37 | 0 | 0.06271186
19 | 0.38 | 0 | -0.04728813
19.5 | 0.39 | 0 | 0.02271187
20 | 0.4 | 0 | 0.002711868
20.5 | 0.41 | 0 | -0.02728813
21 | 0.42 | 0 | -0.02728813
21.5 | 0.43 | 0 | -0.01728813
22 | 0.44 | 0 | 0.02271187
22.5 | 0.45 | 0 | 0.06271186
23 | 0.46 | 0 | -0.06728813
23.5 | 0.47 | 0 | -0.04728813
24 | 0.48 | 0 | -0.01728813
24.5 | 0.49 | 0 | 0.002711868 |  |  |  | 0.6 | 47.08867
25 | 0.5 | 0 | 0.04271187 |  |  |  | 0.6 | 0
25.5 | 0.51 | 0 | -0.02728813
26 | 0.52 | 0 | 0.002711868
26.5 | 0.53 | 0 | -0.01728813
27 | 0.54 | 0 | -0.01728813
27.5 | 0.55 | 0 | -0.01728813
28 | 0.56 | 0 | -0.01728813
28.5 | 0.57 | 0 | 0.002711868
29 | 0.58 | 0 | 0.002711868
29.5 | 0.59 | 0 | 0.06271186
30 | 0.6 | 0 | 0.06271186
30.5 | 0.61 | 0 | 0.002711868
31 | 0.62 | 3.88 | 0.00261729 | 0.0006745593 | 0.01015509 | 0.0001015509
31.5 | 0.63 | 3.763 | 1.11262 | 0.2956737 | 4.18679 | 0.04196945
32 | 0.64 | 3.861 | 1.322618 | 0.3425584 | 5.106627 | 0.09303573
32.5 | 0.65 | 3.919 | 1.532616 | 0.3910733 | 6.006323 | 0.153099
33 | 0.66 | 4.173 | 1.28261 | 0.3073593 | 5.352332 | 0.2066223
33.5 | 0.67 | 4.329 | 1.402606 | 0.3240024 | 6.071883 | 0.2673411
34 | 0.68 | 4.582 | 1.2226 | 0.2668268 | 5.601954 | 0.3233607
34.5 | 0.69 | 4.66 | 1.362598 | 0.2924031 | 6.349708 | 0.3868577
35 | 0.7 | 4.836 | 1.262594 | 0.2610823 | 6.105905 | 0.4479168
35.5 | 0.71 | 4.933 | 1.092592 | 0.2214862 | 5.389755 | 0.5018143
36 | 0.72 | 3.334 | 1.242631 | 0.3727146 | 4.142931 | 0.5432436
36.5 | 0.73 | 3.373 | 0.8726297 | 0.2587103 | 2.94338 | 0.5726774
37 | 0.74 | 6.376 | 0.7625564 | 0.1195979 | 4.86206 | 0.621298
37.5 | 0.75 | 7.975 | 1.112517 | 0.1395006 | 8.872327 | 0.7100212
38 | 0.76 | 7.975 | 1.752517 | 0.2197514 | 13.97633 | 0.8497845
38.5 | 0.77 | 8.814 | 1.692497 | 0.1920237 | 14.91767 | 0.9989612
39 | 0.78 | 9.321 | 2.152485 | 0.2309285 | 20.06331 | 1.199594
39.5 | 0.79 | 13.747 | 2.402377 | 0.1747565 | 33.02547 | 1.529849
40 | 0.8 | 15.681 | 2.40233 | 0.1532 | 37.67093 | 1.906558
40.5 | 0.81 | 15.522 | 1.652333 | 0.1064511 | 25.64752 | 2.163034
41 | 0.82 | 15.244 | 1.55234 | 0.1018329 | 23.66388 | 2.399673
41.5 | 0.83 | 12.655 | 1.442403 | 0.1139789 | 18.25361 | 2.582209
42 | 0.84 | 12.655 | 1.382403 | 0.1092377 | 17.49431 | 2.757152
42.5 | 0.85 | 13.182 | 1.482391 | 0.1124557 | 19.54087 | 2.952561
43 | 0.86 | 13.24 | 1.342389 | 0.1013889 | 17.77323 | 3.130293
43.5 | 0.87 | 13.24 | 1.462389 | 0.1104524 | 19.36203 | 3.323913
44 | 0.88 | 13.162 | 1.422391 | 0.108068 | 18.72151 | 3.511128
44.5 | 0.89 | 13.221 | 1.48239 | 0.1121239 | 19.59867 | 3.707115
45 | 0.9 | 13.26 | 1.402389 | 0.1057608 | 18.59567 | 3.893072
45.5 | 0.91 | 13.26 | 1.512389 | 0.1140565 | 20.05428 | 4.093615
46 | 0.92 | 13.26 | 1.632389 | 0.1231062 | 21.64548 | 4.31007
46.5 | 0.93 | 13.318 | 1.442387 | 0.1083036 | 19.20971 | 4.502167
47 | 0.94 | 13.299 | 1.342388 | 0.100939 | 17.85242 | 4.680691
47.5 | 0.95 | 13.279 | 1.382388 | 0.1041033 | 18.35673 | 4.864258
48 | 0.96 | 13.26 | 1.162389 | 0.08766129 | 15.41327 | 5.018391
48.5 | 0.97 | 13.299 | 1.342388 | 0.100939 | 17.85242 | 5.196915
49 | 0.98 | 13.221 | 1.49239 | 0.1128802 | 19.73088 | 5.394224
49.5 | 0.99 | 13.221 | 1.42239 | 0.1075856 | 18.80541 | 5.582278
50 | 1 | 13.26 | 1.592389 | 0.1200897 | 21.11508 | 5.793429
50.5 | 1.01 | 13.299 | 1.302388 | 0.09793125 | 17.32045 | 5.966633
51 | 1.02 | 13.26 | 1.552389 | 0.1170731 | 20.58467 | 6.17248
51.5 | 1.03 | 13.24 | 1.342389 | 0.1013889 | 17.77323 | 6.350213
52 | 1.04 | 13.221 | 1.15239 | 0.08716357 | 15.23574 | 6.50257
52.5 | 1.05 | 13.221 | 1.46239 | 0.1106111 | 19.33425 | 6.695913
53 | 1.06 | 13.143 | 1.382392 | 0.1051808 | 18.16877 | 6.877601
53.5 | 1.07 | 13.084 | 1.402393 | 0.1071838 | 18.34891 | 7.06109
54 | 1.08 | 13.26 | 1.462389 | 0.1102857 | 19.39127 | 7.255002
54.5 | 1.09 | 13.24 | 1.362389 | 0.1028995 | 18.03803 | 7.435383
55 | 1.1 | 13.201 | 1.44239 | 0.1092637 | 19.04099 | 7.625793
55.5 | 1.11 | 13.162 | 1.402391 | 0.1065485 | 18.45827 | 7.810376
56 | 1.12 | 13.045 | 1.382394 | 0.1059712 | 18.03333 | 7.990709
56.5 | 1.13 | 13.396 | 1.322385 | 0.09871494 | 17.71467 | 8.167855
57 | 1.14 | 13.533 | 1.202382 | 0.08884814 | 16.27184 | 8.330574
57.5 | 1.15 | 13.279 | 1.242388 | 0.09356038 | 16.49767 | 8.495551
58 | 1.16 | 13.065 | 1.302393 | 0.09968568 | 17.01577 | 8.665709
58.5 | 1.17 | 13.045 | 1.302394 | 0.09983855 | 16.98973 | 8.835606
59 | 1.18 | 13.143 | 1.132392 | 0.0861593 | 14.88302 | 8.984436
59.5 | 1.19 | 13.065 | 1.152393 | 0.08820462 | 15.05602 | 9.134996
60 | 1.2 | 12.987 | 1.162395 | 0.08950452 | 15.09603 | 9.285956
60.5 | 1.21
61 | 1.22
61.5 | 1.23
62 | 1.24
62.5 | 1.25
63 | 1.26
63.5 | 1.27
64 | 1.28
64.5 | 1.29
65 | 1.3
65.5 | 1.31
66 | 1.32
66.5 | 1.33
67 | 1.34
67.5 | 1.35
68 | 1.36
68.5 | 1.37
69 | 1.38
69.5 | 1.39
70 | 1.4
70.5 | 1.41
71 | 1.42
71.5 | 1.43
72 | 1.44
72.5 | 1.45
73 | 1.46
73.5 | 1.47
74 | 1.48
74.5 | 1.49
75 | 1.5
75.5 | 1.51
76 | 1.52
76.5 | 1.53
77 | 1.54
77.5 | 1.55
78 | 1.56
78.5 | 1.57
79 | 1.58
79.5 | 1.59
80 | 1.6
80.5 | 1.61
81 | 1.62
81.5 | 1.63
82 | 1.64
82.5 | 1.65
83 | 1.66
83.5 | 1.67
84 | 1.68
84.5 | 1.69
85 | 1.7
85.5 | 1.71
86 | 1.72
86.5 | 1.73
87 | 1.74
87.5 | 1.75
88 | 1.76
88.5 | 1.77
89 | 1.78
89.5 | 1.79
90 | 1.8
90.5 | 1.81
91 | 1.82
91.5 | 1.83
92 | 1.84
92.5 | 1.85
93 | 1.86
93.5 | 1.87
94 | 1.88
94.5 | 1.89
95 | 1.9
95.5 | 1.91
96 | 1.92
96.5 | 1.93
97 | 1.94
97.5 | 1.95
98 | 1.96
98.5 | 1.97
99 | 1.98
99.5 | 1.99
100 | 2
100.5 | 2.01
101 | 2.02
101.5 | 2.03
102 | 2.04
102.5 | 2.05
103 | 2.06
103.5 | 2.07
104 | 2.08
104.5 | 2.09
105 | 2.1
105.5 | 2.11
106 | 2.12
106.5 | 2.13
107 | 2.14
107.5 | 2.15
108 | 2.16
108.5 | 2.17
109 | 2.18
109.5 | 2.19
110 | 2.2
110.5 | 2.21
111 | 2.22
111.5 | 2.23
112 | 2.24
112.5 | 2.25
113 | 2.26
113.5 | 2.27
114 | 2.28
114.5 | 2.29
115 | 2.3
115.5 | 2.31
116 | 2.32
116.5 | 2.33
117 | 2.34
117.5 | 2.35
118 | 2.36
118.5 | 2.37
119 | 2.38
119.5 | 2.39
120 | 2.4
120.5 | 2.41
121 | 2.42
121.5 | 2.43
122 | 2.44
122.5 | 2.45
123 | 2.46
123.5 | 2.47
124 | 2.48
124.5 | 2.49
125 | 2.5

## Resultados
Inicio paso corriente
30 | 0
30 | 0.5 | Eje Izquierdo |  | Eje Derecho
Fin de Subida |  | Máx = | 0.5 | Máx = | 0.6
30.77463 | 0 | Mín = | 0 | Mín = | 0
30.77463 | 0.5
¿Suavizar?
Inicio paso corriente |  | Eje Izquierdo |  | Eje Derecho
30 | 0 | Máx = | 100 | Máx = | 9
30 | 100 | Mín = | 0 | Mín = | 0
Fin de Subida
30.77463 | 0
30.77463 | 100
¿Suavizar?
|  | Eje Izquierdo |  | Eje Derecho
Inicio paso corriente |  | Máx = | 10 | Máx = | 6
30 | 0 | Mín = | 0 | Mín = | 0
30 | 10
Fin de Subida
30.77463 | 0
30.77463 | 10
|  | Eje Izquierdo |  | Eje Derecho
Inicio paso corriente |  | Máx = | 14 | Máx = | 9
30 | 0 | Mín = | 0 | Mín = | 0
30 | 14
Fin de Subida
30.77463 | 0
30.77463 | 14