## Parámetros
Ensayo |  |  |  |  | Fecha:
Características polvo |  | Material | Referencia polvo | Densidad de golpeo g/cm3 | Densidad aparente g/cm3 | Densidad absoluta g/cm3
|  | Al-NH3 |  | 1.19 | 0.84 | 2.725 |  | Sí
No
Activación externa |  | PRECOMPRESIÓN | No | # MPa
|  | ACTIVACIÓN ELÉC. | No | # V | # A
Características de corriente | Duraciones
|  | Aproximación | Apriete | PreCalentamiento | Calentamiento | Enfriamiento
|  | 99 | 30 | 5 | 25 | 60 | ciclos
|  | 1.98 | 0.6 | 0.1 | 0.5 | 1.2 | segundos
Intensidades
|  | I máx | So1i (grados) | I So1i (kA) | ISo2i (kA) | Energía (kJ) | EDE (kJ/g)
|  | 14.8 | 15 | 1 | 13 | 9.593328 | 6.116243
Características de Presión |  | Presión Trabajo | Presión Sinterizado
|  | 923 |  | kgf
|  | 3.812474 | 0 | bares
Características Sinterizados |  | Diámetro (mm) | Altura (mm) | Masa (g) |  | Secc (cm2)
| 1 | 11.93 | 5.66 | 1.5685 |  | 1.122507
| 2 | 11.95 | 5.72 |  |  | Volumen (cm3)
| 3 | 11.93 | 5.55 |  |  | 0.6172385
| 4 | 11.96 | 5.39
| 5 | 11.98 | 5.3 |  |  | Densid (g/cm3)
| 6 | 11.95 | 5.34 |  |  | 2.541157
| 7 | 11.97 | 5.45 |  |  | Porosidad (%)
| 8 | 11.97 | 5.58 |  |  | 6.746523
|  | 11.955 | 5.49875
Otros Datos |  | Tª Inicial (ºC) | Lubricante | Diám Punzón (mm) | h punzones (mm) | h obleas (mm) | tS (ciclos)
|  | 22.8 |  | 11.9 | 97.31 | 9.3 | 9.064228
Observaciones
[9 empty] | 4 | 5 | 8
[9 empty] | 3 | 9 | 2

## Adquisición
384 | 474 | 0 | 74
386 | 473 | 0 | 17 | IP:x,x,x,x:
384 | 474 | 0 | 19 | 172,16,1,14
382 | 476 | 0 | 21
384 | 473 | 0 | 17 | Abrir canal. (IP: 172,16,1,14)(Return:1)
386 | 474 | 0 | 23
384 | 474 | 0 | 14
384 | 473 | 0 | 19 | Recibidos de 1910 registros (Soldadura:1736)
384 | 475 | 0 | 19
383 | 475 | 0 | 17
385 | 474 | 0 | 14 | Representar gráficas
384 | 474 | 0 | 17
385 | 474 | 0 | 23
385 | 475 | 0 | 25
384 | 475 | 0 | 21
386 | 475 | 0 | 16
382 | 474 | 0 | 21
384 | 473 | 0 | 16
382 | 473 | 0 | 21
384 | 475 | 0 | 21
384 | 473 | 0 | 25
383 | 474 | 0 | 17
383 | 474 | 0 | 21
383 | 474 | 0 | 17
384 | 471 | 0 | 19
383 | 475 | 0 | 16
382 | 476 | 0 | 19
384 | 472 | 0 | 19
383 | 475 | 0 | 19
383 | 474 | 0 | 19
386 | 475 | 0 | 21
384 | 475 | 0 | 21
384 | 473 | 0 | 17
384 | 474 | 0 | 21
384 | 475 | 0 | 21
382 | 474 | 0 | 21
384 | 472 | 0 | 17
384 | 475 | 0 | 16
384 | 475 | 0 | 16
382 | 476 | 0 | 19
384 | 475 | 0 | 16
384 | 475 | 0 | 23
384 | 474 | 0 | 19
384 | 474 | 0 | 19
384 | 473 | 0 | 21
384 | 475 | 0 | 17
384 | 473 | 0 | 19
382 | 475 | 0 | 21
384 | 474 | 0 | 23
384 | 474 | 0 | 23
384 | 476 | 0 | 17
386 | 475 | 0 | 16
382 | 477 | 0 | 16
386 | 474 | 0 | 21
384 | 474 | 0 | 16
383 | 478 | 0 | 19
386 | 476 | 0 | 16
384 | 475 | 0 | 21
386 | 474 | 0 | 23
382 | 475 | 0 | 19
383 | 474 | 0 | 19
385 | 473 | 3217 | 19
381 | 475 | 3295 | 172
386 | 475 | 3393 | 184
384 | 474 | 3490 | 157
388 | 475 | 3666 | 167
387 | 475 | 3783 | 174
391 | 475 | 3958 | 165
390 | 474 | 4075 | 143
392 | 474 | 4231 | 149
393 | 472 | 4290 | 161
399 | 472 | 7312 | 139
403 | 473 | 8619 | 207
414 | 471 | 9301 | 240
416 | 472 | 9301 | 221
435 | 471 | 11914 | 248
435 | 468 | 13299 | 244
444 | 470 | 14800 | 219
439 | 469 | 14410 | 186
446 | 467 | 14196 | 168
441 | 467 | 13513 | 180
448 | 466 | 13240 | 161
442 | 465 | 13162 | 168
449 | 462 | 13084 | 167
443 | 463 | 13084 | 170
449 | 462 | 13123 | 167
445 | 461 | 13123 | 172
449 | 459 | 13162 | 151
444 | 463 | 13143 | 161
452 | 458 | 13104 | 174
447 | 460 | 13123 | 170
453 | 458 | 13201 | 167
449 | 459 | 13065 | 161
454 | 457 | 13065 | 149
448 | 460 | 13143 | 174
453 | 459 | 13045 | 168
448 | 461 | 12948 | 149
454 | 461 | 13104 | 137
448 | 460 | 13026 | 137
454 | 461 | 12967 | 157
448 | 462 | 13104 | 149
455 | 464 | 12987 | 149
449 | 463 | 12909 | 159
453 | 465 | 12928 | 155
447 | 465 | 12909 | 161
454 | 462 | 12909 | 161
448 | 466 | 12967 | 157
454 | 465 | 13026 | 165
448 | 466 | 13006 | 149
454 | 467 | 13006 | 153
448 | 468 | 12987 | 151
455 | 467 | 13026 | 159
448 | 472 | 12987 | 167
453 | 470 | 13182 | 159
450 | 470 | 13377 | 139
455 | 471 | 13045 | 130
450 | 471 | 12733 | 137
455 | 472 | 12831 | 128
450 | 471 | 12655 | 134
457 | 472 | 12616 | 137

## Desplazamiento
ciclos | seg | x(t) | h(t) | θ(t) |  |  | θ(t) | H(t)
0.5 | 0.01 | 0.005932617 | 8.941607 | 0.3850378 |  |  | 0.3750702 | 7.841402
1 | 0.02 | 0.1059326 | 8.841608 | 0.3780826 | 0.6 | 4.569916 | 0.3751417 | 7.842302
1.5 | 0.03 | 0.005932617 | 8.941607 | 0.3850378 | 0.6 | 0 | 0.3752058 | 7.843109
2 | 0.04 | -0.09406738 | 9.041608 | 0.3918393 |  |  | 0.3752927 | 7.844202
2.5 | 0.05 | 0.005932617 | 8.941607 | 0.3850378 |  |  | 0.375362 | 7.845078
3 | 0.06 | 0.1059326 | 8.841608 | 0.3780826 |  |  | 0.3754207 | 7.845825
3.5 | 0.07 | 0.005932617 | 8.941607 | 0.3850378 |  |  | 0.3755129 | 7.846983
4 | 0.08 | 0.005932617 | 8.941607 | 0.3850378 |  |  | 0.3754949 | 7.846785
4.5 | 0.09 | 0.005932617 | 8.941607 | 0.3850378 |  |  | 0.375441 | 7.846127
5 | 0.1 | -0.04406738 | 8.991608 | 0.3884575 |  |  | 0.3753342 | 7.844794
5.5 | 0.11 | 0.05593262 | 8.891607 | 0.3815797 |  |  | 0.3751218 | 7.842126
6 | 0.12 | 0.005932617 | 8.941607 | 0.3850378 |  |  | 0.3747863 | 7.837904
6.5 | 0.13 | 0.05593262 | 8.891607 | 0.3815797 |  |  | 0.3744717 | 7.833904
7 | 0.14 | 0.05593262 | 8.891607 | 0.3815797 |  |  | 0.3741395 | 7.829682
7.5 | 0.15 | 0.005932617 | 8.941607 | 0.3850378 |  |  | 0.3738248 | 7.825682
8 | 0.16 | 0.1059326 | 8.841608 | 0.3780826 |  |  | 0.3735437 | 7.822127
8.5 | 0.17 | -0.09406738 | 9.041608 | 0.3918393 |  |  | 0.3732584 | 7.818571
9 | 0.18 | 0.005932617 | 8.941607 | 0.3850378 |  |  | 0.372825 | 7.813238
9.5 | 0.19 | -0.09406738 | 9.041608 | 0.3918393 |  |  | 0.3723171 | 7.807015
10 | 0.2 | 0.005932617 | 8.941607 | 0.3850378 |  |  | 0.3717346 | 7.799905
10.5 | 0.21 | 0.005932617 | 8.941607 | 0.3850378 |  |  | 0.3711689 | 7.793016
11 | 0.22 | -0.04406738 | 8.991608 | 0.3884575 |  |  | 0.3707125 | 7.78746
11.5 | 0.23 | -0.04406738 | 8.991608 | 0.3884575 | 0.6 | 11.36451 | 0.3704918 | 7.784793
12 | 0.24 | -0.04406738 | 8.991608 | 0.3884575 | 0.6 | 0 | 0.3704702 | 7.784571
12.5 | 0.25 | 0.005932617 | 8.941607 | 0.3850378 |  |  | 0.3706844 | 7.787238
13 | 0.26 | -0.04406738 | 8.991608 | 0.3884575 |  |  | 0.3711176 | 7.792571
13.5 | 0.27 | -0.09406738 | 9.041608 | 0.3918393 |  |  | 0.371803 | 7.801015
14 | 0.28 | 0.005932617 | 8.941607 | 0.3850378 |  |  | 0.372667 | 7.811682
14.5 | 0.29 | -0.04406738 | 8.991608 | 0.3884575 |  |  | 0.3736567 | 7.823905
15 | 0.3 | -0.04406738 | 8.991608 | 0.3884575 |  |  | 0.3746632 | 7.836349
15.5 | 0.31 | 0.1059326 | 8.841608 | 0.3780826 |  |  | 0.3755583 | 7.84746
16 | 0.32 | 0.005932617 | 8.941607 | 0.3850378 |  |  | 0.3762361 | 7.855905
16.5 | 0.33 | 0.005932617 | 8.941607 | 0.3850378 |  |  | 0.3766634 | 7.861238
17 | 0.34 | 0.005932617 | 8.941607 | 0.3850378 |  |  | 0.376893 | 7.864127
17.5 | 0.35 | 0.005932617 | 8.941607 | 0.3850378 |  |  | 0.3769621 | 7.865016
18 | 0.36 | -0.09406738 | 9.041608 | 0.3918393 |  |  | 0.3769085 | 7.864348
18.5 | 0.37 | 0.005932617 | 8.941607 | 0.3850378 |  |  | 0.3767322 | 7.862127
19 | 0.38 | 0.005932617 | 8.941607 | 0.3850378 |  |  | 0.3765035 | 7.859238
19.5 | 0.39 | 0.005932617 | 8.941607 | 0.3850378 |  |  | 0.3761875 | 7.855238
20 | 0.4 | -0.09406738 | 9.041608 | 0.3918393 |  |  | 0.3758546 | 7.851016
20.5 | 0.41 | 0.005932617 | 8.941607 | 0.3850378 |  |  | 0.3755747 | 7.84746
21 | 0.42 | 0.005932617 | 8.941607 | 0.3850378 |  |  | 0.3754183 | 7.84546
21.5 | 0.43 | 0.005932617 | 8.941607 | 0.3850378 |  |  | 0.3753499 | 7.844571
22 | 0.44 | 0.005932617 | 8.941607 | 0.3850378 | 0.6 | 0.49398 | 0.3754045 | 7.845238
22.5 | 0.45 | 0.005932617 | 8.941607 | 0.3850378 | 0.6 | 0 | 0.3754217 | 7.84546
23 | 0.46 | 0.005932617 | 8.941607 | 0.3850378 |  |  | 0.3753664 | 7.844793
23.5 | 0.47 | 0.005932617 | 8.941607 | 0.3850378 |  |  | 0.3751857 | 7.84257
24 | 0.48 | -0.09406738 | 9.041608 | 0.3918393 |  |  | 0.3748973 | 7.839015
24.5 | 0.49 | 0.005932617 | 8.941607 | 0.3850378 |  |  | 0.3744486 | 7.833459
25 | 0.5 | 0.005932617 | 8.941607 | 0.3850378 |  |  | 0.3740013 | 7.827905
25.5 | 0.51 | 0.005932617 | 8.941607 | 0.3850378 |  |  | 0.3735552 | 7.822349
26 | 0.52 | 0.1059326 | 8.841608 | 0.3780826 |  |  | 0.3731464 | 7.817238
26.5 | 0.53 | -0.09406738 | 9.041608 | 0.3918393 |  |  | 0.3727195 | 7.811904
27 | 0.54 | 0.1059326 | 8.841608 | 0.3780826 |  |  | 0.372434 | 7.808349
27.5 | 0.55 | 0.005932617 | 8.941607 | 0.3850378 |  |  | 0.3721627 | 7.805016
28 | 0.56 | -0.04406738 | 8.991608 | 0.3884575 |  |  | 0.3719411 | 7.802349
28.5 | 0.57 | 0.1059326 | 8.841608 | 0.3780826 |  |  | 0.3716404 | 7.798794
29 | 0.58 | 0.005932617 | 8.941607 | 0.3850378 |  |  | 0.3713712 | 7.795682
29.5 | 0.59 | 0.1059326 | 8.841608 | 0.3780826 |  |  | 0.3707694 | 7.788571
30 | 0.6 | -0.09406738 | 9.041608 | 0.3918393 |  |  | 0.3699269 | 7.778571
30.5 | 0.61 | -0.04406738 | 8.991608 | 0.3884575 |  |  | 0.3685414 | 7.762127
31 | 0.62 | 0.05593262 | 8.891607 | 0.3815797 |  |  | 0.3667579 | 7.741015
31.5 | 0.63 | -0.1440674 | 9.091608 | 0.395184 |  |  | 0.3641653 | 7.710571
32 | 0.64 | 0.1059326 | 8.841608 | 0.3780826 |  |  | 0.3609946 | 7.673682
32.5 | 0.65 | 0.005932617 | 8.941607 | 0.3850378 |  |  | 0.3568092 | 7.625682
33 | 0.66 | 0.2059326 | 8.741608 | 0.3709681 |  |  | 0.351833 | 7.56946
33.5 | 0.67 | 0.1559326 | 8.791608 | 0.3745455 |  |  | 0.3455728 | 7.499905
34 | 0.68 | 0.3559326 | 8.591608 | 0.3599859 |  |  | 0.3384776 | 7.422349
34.5 | 0.69 | 0.3059326 | 8.641607 | 0.3636889 |  |  | 0.3301619 | 7.333015
35 | 0.7 | 0.4059326 | 8.541608 | 0.3562394 |  |  | 0.3211932 | 7.238348
35.5 | 0.71 | 0.4559326 | 8.491608 | 0.3524489 |  |  | 0.3112944 | 7.135904
36 | 0.72 | 0.7559326 | 8.191607 | 0.3287337 |  |  | 0.3011935 | 7.03346
36.5 | 0.73 | 0.9559326 | 7.991608 | 0.3119344 |  |  | 0.290509 | 6.927461
37 | 0.74 | 1.505933 | 7.441607 | 0.2610803 |  |  | 0.2800082 | 6.825682
37.5 | 0.75 | 1.605933 | 7.341608 | 0.2510155 |  |  | 0.2694481 | 6.725683
38 | 0.76 | 2.555933 | 6.391608 | 0.1396922 |  |  | 0.2595809 | 6.634349
38.5 | 0.77 | 2.555933 | 6.391608 | 0.1396922 |  |  | 0.2499438 | 6.547237
39 | 0.78 | 3.005933 | 5.941607 | 0.07453492 |  |  | 0.2412587 | 6.470571
39.5 | 0.79 | 2.755933 | 6.191607 | 0.1119026 |  |  | 0.2329286 | 6.398793
40 | 0.8 | 3.105933 | 5.841608 | 0.0586923 |  |  | 0.2254058 | 6.335459
40.5 | 0.81 | 2.855933 | 6.091608 | 0.09732363 |  |  | 0.21807 | 6.275015
41 | 0.82 | 3.205933 | 5.741608 | 0.04229781 |  |  | 0.2115753 | 6.222571
41.5 | 0.83 | 2.905933 | 6.041608 | 0.08985317 |  |  | 0.2052385 | 6.172349
42 | 0.84 | 3.255933 | 5.691607 | 0.0338845 |  |  | 0.1996535 | 6.128793
42.5 | 0.85 | 2.955933 | 5.991608 | 0.08225796 |  |  | 0.1942145 | 6.087015
43 | 0.86 | 3.255933 | 5.691607 | 0.0338845 |  |  | 0.1894583 | 6.051016
43.5 | 0.87 | 3.055933 | 5.891608 | 0.06668087 |  |  | 0.1846137 | 6.014793
44 | 0.88 | 3.255933 | 5.691607 | 0.0338845 |  |  | 0.1803505 | 5.983237
44.5 | 0.89 | 3.005933 | 5.941607 | 0.07453492 |  |  | 0.176075 | 5.951904
45 | 0.9 | 3.405933 | 5.541608 | 0.007733791 |  |  | 0.1723395 | 5.924793
45.5 | 0.91 | 3.155933 | 5.791608 | 0.05056586 |  |  | 0.168439 | 5.896793
46 | 0.92 | 3.455933 | 5.491608 | -0.001300631 |  |  | 0.1650594 | 5.872793
46.5 | 0.93 | 3.255933 | 5.691607 | 0.0338845 |  |  | 0.1614582 | 5.84746
47 | 0.94 | 3.505933 | 5.441607 | -0.01050108 |  |  | 0.1581105 | 5.824126
47.5 | 0.95 | 3.205933 | 5.741608 | 0.04229781 |  |  | 0.1544455 | 5.798793
48 | 0.96 | 3.455933 | 5.491608 | -0.001300631 |  |  | 0.1511758 | 5.776349
48.5 | 0.97 | 3.205933 | 5.741608 | 0.04229781 |  |  | 0.1475903 | 5.751904
49 | 0.98 | 3.505933 | 5.441607 | -0.01050108 |  |  | 0.1443035 | 5.729682
49.5 | 0.99 | 3.205933 | 5.741608 | 0.04229781 |  |  | 0.1407504 | 5.705905
50 | 1 | 3.505933 | 5.441607 | -0.01050108 |  |  | 0.1374979 | 5.684349
50.5 | 1.01 | 3.205933 | 5.741608 | 0.04229781 |  |  | 0.133877 | 5.660571
51 | 1.02 | 3.555933 | 5.391608 | -0.01987208 |  |  | 0.1303859 | 5.637904
51.5 | 1.03 | 3.255933 | 5.691607 | 0.0338845 |  |  | 0.1263698 | 5.612127
52 | 1.04 | 3.455933 | 5.491608 | -0.001300631 |  |  | 0.1224539 | 5.587237
52.5 | 1.05 | 3.155933 | 5.791608 | 0.05056586 |  |  | 0.1179314 | 5.558793
53 | 1.06 | 3.505933 | 5.441607 | -0.01050108 |  |  | 0.1134276 | 5.530793
53.5 | 1.07 | 3.205933 | 5.741608 | 0.04229781 |  |  | 0.1085174 | 5.500571
54 | 1.08 | 3.505933 | 5.441607 | -0.01050108 |  |  | 0.1039653 | 5.472794
54.5 | 1.09 | 3.205933 | 5.741608 | 0.04229781 |  |  | 0.09911616 | 5.44346
55 | 1.1 | 3.505933 | 5.441607 | -0.01050108 |  |  | 0.09474574 | 5.417237
55.5 | 1.11 | 3.205933 | 5.741608 | 0.04229781 |  |  | 0.09030683 | 5.390793
56 | 1.12 | 3.555933 | 5.391608 | -0.01987208 |  |  | 0.08651028 | 5.368349
56.5 | 1.13 | 3.205933 | 5.741608 | 0.04229781 |  |  | 0.08265173 | 5.345682
57 | 1.14 | 3.455933 | 5.491608 | -0.001300631 |  |  | 0.07945649 | 5.327015
57.5 | 1.15 | 3.305933 | 5.641608 | 0.02532213 |  |  | 0.07619852 | 5.308126
58 | 1.16 | 3.555933 | 5.391608 | -0.01987208 |  |  | 0.07342684 | 5.292127
58.5 | 1.17 | 3.305933 | 5.641608 | 0.02532213 |  |  | 0.07025222 | 5.273904
59 | 1.18 | 3.555933 | 5.391608 | -0.01987208 |  |  | 0.06736511 | 5.25746
59.5 | 1.19 | 3.305933 | 5.641608 | 0.02532213 |  |  | 0.06397282 | 5.238348
60 | 1.2 | 3.655933 | 5.291608 | -0.03914545 |  |  | 0.06094619 | 5.22146
60.5 | 1.21 | [5 empty] | 0.0576039 | 5.203015
61 | 1.22 | [5 empty] | 0.05474932 | 5.18746
61.5 | 1.23 | [5 empty] | 0.05152985 | 5.170127
62 | 1.24 | [5 empty] | 0.04889075 | 5.156126
62.5 | 1.25 | [5 empty] | 0.04586454 | 5.140127
63 | 1.26 | [5 empty] | 0.04331469 | 5.126793
63.5 | 1.27 | [5 empty] | 0.04062997 | 5.112793
64 | 1.28 | [5 empty] | 0.03883446 | 5.10346
64.5 | 1.29 | [5 empty] | 0.03675676 | 5.092571
65 | 1.3 | [5 empty] | 0.03531114 | 5.085015
65.5 | 1.31 | [5 empty] | 0.03339178 | 5.075016
66 | 1.32 | [5 empty] | 0.0317597 | 5.066571
66.5 | 1.33 | [5 empty] | 0.02929821 | 5.053904
67 | 1.34 | [5 empty] | 0.02715813 | 5.043015
67.5 | 1.35 | [5 empty] | 0.02436356 | 5.028793
68 | 1.36 | [5 empty] | 0.02205201 | 5.017016
68.5 | 1.37 | [5 empty] | 0.0191424 | 5.002126
69 | 1.38 | [5 empty] | 0.01676469 | 4.989904
69.5 | 1.39 | [5 empty] | 0.01395953 | 4.97546
70 | 1.4 | [5 empty] | 0.0118607 | 4.964571
70.5 | 1.41 | [5 empty] | 0.009501089 | 4.952348
71 | 1.42 | [5 empty] | 0.00793357 | 4.944127
71.5 | 1.43 | [5 empty] | 0.00622406 | 4.935237
72 | 1.44 | [5 empty] | 0.005396735 | 4.930793
72.5 | 1.45 | [5 empty] | 0.004197815 | 4.924571
73 | 1.46 | [5 empty] | 0.0035993 | 4.92146
73.5 | 1.47 | [5 empty] | 0.002758215 | 4.917238
74 | 1.48 | [5 empty] | 0.002359803 | 4.915238
74.5 | 1.49 | [5 empty] | 0.001370327 | 4.910349
75 | 1.5 | [5 empty] | 0.000966048 | 4.908349
75.5 | 1.51 | [5 empty] | 0.0002782706 | 4.9
76 | 1.52 | [5 empty] | 0 | 4.9
76.5 | 1.53 | [5 empty] | 0 | 4.9
77 | 1.54 | [5 empty] | 0 | 4.9
77.5 | 1.55 | [5 empty] | 0 | 4.9
78 | 1.56 | [5 empty] | 0 | 4.9
78.5 | 1.57 | [5 empty] | 0 | 4.9
79 | 1.58 | [5 empty] | 0 | 4.9
79.5 | 1.59 | [5 empty] | 0 | 4.9
80 | 1.6 | [5 empty] | 0 | 4.9
80.5 | 1.61
81 | 1.62
81.5 | 1.63
82 | 1.64
82.5 | 1.65
83 | 1.66
83.5 | 1.67
84 | 1.68
84.5 | 1.69
85 | 1.7
85.5 | 1.71
86 | 1.72
86.5 | 1.73
87 | 1.74
87.5 | 1.75
88 | 1.76
88.5 | 1.77
89 | 1.78
89.5 | 1.79
90 | 1.8
90.5 | 1.81
91 | 1.82
91.5 | 1.83
92 | 1.84
92.5 | 1.85
93 | 1.86
93.5 | 1.87
94 | 1.88
94.5 | 1.89
95 | 1.9
95.5 | 1.91
96 | 1.92
96.5 | 1.93
97 | 1.94
97.5 | 1.95
98 | 1.96
98.5 | 1.97
99 | 1.98
99.5 | 1.99
100 | 2
100.5 | 2.01
101 | 2.02
101.5 | 2.03
102 | 2.04
102.5 | 2.05
103 | 2.06
103.5 | 2.07
104 | 2.08
104.5 | 2.09
105 | 2.1
105.5 | 2.11
106 | 2.12
106.5 | 2.13
107 | 2.14
107.5 | 2.15
108 | 2.16
108.5 | 2.17
109 | 2.18
109.5 | 2.19
110 | 2.2
110.5 | 2.21
111 | 2.22
111.5 | 2.23
112 | 2.24
112.5 | 2.25
113 | 2.26
113.5 | 2.27
114 | 2.28
114.5 | 2.29
115 | 2.3
115.5 | 2.31
116 | 2.32
116.5 | 2.33
117 | 2.34
117.5 | 2.35
118 | 2.36
118.5 | 2.37
119 | 2.38
119.5 | 2.39
120 | 2.4
120.5 | 2.41
121 | 2.42
121.5 | 2.43
122 | 2.44
122.5 | 2.45
123 | 2.46
123.5 | 2.47
124 | 2.48
124.5 | 2.49
125 | 2.5

## Fuerza
ciclos | seg | Fuerza | Presión
0.5 | 0.01 | 9.29988 | 83.61681 | 0.6 | 11.72295
1 | 0.02 | 9.28026 | 83.44041 | 0.6 | 0
1.5 | 0.03 | 9.29988 | 83.61681
2 | 0.04 | 9.33912 | 83.96963
2.5 | 0.05 | 9.28026 | 83.44041
3 | 0.06 | 9.29988 | 83.61681
3.5 | 0.07 | 9.29988 | 83.61681
4 | 0.08 | 9.28026 | 83.44041
4.5 | 0.09 | 9.3195 | 83.79322
5 | 0.1 | 9.3195 | 83.79322
5.5 | 0.11 | 9.29988 | 83.61681
6 | 0.12 | 9.29988 | 83.61681
6.5 | 0.13 | 9.29988 | 83.61681
7 | 0.14 | 9.3195 | 83.79322
7.5 | 0.15 | 9.3195 | 83.79322
8 | 0.16 | 9.3195 | 83.79322
8.5 | 0.17 | 9.29988 | 83.61681 | 0.6 | 105.4031
9 | 0.18 | 9.28026 | 83.44041 | 0.6 | 0
9.5 | 0.19 | 9.28026 | 83.44041
10 | 0.2 | 9.3195 | 83.79322
10.5 | 0.21 | 9.28026 | 83.44041
11 | 0.22 | 9.29988 | 83.61681
11.5 | 0.23 | 9.29988 | 83.61681
12 | 0.24 | 9.29988 | 83.61681
12.5 | 0.25 | 9.24102 | 83.08759
13 | 0.26 | 9.3195 | 83.79322
13.5 | 0.27 | 9.33912 | 83.96963
14 | 0.28 | 9.26064 | 83.264
14.5 | 0.29 | 9.3195 | 83.79322
15 | 0.3 | 9.29988 | 83.61681
15.5 | 0.31 | 9.3195 | 83.79322
16 | 0.32 | 9.3195 | 83.79322
16.5 | 0.33 | 9.28026 | 83.44041
17 | 0.34 | 9.29988 | 83.61681
17.5 | 0.35 | 9.3195 | 83.79322
18 | 0.36 | 9.29988 | 83.61681
18.5 | 0.37 | 9.26064 | 83.264
19 | 0.38 | 9.3195 | 83.79322
19.5 | 0.39 | 9.3195 | 83.79322
20 | 0.4 | 9.33912 | 83.96963
20.5 | 0.41 | 9.3195 | 83.79322
21 | 0.42 | 9.3195 | 83.79322
21.5 | 0.43 | 9.29988 | 83.61681
22 | 0.44 | 9.29988 | 83.61681
22.5 | 0.45 | 9.28026 | 83.44041
23 | 0.46 | 9.3195 | 83.79322
23.5 | 0.47 | 9.28026 | 83.44041
24 | 0.48 | 9.3195 | 83.79322
24.5 | 0.49 | 9.29988 | 83.61681
25 | 0.5 | 9.29988 | 83.61681
25.5 | 0.51 | 9.33912 | 83.96963
26 | 0.52 | 9.3195 | 83.79322
26.5 | 0.53 | 9.35874 | 84.14603
27 | 0.54 | 9.29988 | 83.61681
27.5 | 0.55 | 9.29988 | 83.61681
28 | 0.56 | 9.37836 | 84.32244
28.5 | 0.57 | 9.33912 | 83.96963
29 | 0.58 | 9.3195 | 83.79322
29.5 | 0.59 | 9.29988 | 83.61681
30 | 0.6 | 9.3195 | 83.79322
30.5 | 0.61 | 9.29988 | 83.61681
31 | 0.62 | 9.28026 | 83.44041
31.5 | 0.63 | 9.3195 | 83.79322
32 | 0.64 | 9.3195 | 83.79322
32.5 | 0.65 | 9.29988 | 83.61681
33 | 0.66 | 9.3195 | 83.79322
33.5 | 0.67 | 9.3195 | 83.79322
34 | 0.68 | 9.3195 | 83.79322
34.5 | 0.69 | 9.29988 | 83.61681
35 | 0.7 | 9.29988 | 83.61681
35.5 | 0.71 | 9.26064 | 83.264
36 | 0.72 | 9.26064 | 83.264
36.5 | 0.73 | 9.28026 | 83.44041
37 | 0.74 | 9.24102 | 83.08759
37.5 | 0.75 | 9.26064 | 83.264
38 | 0.76 | 9.24102 | 83.08759
38.5 | 0.77 | 9.18216 | 82.55838
39 | 0.78 | 9.2214 | 82.91119
39.5 | 0.79 | 9.20178 | 82.73478
40 | 0.8 | 9.16254 | 82.38197
40.5 | 0.81 | 9.16254 | 82.38197
41 | 0.82 | 9.14292 | 82.20556
41.5 | 0.83 | 9.1233 | 82.02915
42 | 0.84 | 9.06444 | 81.49993
42.5 | 0.85 | 9.08406 | 81.67634
43 | 0.86 | 9.06444 | 81.49993
43.5 | 0.87 | 9.04482 | 81.32352
44 | 0.88 | 9.00558 | 80.97071
44.5 | 0.89 | 9.08406 | 81.67634
45 | 0.9 | 8.98596 | 80.7943
45.5 | 0.91 | 9.0252 | 81.14712
46 | 0.92 | 8.98596 | 80.7943
46.5 | 0.93 | 9.00558 | 80.97071
47 | 0.94 | 8.96634 | 80.6179
47.5 | 0.95 | 9.0252 | 81.14712
48 | 0.96 | 9.00558 | 80.97071
48.5 | 0.97 | 9.04482 | 81.32352
49 | 0.98 | 9.04482 | 81.32352
49.5 | 0.99 | 9.0252 | 81.14712
50 | 1 | 9.04482 | 81.32352
50.5 | 1.01 | 9.06444 | 81.49993
51 | 1.02 | 9.10368 | 81.85275
51.5 | 1.03 | 9.08406 | 81.67634
52 | 1.04 | 9.1233 | 82.02915
52.5 | 1.05 | 9.1233 | 82.02915
53 | 1.06 | 9.06444 | 81.49993
53.5 | 1.07 | 9.14292 | 82.20556
54 | 1.08 | 9.1233 | 82.02915
54.5 | 1.09 | 9.14292 | 82.20556
55 | 1.1 | 9.16254 | 82.38197
55.5 | 1.11 | 9.18216 | 82.55838
56 | 1.12 | 9.16254 | 82.38197
56.5 | 1.13 | 9.26064 | 83.264
57 | 1.14 | 9.2214 | 82.91119
57.5 | 1.15 | 9.2214 | 82.91119
58 | 1.16 | 9.24102 | 83.08759
58.5 | 1.17 | 9.24102 | 83.08759
59 | 1.18 | 9.26064 | 83.264
59.5 | 1.19 | 9.24102 | 83.08759
60 | 1.2 | 9.26064 | 83.264
60.5 | 1.21
61 | 1.22
61.5 | 1.23
62 | 1.24
62.5 | 1.25
63 | 1.26
63.5 | 1.27
64 | 1.28
64.5 | 1.29
65 | 1.3
65.5 | 1.31
66 | 1.32
66.5 | 1.33
67 | 1.34
67.5 | 1.35
68 | 1.36
68.5 | 1.37
69 | 1.38
69.5 | 1.39
70 | 1.4
70.5 | 1.41
71 | 1.42
71.5 | 1.43
72 | 1.44
72.5 | 1.45
73 | 1.46
73.5 | 1.47
74 | 1.48
74.5 | 1.49
75 | 1.5
75.5 | 1.51
76 | 1.52
76.5 | 1.53
77 | 1.54
77.5 | 1.55
78 | 1.56
78.5 | 1.57
79 | 1.58
79.5 | 1.59
80 | 1.6
80.5 | 1.61
81 | 1.62
81.5 | 1.63
82 | 1.64
82.5 | 1.65
83 | 1.66
83.5 | 1.67
84 | 1.68
84.5 | 1.69
85 | 1.7
85.5 | 1.71
86 | 1.72
86.5 | 1.73
87 | 1.74
87.5 | 1.75
88 | 1.76
88.5 | 1.77
89 | 1.78
89.5 | 1.79
90 | 1.8
90.5 | 1.81
91 | 1.82
91.5 | 1.83
92 | 1.84
92.5 | 1.85
93 | 1.86
93.5 | 1.87
94 | 1.88
94.5 | 1.89
95 | 1.9
95.5 | 1.91
96 | 1.92
96.5 | 1.93
97 | 1.94
97.5 | 1.95
98 | 1.96
98.5 | 1.97
99 | 1.98
99.5 | 1.99
100 | 2
100.5 | 2.01
101 | 2.02
101.5 | 2.03
102 | 2.04
102.5 | 2.05
103 | 2.06
103.5 | 2.07
104 | 2.08
104.5 | 2.09
105 | 2.1
105.5 | 2.11
106 | 2.12
106.5 | 2.13
107 | 2.14
107.5 | 2.15
108 | 2.16
108.5 | 2.17
109 | 2.18
109.5 | 2.19
110 | 2.2
110.5 | 2.21
111 | 2.22
111.5 | 2.23
112 | 2.24
112.5 | 2.25
113 | 2.26
113.5 | 2.27
114 | 2.28
114.5 | 2.29
115 | 2.3
115.5 | 2.31
116 | 2.32
116.5 | 2.33
117 | 2.34
117.5 | 2.35
118 | 2.36
118.5 | 2.37
119 | 2.38
119.5 | 2.39
120 | 2.4
120.5 | 2.41
121 | 2.42
121.5 | 2.43
122 | 2.44
122.5 | 2.45
123 | 2.46
123.5 | 2.47
124 | 2.48
124.5 | 2.49
125 | 2.5

## Resistencia
ciclos | seg | Intensidad | Tensión | Resistencia | Potencia | Energía
0.5 | 0.01 | 0 | 0.5486441 |  |  |  | 0.6 | 18.5
1 | 0.02 | 0 | -0.02135593 |  |  |  | 0.6 | 0 | La línea vertical roja señala el fin del precalentamiento
1.5 | 0.03 | 0 | -0.001355934 |  |  |  | 0.7 | 18.5
2 | 0.04 | 0 | 0.01864407 |  |  |  | 0.7 | 0
2.5 | 0.05 | 0 | -0.02135593
3 | 0.06 | 0 | 0.03864406
3.5 | 0.07 | 0 | -0.05135594
4 | 0.08 | 0 | -0.001355934
4.5 | 0.09 | 0 | -0.001355934
5 | 0.1 | 0 | -0.02135593
5.5 | 0.11 | 0 | -0.05135594
6 | 0.12 | 0 | -0.02135593
6.5 | 0.13 | 0 | 0.03864406
7 | 0.14 | 0 | 0.05864407
7.5 | 0.15 | 0 | 0.01864407
8 | 0.16 | 0 | -0.03135593
8.5 | 0.17 | 0 | 0.01864407
9 | 0.18 | 0 | -0.03135593 |  |  |  | 0.6 | 2.860442
9.5 | 0.19 | 0 | 0.01864407 |  |  |  | 0.6 | 0
10 | 0.2 | 0 | 0.01864407
10.5 | 0.21 | 0 | 0.05864407
11 | 0.22 | 0 | -0.02135593
11.5 | 0.23 | 0 | 0.01864407
12 | 0.24 | 0 | -0.02135593
12.5 | 0.25 | 0 | -0.001355934
13 | 0.26 | 0 | -0.03135593
13.5 | 0.27 | 0 | -0.001355934
14 | 0.28 | 0 | -0.001355934
14.5 | 0.29 | 0 | -0.001355934
15 | 0.3 | 0 | -0.001355934
15.5 | 0.31 | 0 | 0.01864407
16 | 0.32 | 0 | 0.01864407
16.5 | 0.33 | 0 | -0.02135593 |  |  |  | 0.6 | 0.6073391
17 | 0.34 | 0 | 0.01864407 |  |  |  | 0.6 | 0
17.5 | 0.35 | 0 | 0.01864407
18 | 0.36 | 0 | 0.01864407
18.5 | 0.37 | 0 | -0.02135593
19 | 0.38 | 0 | -0.03135593
19.5 | 0.39 | 0 | -0.03135593
20 | 0.4 | 0 | -0.001355934
20.5 | 0.41 | 0 | -0.03135593
21 | 0.42 | 0 | 0.03864406
21.5 | 0.43 | 0 | -0.001355934
22 | 0.44 | 0 | -0.001355934
22.5 | 0.45 | 0 | 0.01864407
23 | 0.46 | 0 | -0.02135593
23.5 | 0.47 | 0 | -0.001355934
24 | 0.48 | 0 | 0.01864407
24.5 | 0.49 | 0 | 0.03864406 |  |  |  | 0.6 | 37.37551
25 | 0.5 | 0 | 0.03864406 |  |  |  | 0.6 | 0
25.5 | 0.51 | 0 | -0.02135593
26 | 0.52 | 0 | -0.03135593
26.5 | 0.53 | 0 | -0.03135593
27 | 0.54 | 0 | 0.01864407
27.5 | 0.55 | 0 | -0.03135593
28 | 0.56 | 0 | -0.001355934
28.5 | 0.57 | 0 | -0.03135593
29 | 0.58 | 0 | 0.01864407
29.5 | 0.59 | 0 | 0.03864406
30 | 0.6 | 0 | -0.001355934
30.5 | 0.61 | 0 | -0.001355934
31 | 0.62 | 3.217 | -0.001434351 | -0.0004458662 | -0.004614308 | -4.614309e-05
31.5 | 0.63 | 3.295 | 1.528564 | 0.463904 | 5.036618 | 0.05032003
32 | 0.64 | 3.393 | 1.648561 | 0.4858713 | 5.593568 | 0.1062557
32.5 | 0.65 | 3.49 | 1.378559 | 0.3950026 | 4.811171 | 0.1543674
33 | 0.66 | 3.666 | 1.478555 | 0.4033155 | 5.420381 | 0.2085712
33.5 | 0.67 | 3.783 | 1.548552 | 0.4093449 | 5.858171 | 0.267153
34 | 0.68 | 3.958 | 1.458548 | 0.3685062 | 5.772931 | 0.3248823
34.5 | 0.69 | 4.075 | 1.238545 | 0.3039374 | 5.04707 | 0.375353
35 | 0.7 | 4.231 | 1.298541 | 0.3069111 | 5.494127 | 0.4302942
35.5 | 0.71 | 4.29 | 1.41854 | 0.3306619 | 6.085535 | 0.4911496
36 | 0.72 | 7.312 | 1.198466 | 0.163904 | 8.763182 | 0.5787814
36.5 | 0.73 | 8.619 | 1.878434 | 0.2179411 | 16.19022 | 0.7406837
37 | 0.74 | 9.301 | 2.208417 | 0.2374387 | 20.54049 | 0.9460886
37.5 | 0.75 | 9.301 | 2.018417 | 0.2170108 | 18.7733 | 1.133821
38 | 0.76 | 11.914 | 2.288354 | 0.1920727 | 27.26344 | 1.406456
38.5 | 0.77 | 13.299 | 2.24832 | 0.1690593 | 29.90041 | 1.70546
39 | 0.78 | 14.8 | 1.998283 | 0.1350192 | 29.57459 | 2.001206
39.5 | 0.79 | 14.41 | 1.668293 | 0.1157733 | 24.0401 | 2.241607
40 | 0.8 | 14.196 | 1.488298 | 0.1048393 | 21.12788 | 2.452886
40.5 | 0.81 | 13.513 | 1.608315 | 0.1190198 | 21.73315 | 2.670218
41 | 0.82 | 13.24 | 1.418321 | 0.107124 | 18.77857 | 2.858003
41.5 | 0.83 | 13.162 | 1.488323 | 0.1130773 | 19.58931 | 3.053896
42 | 0.84 | 13.084 | 1.478325 | 0.1129873 | 19.34241 | 3.24732
42.5 | 0.85 | 13.084 | 1.508325 | 0.1152801 | 19.73493 | 3.444669
43 | 0.86 | 13.123 | 1.478324 | 0.1126514 | 19.40005 | 3.63867
43.5 | 0.87 | 13.123 | 1.528324 | 0.1164615 | 20.0562 | 3.839232
44 | 0.88 | 13.162 | 1.318323 | 0.1001613 | 17.35177 | 4.01275
44.5 | 0.89 | 13.143 | 1.418324 | 0.1079148 | 18.64103 | 4.19916
45 | 0.9 | 13.104 | 1.548325 | 0.1181566 | 20.28925 | 4.402052
45.5 | 0.91 | 13.123 | 1.508324 | 0.1149375 | 19.79374 | 4.59999
46 | 0.92 | 13.201 | 1.478322 | 0.1119856 | 19.51533 | 4.795143
46.5 | 0.93 | 13.065 | 1.418326 | 0.1085592 | 18.53042 | 4.980447
47 | 0.94 | 13.065 | 1.298326 | 0.09937432 | 16.96262 | 5.150074
47.5 | 0.95 | 13.143 | 1.548324 | 0.117806 | 20.34962 | 5.35357
48 | 0.96 | 13.045 | 1.488326 | 0.1140917 | 19.41521 | 5.547722
48.5 | 0.97 | 12.948 | 1.298328 | 0.1002725 | 16.81076 | 5.715829
49 | 0.98 | 13.104 | 1.178325 | 0.08992098 | 15.44077 | 5.870237
49.5 | 0.99 | 13.026 | 1.178326 | 0.09045958 | 15.34888 | 6.023726
50 | 1 | 12.967 | 1.378328 | 0.1062951 | 17.87278 | 6.202453
50.5 | 1.01 | 13.104 | 1.298325 | 0.09907849 | 17.01324 | 6.372586
51 | 1.02 | 12.987 | 1.298327 | 0.09997131 | 16.86138 | 6.5412
51.5 | 1.03 | 12.909 | 1.398329 | 0.108322 | 18.05103 | 6.72171
52 | 1.04 | 12.928 | 1.358329 | 0.1050688 | 17.56048 | 6.897315
52.5 | 1.05 | 12.909 | 1.418329 | 0.1098714 | 18.30921 | 7.080407
53 | 1.06 | 12.909 | 1.418329 | 0.1098714 | 18.30921 | 7.263499
53.5 | 1.07 | 12.967 | 1.378328 | 0.1062951 | 17.87278 | 7.442227
54 | 1.08 | 13.026 | 1.458326 | 0.111955 | 18.99616 | 7.632188
54.5 | 1.09 | 13.006 | 1.298327 | 0.09982525 | 16.88604 | 7.801049
55 | 1.1 | 13.006 | 1.338327 | 0.1029007 | 17.40628 | 7.975111
55.5 | 1.11 | 12.987 | 1.318327 | 0.1015113 | 17.12112 | 8.146322
56 | 1.12 | 13.026 | 1.398327 | 0.1073489 | 18.2146 | 8.328468
56.5 | 1.13 | 12.987 | 1.478327 | 0.1138313 | 19.19904 | 8.520459
57 | 1.14 | 13.182 | 1.398323 | 0.1060782 | 18.43269 | 8.704786
57.5 | 1.15 | 13.377 | 1.198318 | 0.08958048 | 16.0299 | 8.865086
58 | 1.16 | 13.045 | 1.108326 | 0.08496175 | 14.45811 | 9.009666
58.5 | 1.17 | 12.733 | 1.178334 | 0.09254172 | 15.00372 | 9.159703
59 | 1.18 | 12.831 | 1.088331 | 0.08482045 | 13.96438 | 9.299347
59.5 | 1.19 | 12.655 | 1.148336 | 0.09074165 | 14.53219 | 9.444669
60 | 1.2 | 12.616 | 1.178337 | 0.09340017 | 14.86589 | 9.593328
60.5 | 1.21
61 | 1.22
61.5 | 1.23
62 | 1.24
62.5 | 1.25
63 | 1.26
63.5 | 1.27
64 | 1.28
64.5 | 1.29
65 | 1.3
65.5 | 1.31
66 | 1.32
66.5 | 1.33
67 | 1.34
67.5 | 1.35
68 | 1.36
68.5 | 1.37
69 | 1.38
69.5 | 1.39
70 | 1.4
70.5 | 1.41
71 | 1.42
71.5 | 1.43
72 | 1.44
72.5 | 1.45
73 | 1.46
73.5 | 1.47
74 | 1.48
74.5 | 1.49
75 | 1.5
75.5 | 1.51
76 | 1.52
76.5 | 1.53
77 | 1.54
77.5 | 1.55
78 | 1.56
78.5 | 1.57
79 | 1.58
79.5 | 1.59
80 | 1.6
80.5 | 1.61
81 | 1.62
81.5 | 1.63
82 | 1.64
82.5 | 1.65
83 | 1.66
83.5 | 1.67
84 | 1.68
84.5 | 1.69
85 | 1.7
85.5 | 1.71
86 | 1.72
86.5 | 1.73
87 | 1.74
87.5 | 1.75
88 | 1.76
88.5 | 1.77
89 | 1.78
89.5 | 1.79
90 | 1.8
90.5 | 1.81
91 | 1.82
91.5 | 1.83
92 | 1.84
92.5 | 1.85
93 | 1.86
93.5 | 1.87
94 | 1.88
94.5 | 1.89
95 | 1.9
95.5 | 1.91
96 | 1.92
96.5 | 1.93
97 | 1.94
97.5 | 1.95
98 | 1.96
98.5 | 1.97
99 | 1.98
99.5 | 1.99
100 | 2
100.5 | 2.01
101 | 2.02
101.5 | 2.03
102 | 2.04
102.5 | 2.05
103 | 2.06
103.5 | 2.07
104 | 2.08
104.5 | 2.09
105 | 2.1
105.5 | 2.11
106 | 2.12
106.5 | 2.13
107 | 2.14
107.5 | 2.15
108 | 2.16
108.5 | 2.17
109 | 2.18
109.5 | 2.19
110 | 2.2
110.5 | 2.21
111 | 2.22
111.5 | 2.23
112 | 2.24
112.5 | 2.25
113 | 2.26
113.5 | 2.27
114 | 2.28
114.5 | 2.29
115 | 2.3
115.5 | 2.31
116 | 2.32
116.5 | 2.33
117 | 2.34
117.5 | 2.35
118 | 2.36
118.5 | 2.37
119 | 2.38
119.5 | 2.39
120 | 2.4
120.5 | 2.41
121 | 2.42
121.5 | 2.43
122 | 2.44
122.5 | 2.45
123 | 2.46
123.5 | 2.47
124 | 2.48
124.5 | 2.49
125 | 2.5

## Resultados
Inicio paso corriente
30 | 0
30 | 0.5 | Eje Izquierdo |  | Eje Derecho
Fin de Subida |  | Máx = | 0.5 | Máx = | 0.6
39.06423 | 0 | Mín = | 0 | Mín = | 0
39.06423 | 0.5
¿Suavizar?
Inicio paso corriente |  | Eje Izquierdo |  | Eje Derecho
30 | 0 | Máx = | 100 | Máx = | 9
30 | 100 | Mín = | 0 | Mín = | 0
Fin de Subida
39.06423 | 0
39.06423 | 100
¿Suavizar?
|  | Eje Izquierdo |  | Eje Derecho
Inicio paso corriente |  | Máx = | 10 | Máx = | 6
30 | 0 | Mín = | 0 | Mín = | 0
30 | 10
Fin de Subida
39.06423 | 0
39.06423 | 10
|  | Eje Izquierdo |  | Eje Derecho
Inicio paso corriente |  | Máx = | 14 | Máx = | 9
30 | 0 | Mín = | 0 | Mín = | 0
30 | 14
Fin de Subida
39.06423 | 0
39.06423 | 14