## Parámetros
Ensayo |  |  |  |  | Fecha:
Características polvo |  | Material | Referencia polvo | Densidad de golpeo g/cm3 | Densidad aparente g/cm3 | Densidad absoluta g/cm3
|  | Al-NH3 |  | 1.19 | 0.84 | 2.725 |  | Sí
No
Activación externa |  | PRECOMPRESIÓN | No | # MPa
|  | ACTIVACIÓN ELÉC. | No | # V | # A
Características de corriente | Duraciones
|  | Aproximación | Apriete | PreCalentamiento | Calentamiento | Enfriamiento
|  | 99 | 30 | 5 | 35 | 60 | ciclos
|  | 1.98 | 0.6 | 0.1 | 0.7 | 1.2 | segundos
Intensidades
|  | I máx | So1i (grados) | I So1i (kA) | ISo2i (kA) | Energía (kJ) | EDE (kJ/g)
|  | 15.767 | 15 | 1 | 13 | 12.22361 | 10.81544
Características de Presión |  | Presión Trabajo | Presión Sinterizado
|  | 923 |  | kgf
|  | 3.812474 | 0 | bares
Características Sinterizados |  | Diámetro (mm) | Altura (mm) | Masa (g) |  | Secc (cm2)
| 1 | 12.06 | 3.65 | 1.1302 |  | 1.133095
| 2 | 12.04 | 3.89 |  |  | Volumen (cm3)
| 3 | 11.97 | 3.92 |  |  | 0.4577703
| 4 | 12.04 | 4.03
| 5 | 11.96 | 4.15 |  |  | Densid (g/cm3)
| 6 | 12.02 | 4.2 |  |  | 2.468924
| 7 | 11.97 | 4.38 |  |  | Porosidad (%)
| 8 | 12.03 | 4.1 |  |  | 9.397293
|  | 12.01125 | 4.04
Otros Datos |  | Tª Inicial (ºC) | Lubricante | Diám Punzón (mm) | h punzones (mm) | h obleas (mm) | tS (ciclos)
|  | 23.7 |  | 11.9 | 97.31 | 9.3 | 10.85818
Observaciones
[9 empty] | 4 | 5 | 8
[9 empty] | 3 | 9 | 2

## Adquisición
409 | 477 | 0 | 72
408 | 477 | 0 | 17 | IP:x,x,x,x:
408 | 477 | 0 | 19 | 172,16,1,14
406 | 476 | 0 | 17
406 | 477 | 0 | 17 | Abrir canal. (IP: 172,16,1,14)(Return:1)
408 | 477 | 0 | 21
409 | 477 | 0 | 17
408 | 478 | 0 | 19 | Recibidos de 2227 registros (Soldadura:1751)
408 | 477 | 0 | 17
408 | 479 | 0 | 17
408 | 478 | 0 | 21 | Representar gráficas
408 | 476 | 0 | 21
408 | 478 | 0 | 17
408 | 478 | 0 | 19
408 | 478 | 0 | 19
408 | 477 | 0 | 19
409 | 478 | 0 | 16
409 | 478 | 0 | 19
407 | 478 | 0 | 23
408 | 478 | 0 | 21
409 | 478 | 0 | 27
410 | 480 | 0 | 21
406 | 476 | 0 | 19
408 | 477 | 0 | 21
408 | 477 | 0 | 17
407 | 477 | 0 | 17
408 | 477 | 0 | 21
408 | 478 | 0 | 17
408 | 478 | 0 | 23
408 | 478 | 0 | 21
408 | 476 | 0 | 23
408 | 478 | 0 | 21
409 | 476 | 0 | 17
407 | 479 | 0 | 21
408 | 479 | 0 | 16
408 | 477 | 0 | 16
408 | 478 | 0 | 17
408 | 478 | 0 | 23
408 | 478 | 0 | 19
408 | 478 | 0 | 19
408 | 477 | 0 | 27
408 | 477 | 0 | 16
409 | 478 | 0 | 14
408 | 478 | 0 | 16
408 | 478 | 0 | 21
408 | 479 | 0 | 17
408 | 480 | 0 | 17
408 | 480 | 0 | 16
408 | 478 | 0 | 19
408 | 478 | 0 | 21
408 | 478 | 0 | 23
409 | 479 | 0 | 21
410 | 481 | 0 | 16
408 | 479 | 0 | 19
410 | 476 | 0 | 25
410 | 479 | 0 | 17
408 | 478 | 0 | 25
410 | 481 | 0 | 19
409 | 479 | 0 | 16
409 | 477 | 0 | 19
410 | 476 | 0 | 19
410 | 480 | 3022 | 19
408 | 478 | 2925 | 176
409 | 478 | 3042 | 151
408 | 478 | 3139 | 167
412 | 478 | 3315 | 141
412 | 475 | 3432 | 170
413 | 478 | 3607 | 172
412 | 476 | 3744 | 147
418 | 475 | 3919 | 137
416 | 478 | 3978 | 157
418 | 476 | 2769 | 112
415 | 474 | 2769 | 97
419 | 475 | 5226 | 145
422 | 475 | 8151 | 244
438 | 474 | 12811 | 331
453 | 472 | 14115 | 279
464 | 473 | 15767 | 244
462 | 472 | 14644 | 192
467 | 471 | 14586 | 178
463 | 471 | 14293 | 186
468 | 469 | 14157 | 186
464 | 470 | 12616 | 159
468 | 468 | 12655 | 153
465 | 469 | 12909 | 147
466 | 466 | 12889 | 172
464 | 465 | 12889 | 159
469 | 463 | 12870 | 155
466 | 464 | 12909 | 157
469 | 465 | 12909 | 155
466 | 464 | 12909 | 155
471 | 465 | 12811 | 147
468 | 464 | 12909 | 147
473 | 465 | 12967 | 151
467 | 465 | 12928 | 155
471 | 465 | 12850 | 157
468 | 467 | 12831 | 149
474 | 465 | 12870 | 165
468 | 463 | 12870 | 141
471 | 464 | 12948 | 159
467 | 466 | 12889 | 163
472 | 465 | 12909 | 139
469 | 467 | 12909 | 153
473 | 467 | 12909 | 159
470 | 468 | 12928 | 149
472 | 468 | 12928 | 159
469 | 468 | 12948 | 153
476 | 469 | 13006 | 159
471 | 467 | 13006 | 145
477 | 469 | 12850 | 151
473 | 470 | 12850 | 153
477 | 471 | 12850 | 149
473 | 471 | 12870 | 130
477 | 472 | 12928 | 137
471 | 470 | 12909 | 130
478 | 472 | 12889 | 145
472 | 471 | 12928 | 130
478 | 473 | 12948 | 139
475 | 475 | 12909 | 159
477 | 473 | 12831 | 147
472 | 474 | 12967 | 137
480 | 475 | 12870 | 151
474 | 474 | 12772 | 153
478 | 474 | 12831 | 153
475 | 478 | 12753 | 143
476 | 474 | 12772 | 128
474 | 474 | 12772 | 128
478 | 477 | 12850 | 145
473 | 476 | 12831 | 128
480 | 477 | 12694 | 134
474 | 478 | 12753 | 132
478 | 478 | 12831 | 151
474 | 478 | 12753 | 135
479 | 478 | 12714 | 124
473 | 478 | 12792 | 128
476 | 477 | 12753 | 120
472 | 479 | 12753 | 134
476 | 480 | 12772 | 128
473 | 480 | 12714 | 139
476 | 479 | 12753 | 126

## Desplazamiento
ciclos | seg | x(t) | h(t) | θ(t) |  |  | θ(t) | H(t)
0.5 | 0.01 | 0.04152527 | 7.34 | 0.4495912 |  |  | 0.3750702 | 7.841402
1 | 0.02 | -0.008474732 | 7.39 | 0.4533153 | 0.6 | 4.489407 | 0.3751417 | 7.842302
1.5 | 0.03 | -0.008474732 | 7.39 | 0.4533153 | 0.6 | 0 | 0.3752058 | 7.843109
2 | 0.04 | -0.1084747 | 7.49 | 0.4606141 |  |  | 0.3752927 | 7.844202
2.5 | 0.05 | -0.1084747 | 7.49 | 0.4606141 |  |  | 0.375362 | 7.845078
3 | 0.06 | -0.008474732 | 7.39 | 0.4533153 |  |  | 0.3754207 | 7.845825
3.5 | 0.07 | 0.04152527 | 7.34 | 0.4495912 |  |  | 0.3755129 | 7.846983
4 | 0.08 | -0.008474732 | 7.39 | 0.4533153 |  |  | 0.3754949 | 7.846785
4.5 | 0.09 | -0.008474732 | 7.39 | 0.4533153 |  |  | 0.375441 | 7.846127
5 | 0.1 | -0.008474732 | 7.39 | 0.4533153 |  |  | 0.3753342 | 7.844794
5.5 | 0.11 | -0.008474732 | 7.39 | 0.4533153 |  |  | 0.3751218 | 7.842126
6 | 0.12 | -0.008474732 | 7.39 | 0.4533153 |  |  | 0.3747863 | 7.837904
6.5 | 0.13 | -0.008474732 | 7.39 | 0.4533153 |  |  | 0.3744717 | 7.833904
7 | 0.14 | -0.008474732 | 7.39 | 0.4533153 |  |  | 0.3741395 | 7.829682
7.5 | 0.15 | -0.008474732 | 7.39 | 0.4533153 |  |  | 0.3738248 | 7.825682
8 | 0.16 | -0.008474732 | 7.39 | 0.4533153 |  |  | 0.3735437 | 7.822127
8.5 | 0.17 | 0.04152527 | 7.34 | 0.4495912 |  |  | 0.3732584 | 7.818571
9 | 0.18 | 0.04152527 | 7.34 | 0.4495912 |  |  | 0.372825 | 7.813238
9.5 | 0.19 | -0.05847473 | 7.44 | 0.4569892 |  |  | 0.3723171 | 7.807015
10 | 0.2 | -0.008474732 | 7.39 | 0.4533153 |  |  | 0.3717346 | 7.799905
10.5 | 0.21 | 0.04152527 | 7.34 | 0.4495912 |  |  | 0.3711689 | 7.793016
11 | 0.22 | 0.09152527 | 7.29 | 0.4458162 |  |  | 0.3707125 | 7.78746
11.5 | 0.23 | -0.1084747 | 7.49 | 0.4606141 | 0.6 | 9.3625 | 0.3704918 | 7.784793
12 | 0.24 | -0.008474732 | 7.39 | 0.4533153 | 0.6 | 0 | 0.3704702 | 7.784571
12.5 | 0.25 | -0.008474732 | 7.39 | 0.4533153 |  |  | 0.3706844 | 7.787238
13 | 0.26 | -0.05847473 | 7.44 | 0.4569892 |  |  | 0.3711176 | 7.792571
13.5 | 0.27 | -0.008474732 | 7.39 | 0.4533153 |  |  | 0.371803 | 7.801015
14 | 0.28 | -0.008474732 | 7.39 | 0.4533153 |  |  | 0.372667 | 7.811682
14.5 | 0.29 | -0.008474732 | 7.39 | 0.4533153 |  |  | 0.3736567 | 7.823905
15 | 0.3 | -0.008474732 | 7.39 | 0.4533153 |  |  | 0.3746632 | 7.836349
15.5 | 0.31 | -0.008474732 | 7.39 | 0.4533153 |  |  | 0.3755583 | 7.84746
16 | 0.32 | -0.008474732 | 7.39 | 0.4533153 |  |  | 0.3762361 | 7.855905
16.5 | 0.33 | 0.04152527 | 7.34 | 0.4495912 |  |  | 0.3766634 | 7.861238
17 | 0.34 | -0.05847473 | 7.44 | 0.4569892 |  |  | 0.376893 | 7.864127
17.5 | 0.35 | -0.008474732 | 7.39 | 0.4533153 |  |  | 0.3769621 | 7.865016
18 | 0.36 | -0.008474732 | 7.39 | 0.4533153 |  |  | 0.3769085 | 7.864348
18.5 | 0.37 | -0.008474732 | 7.39 | 0.4533153 |  |  | 0.3767322 | 7.862127
19 | 0.38 | -0.008474732 | 7.39 | 0.4533153 |  |  | 0.3765035 | 7.859238
19.5 | 0.39 | -0.008474732 | 7.39 | 0.4533153 |  |  | 0.3761875 | 7.855238
20 | 0.4 | -0.008474732 | 7.39 | 0.4533153 |  |  | 0.3758546 | 7.851016
20.5 | 0.41 | -0.008474732 | 7.39 | 0.4533153 |  |  | 0.3755747 | 7.84746
21 | 0.42 | -0.008474732 | 7.39 | 0.4533153 |  |  | 0.3754183 | 7.84546
21.5 | 0.43 | 0.04152527 | 7.34 | 0.4495912 |  |  | 0.3753499 | 7.844571
22 | 0.44 | -0.008474732 | 7.39 | 0.4533153 | 0.6 | 0.5757676 | 0.3754045 | 7.845238
22.5 | 0.45 | -0.008474732 | 7.39 | 0.4533153 | 0.6 | 0 | 0.3754217 | 7.84546
23 | 0.46 | -0.008474732 | 7.39 | 0.4533153 |  |  | 0.3753664 | 7.844793
23.5 | 0.47 | -0.008474732 | 7.39 | 0.4533153 |  |  | 0.3751857 | 7.84257
24 | 0.48 | -0.008474732 | 7.39 | 0.4533153 |  |  | 0.3748973 | 7.839015
24.5 | 0.49 | -0.008474732 | 7.39 | 0.4533153 |  |  | 0.3744486 | 7.833459
25 | 0.5 | -0.008474732 | 7.39 | 0.4533153 |  |  | 0.3740013 | 7.827905
25.5 | 0.51 | -0.008474732 | 7.39 | 0.4533153 |  |  | 0.3735552 | 7.822349
26 | 0.52 | 0.04152527 | 7.34 | 0.4495912 |  |  | 0.3731464 | 7.817238
26.5 | 0.53 | 0.09152527 | 7.29 | 0.4458162 |  |  | 0.3727195 | 7.811904
27 | 0.54 | -0.008474732 | 7.39 | 0.4533153 |  |  | 0.372434 | 7.808349
27.5 | 0.55 | 0.09152527 | 7.29 | 0.4458162 |  |  | 0.3721627 | 7.805016
28 | 0.56 | 0.09152527 | 7.29 | 0.4458162 |  |  | 0.3719411 | 7.802349
28.5 | 0.57 | -0.008474732 | 7.39 | 0.4533153 |  |  | 0.3716404 | 7.798794
29 | 0.58 | 0.09152527 | 7.29 | 0.4458162 |  |  | 0.3713712 | 7.795682
29.5 | 0.59 | 0.04152527 | 7.34 | 0.4495912 |  |  | 0.3707694 | 7.788571
30 | 0.6 | 0.04152527 | 7.34 | 0.4495912 |  |  | 0.3699269 | 7.778571
30.5 | 0.61 | 0.09152527 | 7.29 | 0.4458162 |  |  | 0.3685414 | 7.762127
31 | 0.62 | 0.09152527 | 7.29 | 0.4458162 |  |  | 0.3667579 | 7.741015
31.5 | 0.63 | -0.008474732 | 7.39 | 0.4533153 |  |  | 0.3641653 | 7.710571
32 | 0.64 | 0.04152527 | 7.34 | 0.4495912 |  |  | 0.3609946 | 7.673682
32.5 | 0.65 | -0.008474732 | 7.39 | 0.4533153 |  |  | 0.3568092 | 7.625682
33 | 0.66 | 0.1915253 | 7.19 | 0.4381084 |  |  | 0.351833 | 7.56946
33.5 | 0.67 | 0.1915253 | 7.19 | 0.4381084 |  |  | 0.3455728 | 7.499905
34 | 0.68 | 0.2415253 | 7.14 | 0.4341736 |  |  | 0.3384776 | 7.422349
34.5 | 0.69 | 0.1915253 | 7.19 | 0.4381084 |  |  | 0.3301619 | 7.333015
35 | 0.7 | 0.4915253 | 6.89 | 0.4136429 |  |  | 0.3211932 | 7.238348
35.5 | 0.71 | 0.3915253 | 6.99 | 0.4220314 |  |  | 0.3112944 | 7.135904
36 | 0.72 | 0.4915253 | 6.89 | 0.4136429 |  |  | 0.3011935 | 7.03346
36.5 | 0.73 | 0.3415253 | 7.04 | 0.4261363 |  |  | 0.290509 | 6.927461
37 | 0.74 | 0.5415252 | 6.84 | 0.4093567 |  |  | 0.2800082 | 6.825682
37.5 | 0.75 | 0.6915253 | 6.69 | 0.3961135 |  |  | 0.2694481 | 6.725683
38 | 0.76 | 1.491525 | 5.89 | 0.3140916 |  |  | 0.2595809 | 6.634349
38.5 | 0.77 | 2.241525 | 5.14 | 0.2140077 |  |  | 0.2499438 | 6.547237
39 | 0.78 | 2.791525 | 4.59 | 0.1198256 |  |  | 0.2412587 | 6.470571
39.5 | 0.79 | 2.691525 | 4.69 | 0.1385926 |  |  | 0.2329286 | 6.398793
40 | 0.8 | 2.941525 | 4.44 | 0.09008996 |  |  | 0.2254058 | 6.335459
40.5 | 0.81 | 2.741525 | 4.64 | 0.1293103 |  |  | 0.21807 | 6.275015
41 | 0.82 | 2.991525 | 4.39 | 0.07972658 |  |  | 0.2115753 | 6.222571
41.5 | 0.83 | 2.791525 | 4.59 | 0.1198256 |  |  | 0.2052385 | 6.172349
42 | 0.84 | 2.991525 | 4.39 | 0.07972658 |  |  | 0.1996535 | 6.128793
42.5 | 0.85 | 2.841525 | 4.54 | 0.1101321 |  |  | 0.1942145 | 6.087015
43 | 0.86 | 2.891525 | 4.49 | 0.1002226 |  |  | 0.1894583 | 6.051016
43.5 | 0.87 | 2.791525 | 4.59 | 0.1198256 |  |  | 0.1846137 | 6.014793
44 | 0.88 | 3.041525 | 4.34 | 0.06912431 |  |  | 0.1803505 | 5.983237
44.5 | 0.89 | 2.891525 | 4.49 | 0.1002226 |  |  | 0.176075 | 5.951904
45 | 0.9 | 3.041525 | 4.34 | 0.06912431 |  |  | 0.1723395 | 5.924793
45.5 | 0.91 | 2.891525 | 4.49 | 0.1002226 |  |  | 0.168439 | 5.896793
46 | 0.92 | 3.141525 | 4.24 | 0.04716972 |  |  | 0.1650594 | 5.872793
46.5 | 0.93 | 2.991525 | 4.39 | 0.07972658 |  |  | 0.1614582 | 5.84746
47 | 0.94 | 3.241525 | 4.14 | 0.02415451 |  |  | 0.1581105 | 5.824126
47.5 | 0.95 | 2.941525 | 4.44 | 0.09008996 |  |  | 0.1544455 | 5.798793
48 | 0.96 | 3.141525 | 4.24 | 0.04716972 |  |  | 0.1511758 | 5.776349
48.5 | 0.97 | 2.991525 | 4.39 | 0.07972658 |  |  | 0.1475903 | 5.751904
49 | 0.98 | 3.291525 | 4.09 | 0.01222482 |  |  | 0.1443035 | 5.729682
49.5 | 0.99 | 2.991525 | 4.39 | 0.07972658 |  |  | 0.1407504 | 5.705905
50 | 1 | 3.141525 | 4.24 | 0.04716972 |  |  | 0.1374979 | 5.684349
50.5 | 1.01 | 2.941525 | 4.44 | 0.09008996 |  |  | 0.133877 | 5.660571
51 | 1.02 | 3.191525 | 4.19 | 0.03579938 |  |  | 0.1303859 | 5.637904
51.5 | 1.03 | 3.041525 | 4.34 | 0.06912431 |  |  | 0.1263698 | 5.612127
52 | 1.04 | 3.241525 | 4.14 | 0.02415451 |  |  | 0.1224539 | 5.587237
52.5 | 1.05 | 3.091525 | 4.29 | 0.05827501 |  |  | 0.1179314 | 5.558793
53 | 1.06 | 3.191525 | 4.19 | 0.03579938 |  |  | 0.1134276 | 5.530793
53.5 | 1.07 | 3.041525 | 4.34 | 0.06912431 |  |  | 0.1085174 | 5.500571
54 | 1.08 | 3.391525 | 3.99 | -0.01253143 |  |  | 0.1039653 | 5.472794
54.5 | 1.09 | 3.141525 | 4.24 | 0.04716972 |  |  | 0.09911616 | 5.44346
55 | 1.1 | 3.441525 | 3.94 | -0.0253808 |  |  | 0.09474574 | 5.417237
55.5 | 1.11 | 3.241525 | 4.14 | 0.02415451 |  |  | 0.09030683 | 5.390793
56 | 1.12 | 3.441525 | 3.94 | -0.0253808 |  |  | 0.08651028 | 5.368349
56.5 | 1.13 | 3.241525 | 4.14 | 0.02415451 |  |  | 0.08265173 | 5.345682
57 | 1.14 | 3.441525 | 3.94 | -0.0253808 |  |  | 0.07945649 | 5.327015
57.5 | 1.15 | 3.141525 | 4.24 | 0.04716972 |  |  | 0.07619852 | 5.308126
58 | 1.16 | 3.491525 | 3.89 | -0.03856049 |  |  | 0.07342684 | 5.292127
58.5 | 1.17 | 3.191525 | 4.19 | 0.03579938 |  |  | 0.07025222 | 5.273904
59 | 1.18 | 3.491525 | 3.89 | -0.03856049 |  |  | 0.06736511 | 5.25746
59.5 | 1.19 | 3.341525 | 4.04 | -5.447131e-08 |  |  | 0.06397282 | 5.238348
60 | 1.2 | 3.441525 | 3.94 | -0.0253808 |  |  | 0.06094619 | 5.22146
60.5 | 1.21 | 3.191525 | 4.19 | 0.03579938 |  |  | 0.0576039 | 5.203015
61 | 1.22 | 3.591525 | 3.79 | -0.06596319 |  |  | 0.05474932 | 5.18746
61.5 | 1.23 | 3.291525 | 4.09 | 0.01222482 |  |  | 0.05152985 | 5.170127
62 | 1.24 | 3.491525 | 3.89 | -0.03856049 |  |  | 0.04889075 | 5.156126
62.5 | 1.25 | 3.341525 | 4.04 | -5.447131e-08 |  |  | 0.04586454 | 5.140127
63 | 1.26 | 3.391525 | 3.99 | -0.01253143 |  |  | 0.04331469 | 5.126793
63.5 | 1.27 | 3.291525 | 4.09 | 0.01222482 |  |  | 0.04062997 | 5.112793
64 | 1.28 | 3.491525 | 3.89 | -0.03856049 |  |  | 0.03883446 | 5.10346
64.5 | 1.29 | 3.241525 | 4.14 | 0.02415451 |  |  | 0.03675676 | 5.092571
65 | 1.3 | 3.591525 | 3.79 | -0.06596319 |  |  | 0.03531114 | 5.085015
65.5 | 1.31 | 3.291525 | 4.09 | 0.01222482 |  |  | 0.03339178 | 5.075016
66 | 1.32 | 3.491525 | 3.89 | -0.03856049 |  |  | 0.0317597 | 5.066571
66.5 | 1.33 | 3.291525 | 4.09 | 0.01222482 |  |  | 0.02929821 | 5.053904
67 | 1.34 | 3.541525 | 3.84 | -0.05208347 |  |  | 0.02715813 | 5.043015
67.5 | 1.35 | 3.241525 | 4.14 | 0.02415451 |  |  | 0.02436356 | 5.028793
68 | 1.36 | 3.391525 | 3.99 | -0.01253143 |  |  | 0.02205201 | 5.017016
68.5 | 1.37 | 3.191525 | 4.19 | 0.03579938 |  |  | 0.0191424 | 5.002126
69 | 1.38 | 3.391525 | 3.99 | -0.01253143 |  |  | 0.01676469 | 4.989904
69.5 | 1.39 | 3.241525 | 4.14 | 0.02415451 |  |  | 0.01395953 | 4.97546
70 | 1.4 | 3.391525 | 3.99 | -0.01253143 |  |  | 0.0118607 | 4.964571
70.5 | 1.41 | [5 empty] | 0.009501089 | 4.952348
71 | 1.42 | [5 empty] | 0.00793357 | 4.944127
71.5 | 1.43 | [5 empty] | 0.00622406 | 4.935237
72 | 1.44 | [5 empty] | 0.005396735 | 4.930793
72.5 | 1.45 | [5 empty] | 0.004197815 | 4.924571
73 | 1.46 | [5 empty] | 0.0035993 | 4.92146
73.5 | 1.47 | [5 empty] | 0.002758215 | 4.917238
74 | 1.48 | [5 empty] | 0.002359803 | 4.915238
74.5 | 1.49 | [5 empty] | 0.001370327 | 4.910349
75 | 1.5 | [5 empty] | 0.000966048 | 4.908349
75.5 | 1.51 | [5 empty] | 0.0002782706 | 4.9
76 | 1.52 | [5 empty] | 0 | 4.9
76.5 | 1.53 | [5 empty] | 0 | 4.9
77 | 1.54 | [5 empty] | 0 | 4.9
77.5 | 1.55 | [5 empty] | 0 | 4.9
78 | 1.56 | [5 empty] | 0 | 4.9
78.5 | 1.57 | [5 empty] | 0 | 4.9
79 | 1.58 | [5 empty] | 0 | 4.9
79.5 | 1.59 | [5 empty] | 0 | 4.9
80 | 1.6 | [5 empty] | 0 | 4.9
80.5 | 1.61
81 | 1.62
81.5 | 1.63
82 | 1.64
82.5 | 1.65
83 | 1.66
83.5 | 1.67
84 | 1.68
84.5 | 1.69
85 | 1.7
85.5 | 1.71
86 | 1.72
86.5 | 1.73
87 | 1.74
87.5 | 1.75
88 | 1.76
88.5 | 1.77
89 | 1.78
89.5 | 1.79
90 | 1.8
90.5 | 1.81
91 | 1.82
91.5 | 1.83
92 | 1.84
92.5 | 1.85
93 | 1.86
93.5 | 1.87
94 | 1.88
94.5 | 1.89
95 | 1.9
95.5 | 1.91
96 | 1.92
96.5 | 1.93
97 | 1.94
97.5 | 1.95
98 | 1.96
98.5 | 1.97
99 | 1.98
99.5 | 1.99
100 | 2
100.5 | 2.01
101 | 2.02
101.5 | 2.03
102 | 2.04
102.5 | 2.05
103 | 2.06
103.5 | 2.07
104 | 2.08
104.5 | 2.09
105 | 2.1
105.5 | 2.11
106 | 2.12
106.5 | 2.13
107 | 2.14
107.5 | 2.15
108 | 2.16
108.5 | 2.17
109 | 2.18
109.5 | 2.19
110 | 2.2
110.5 | 2.21
111 | 2.22
111.5 | 2.23
112 | 2.24
112.5 | 2.25
113 | 2.26
113.5 | 2.27
114 | 2.28
114.5 | 2.29
115 | 2.3
115.5 | 2.31
116 | 2.32
116.5 | 2.33
117 | 2.34
117.5 | 2.35
118 | 2.36
118.5 | 2.37
119 | 2.38
119.5 | 2.39
120 | 2.4
120.5 | 2.41
121 | 2.42
121.5 | 2.43
122 | 2.44
122.5 | 2.45
123 | 2.46
123.5 | 2.47
124 | 2.48
124.5 | 2.49
125 | 2.5

## Fuerza
ciclos | seg | Fuerza | Presión
0.5 | 0.01 | 9.35874 | 84.14603 | 0.6 | 11.79652
1 | 0.02 | 9.35874 | 84.14603 | 0.6 | 0
1.5 | 0.03 | 9.35874 | 84.14603
2 | 0.04 | 9.33912 | 83.96963
2.5 | 0.05 | 9.35874 | 84.14603
3 | 0.06 | 9.35874 | 84.14603
3.5 | 0.07 | 9.35874 | 84.14603
4 | 0.08 | 9.37836 | 84.32244
4.5 | 0.09 | 9.35874 | 84.14603
5 | 0.1 | 9.39798 | 84.49885
5.5 | 0.11 | 9.37836 | 84.32244
6 | 0.12 | 9.33912 | 83.96963
6.5 | 0.13 | 9.37836 | 84.32244
7 | 0.14 | 9.37836 | 84.32244
7.5 | 0.15 | 9.37836 | 84.32244
8 | 0.16 | 9.35874 | 84.14603
8.5 | 0.17 | 9.37836 | 84.32244 | 0.6 | 106.0646
9 | 0.18 | 9.37836 | 84.32244 | 0.6 | 0
9.5 | 0.19 | 9.37836 | 84.32244
10 | 0.2 | 9.37836 | 84.32244
10.5 | 0.21 | 9.37836 | 84.32244
11 | 0.22 | 9.4176 | 84.67525
11.5 | 0.23 | 9.33912 | 83.96963
12 | 0.24 | 9.35874 | 84.14603
12.5 | 0.25 | 9.35874 | 84.14603
13 | 0.26 | 9.35874 | 84.14603
13.5 | 0.27 | 9.35874 | 84.14603
14 | 0.28 | 9.37836 | 84.32244
14.5 | 0.29 | 9.37836 | 84.32244
15 | 0.3 | 9.37836 | 84.32244
15.5 | 0.31 | 9.33912 | 83.96963
16 | 0.32 | 9.37836 | 84.32244
16.5 | 0.33 | 9.33912 | 83.96963
17 | 0.34 | 9.39798 | 84.49885
17.5 | 0.35 | 9.39798 | 84.49885
18 | 0.36 | 9.35874 | 84.14603
18.5 | 0.37 | 9.37836 | 84.32244
19 | 0.38 | 9.37836 | 84.32244
19.5 | 0.39 | 9.37836 | 84.32244
20 | 0.4 | 9.37836 | 84.32244
20.5 | 0.41 | 9.35874 | 84.14603
21 | 0.42 | 9.35874 | 84.14603
21.5 | 0.43 | 9.37836 | 84.32244
22 | 0.44 | 9.37836 | 84.32244
22.5 | 0.45 | 9.37836 | 84.32244
23 | 0.46 | 9.39798 | 84.49885
23.5 | 0.47 | 9.4176 | 84.67525
24 | 0.48 | 9.4176 | 84.67525
24.5 | 0.49 | 9.37836 | 84.32244
25 | 0.5 | 9.37836 | 84.32244
25.5 | 0.51 | 9.37836 | 84.32244
26 | 0.52 | 9.39798 | 84.49885
26.5 | 0.53 | 9.43722 | 84.85166
27 | 0.54 | 9.39798 | 84.49885
27.5 | 0.55 | 9.33912 | 83.96963
28 | 0.56 | 9.39798 | 84.49885
28.5 | 0.57 | 9.37836 | 84.32244
29 | 0.58 | 9.43722 | 84.85166
29.5 | 0.59 | 9.39798 | 84.49885
30 | 0.6 | 9.35874 | 84.14603
30.5 | 0.61 | 9.33912 | 83.96963
31 | 0.62 | 9.4176 | 84.67525
31.5 | 0.63 | 9.37836 | 84.32244
32 | 0.64 | 9.37836 | 84.32244
32.5 | 0.65 | 9.37836 | 84.32244
33 | 0.66 | 9.37836 | 84.32244
33.5 | 0.67 | 9.3195 | 83.79322
34 | 0.68 | 9.37836 | 84.32244
34.5 | 0.69 | 9.33912 | 83.96963
35 | 0.7 | 9.3195 | 83.79322
35.5 | 0.71 | 9.37836 | 84.32244
36 | 0.72 | 9.33912 | 83.96963
36.5 | 0.73 | 9.29988 | 83.61681
37 | 0.74 | 9.3195 | 83.79322
37.5 | 0.75 | 9.3195 | 83.79322
38 | 0.76 | 9.29988 | 83.61681
38.5 | 0.77 | 9.26064 | 83.264
39 | 0.78 | 9.28026 | 83.44041
39.5 | 0.79 | 9.26064 | 83.264
40 | 0.8 | 9.24102 | 83.08759
40.5 | 0.81 | 9.24102 | 83.08759
41 | 0.82 | 9.20178 | 82.73478
41.5 | 0.83 | 9.2214 | 82.91119
42 | 0.84 | 9.18216 | 82.55838
42.5 | 0.85 | 9.20178 | 82.73478
43 | 0.86 | 9.14292 | 82.20556
43.5 | 0.87 | 9.1233 | 82.02915
44 | 0.88 | 9.08406 | 81.67634
44.5 | 0.89 | 9.10368 | 81.85275
45 | 0.9 | 9.1233 | 82.02915
45.5 | 0.91 | 9.10368 | 81.85275
46 | 0.92 | 9.1233 | 82.02915
46.5 | 0.93 | 9.10368 | 81.85275
47 | 0.94 | 9.1233 | 82.02915
47.5 | 0.95 | 9.1233 | 82.02915
48 | 0.96 | 9.1233 | 82.02915
48.5 | 0.97 | 9.16254 | 82.38197
49 | 0.98 | 9.1233 | 82.02915
49.5 | 0.99 | 9.08406 | 81.67634
50 | 1 | 9.10368 | 81.85275
50.5 | 1.01 | 9.14292 | 82.20556
51 | 1.02 | 9.1233 | 82.02915
51.5 | 1.03 | 9.16254 | 82.38197
52 | 1.04 | 9.16254 | 82.38197
52.5 | 1.05 | 9.18216 | 82.55838
53 | 1.06 | 9.18216 | 82.55838
53.5 | 1.07 | 9.18216 | 82.55838
54 | 1.08 | 9.20178 | 82.73478
54.5 | 1.09 | 9.16254 | 82.38197
55 | 1.1 | 9.20178 | 82.73478
55.5 | 1.11 | 9.2214 | 82.91119
56 | 1.12 | 9.24102 | 83.08759
56.5 | 1.13 | 9.24102 | 83.08759
57 | 1.14 | 9.26064 | 83.264
57.5 | 1.15 | 9.2214 | 82.91119
58 | 1.16 | 9.26064 | 83.264
58.5 | 1.17 | 9.24102 | 83.08759
59 | 1.18 | 9.28026 | 83.44041
59.5 | 1.19 | 9.3195 | 83.79322
60 | 1.2 | 9.28026 | 83.44041
60.5 | 1.21 | 9.29988 | 83.61681
61 | 1.22 | 9.3195 | 83.79322
61.5 | 1.23 | 9.29988 | 83.61681
62 | 1.24 | 9.29988 | 83.61681
62.5 | 1.25 | 9.37836 | 84.32244
63 | 1.26 | 9.29988 | 83.61681
63.5 | 1.27 | 9.29988 | 83.61681
64 | 1.28 | 9.35874 | 84.14603
64.5 | 1.29 | 9.33912 | 83.96963
65 | 1.3 | 9.35874 | 84.14603
65.5 | 1.31 | 9.37836 | 84.32244
66 | 1.32 | 9.37836 | 84.32244
66.5 | 1.33 | 9.37836 | 84.32244
67 | 1.34 | 9.37836 | 84.32244
67.5 | 1.35 | 9.37836 | 84.32244
68 | 1.36 | 9.35874 | 84.14603
68.5 | 1.37 | 9.39798 | 84.49885
69 | 1.38 | 9.4176 | 84.67525
69.5 | 1.39 | 9.4176 | 84.67525
70 | 1.4 | 9.39798 | 84.49885
70.5 | 1.41
71 | 1.42
71.5 | 1.43
72 | 1.44
72.5 | 1.45
73 | 1.46
73.5 | 1.47
74 | 1.48
74.5 | 1.49
75 | 1.5
75.5 | 1.51
76 | 1.52
76.5 | 1.53
77 | 1.54
77.5 | 1.55
78 | 1.56
78.5 | 1.57
79 | 1.58
79.5 | 1.59
80 | 1.6
80.5 | 1.61
81 | 1.62
81.5 | 1.63
82 | 1.64
82.5 | 1.65
83 | 1.66
83.5 | 1.67
84 | 1.68
84.5 | 1.69
85 | 1.7
85.5 | 1.71
86 | 1.72
86.5 | 1.73
87 | 1.74
87.5 | 1.75
88 | 1.76
88.5 | 1.77
89 | 1.78
89.5 | 1.79
90 | 1.8
90.5 | 1.81
91 | 1.82
91.5 | 1.83
92 | 1.84
92.5 | 1.85
93 | 1.86
93.5 | 1.87
94 | 1.88
94.5 | 1.89
95 | 1.9
95.5 | 1.91
96 | 1.92
96.5 | 1.93
97 | 1.94
97.5 | 1.95
98 | 1.96
98.5 | 1.97
99 | 1.98
99.5 | 1.99
100 | 2
100.5 | 2.01
101 | 2.02
101.5 | 2.03
102 | 2.04
102.5 | 2.05
103 | 2.06
103.5 | 2.07
104 | 2.08
104.5 | 2.09
105 | 2.1
105.5 | 2.11
106 | 2.12
106.5 | 2.13
107 | 2.14
107.5 | 2.15
108 | 2.16
108.5 | 2.17
109 | 2.18
109.5 | 2.19
110 | 2.2
110.5 | 2.21
111 | 2.22
111.5 | 2.23
112 | 2.24
112.5 | 2.25
113 | 2.26
113.5 | 2.27
114 | 2.28
114.5 | 2.29
115 | 2.3
115.5 | 2.31
116 | 2.32
116.5 | 2.33
117 | 2.34
117.5 | 2.35
118 | 2.36
118.5 | 2.37
119 | 2.38
119.5 | 2.39
120 | 2.4
120.5 | 2.41
121 | 2.42
121.5 | 2.43
122 | 2.44
122.5 | 2.45
123 | 2.46
123.5 | 2.47
124 | 2.48
124.5 | 2.49
125 | 2.5

## Resistencia
ciclos | seg | Intensidad | Tensión | Resistencia | Potencia | Energía
0.5 | 0.01 | 0 | 0.5271186 |  |  |  | 0.6 | 19.70875
1 | 0.02 | 0 | -0.02288136 |  |  |  | 0.6 | 0 | La línea vertical roja señala el fin del precalentamiento
1.5 | 0.03 | 0 | -0.002881355 |  |  |  | 0.7 | 19.70875
2 | 0.04 | 0 | -0.02288136 |  |  |  | 0.7 | 0
2.5 | 0.05 | 0 | -0.02288136
3 | 0.06 | 0 | 0.01711864
3.5 | 0.07 | 0 | -0.02288136
4 | 0.08 | 0 | -0.002881355
4.5 | 0.09 | 0 | -0.02288136
5 | 0.1 | 0 | -0.02288136
5.5 | 0.11 | 0 | 0.01711864
6 | 0.12 | 0 | 0.01711864
6.5 | 0.13 | 0 | -0.02288136
7 | 0.14 | 0 | -0.002881355
7.5 | 0.15 | 0 | -0.002881355
8 | 0.16 | 0 | -0.002881355
8.5 | 0.17 | 0 | -0.03288136
9 | 0.18 | 0 | -0.002881355 |  |  |  | 0.6 | 3.896008
9.5 | 0.19 | 0 | 0.03711864 |  |  |  | 0.6 | 0
10 | 0.2 | 0 | 0.01711864
10.5 | 0.21 | 0 | 0.07711864
11 | 0.22 | 0 | 0.01711864
11.5 | 0.23 | 0 | -0.002881355
12 | 0.24 | 0 | 0.01711864
12.5 | 0.25 | 0 | -0.02288136
13 | 0.26 | 0 | -0.02288136
13.5 | 0.27 | 0 | 0.01711864
14 | 0.28 | 0 | -0.02288136
14.5 | 0.29 | 0 | 0.03711864
15 | 0.3 | 0 | 0.01711864
15.5 | 0.31 | 0 | 0.03711864
16 | 0.32 | 0 | 0.01711864
16.5 | 0.33 | 0 | -0.02288136 |  |  |  | 0.6 | 0.6696784
17 | 0.34 | 0 | 0.01711864 |  |  |  | 0.6 | 0
17.5 | 0.35 | 0 | -0.03288136
18 | 0.36 | 0 | -0.03288136
18.5 | 0.37 | 0 | -0.02288136
19 | 0.38 | 0 | 0.03711864
19.5 | 0.39 | 0 | -0.002881355
20 | 0.4 | 0 | -0.002881355
20.5 | 0.41 | 0 | 0.07711864
21 | 0.42 | 0 | -0.03288136
21.5 | 0.43 | 0 | -0.05288136
22 | 0.44 | 0 | -0.03288136
22.5 | 0.45 | 0 | 0.01711864
23 | 0.46 | 0 | -0.02288136
23.5 | 0.47 | 0 | -0.02288136
24 | 0.48 | 0 | -0.03288136
24.5 | 0.49 | 0 | -0.002881355 |  |  |  | 0.6 | 49.91176
25 | 0.5 | 0 | 0.01711864 |  |  |  | 0.6 | 0
25.5 | 0.51 | 0 | 0.03711864
26 | 0.52 | 0 | 0.01711864
26.5 | 0.53 | 0 | -0.03288136
27 | 0.54 | 0 | -0.002881355
27.5 | 0.55 | 0 | 0.05711864
28 | 0.56 | 0 | -0.02288136
28.5 | 0.57 | 0 | 0.05711864
29 | 0.58 | 0 | -0.002881355
29.5 | 0.59 | 0 | -0.03288136
30 | 0.6 | 0 | -0.002881355
30.5 | 0.61 | 0 | -0.002881355
31 | 0.62 | 3.022 | -0.002955019 | -0.0009778356 | -0.008930068 | -8.930069e-05
31.5 | 0.63 | 2.925 | 1.567047 | 0.5357427 | 4.583613 | 0.04574683
32 | 0.64 | 3.042 | 1.317044 | 0.4329535 | 4.006449 | 0.08581132
32.5 | 0.65 | 3.139 | 1.477042 | 0.4705454 | 4.636435 | 0.1321757
33 | 0.66 | 3.315 | 1.217038 | 0.3671305 | 4.034481 | 0.1725205
33.5 | 0.67 | 3.432 | 1.507035 | 0.4391128 | 5.172144 | 0.2242419
34 | 0.68 | 3.607 | 1.527031 | 0.423352 | 5.508 | 0.2793219
34.5 | 0.69 | 3.744 | 1.277027 | 0.3410864 | 4.78119 | 0.3271338
35 | 0.7 | 3.919 | 1.177023 | 0.3003376 | 4.612754 | 0.3732613
35.5 | 0.71 | 3.978 | 1.377022 | 0.3461593 | 5.477792 | 0.4280393
36 | 0.72 | 2.769 | 0.9270512 | 0.3347964 | 2.567005 | 0.4537093
36.5 | 0.73 | 2.769 | 0.7770512 | 0.2806252 | 2.151655 | 0.4752259
37 | 0.74 | 5.226 | 1.256991 | 0.2405265 | 6.569036 | 0.5409162
37.5 | 0.75 | 8.151 | 2.24692 | 0.2756619 | 18.31465 | 0.7240627
38 | 0.76 | 12.811 | 3.116806 | 0.2432914 | 39.92941 | 1.123357
38.5 | 0.77 | 14.115 | 2.596775 | 0.1839727 | 36.65347 | 1.489891
39 | 0.78 | 15.767 | 2.246734 | 0.142496 | 35.42426 | 1.844134
39.5 | 0.79 | 14.644 | 1.726762 | 0.117916 | 25.2867 | 2.097001
40 | 0.8 | 14.586 | 1.586763 | 0.1087867 | 23.14453 | 2.328446
40.5 | 0.81 | 14.293 | 1.66677 | 0.1166144 | 23.82315 | 2.566678
41 | 0.82 | 14.157 | 1.666774 | 0.1177349 | 23.59651 | 2.802643
41.5 | 0.83 | 12.616 | 1.396811 | 0.1107174 | 17.62217 | 2.978864
42 | 0.84 | 12.655 | 1.33681 | 0.1056349 | 16.91733 | 3.148038
42.5 | 0.85 | 12.909 | 1.276804 | 0.09890804 | 16.48226 | 3.31286
43 | 0.86 | 12.889 | 1.526804 | 0.1184579 | 19.67898 | 3.50965
43.5 | 0.87 | 12.889 | 1.396804 | 0.1083718 | 18.00341 | 3.689684
44 | 0.88 | 12.87 | 1.356805 | 0.1054238 | 17.46208 | 3.864305
44.5 | 0.89 | 12.909 | 1.376804 | 0.1066546 | 17.77316 | 4.042037
45 | 0.9 | 12.909 | 1.356804 | 0.1051053 | 17.51498 | 4.217186
45.5 | 0.91 | 12.909 | 1.356804 | 0.1051053 | 17.51498 | 4.392336
46 | 0.92 | 12.811 | 1.276806 | 0.09966484 | 16.35717 | 4.555908
46.5 | 0.93 | 12.909 | 1.276804 | 0.09890804 | 16.48226 | 4.720731
47 | 0.94 | 12.967 | 1.316803 | 0.1015503 | 17.07498 | 4.89148
47.5 | 0.95 | 12.928 | 1.356803 | 0.1049508 | 17.54075 | 5.066888
48 | 0.96 | 12.85 | 1.376805 | 0.1071444 | 17.69195 | 5.243807
48.5 | 0.97 | 12.831 | 1.296806 | 0.1010682 | 16.63932 | 5.410201
49 | 0.98 | 12.87 | 1.456805 | 0.1131939 | 18.74908 | 5.597692
49.5 | 0.99 | 12.87 | 1.216805 | 0.09454583 | 15.66028 | 5.754294
50 | 1 | 12.948 | 1.396803 | 0.1078779 | 18.08581 | 5.935153
50.5 | 1.01 | 12.889 | 1.436804 | 0.1114752 | 18.51897 | 6.120342
51 | 1.02 | 12.909 | 1.196804 | 0.09271082 | 15.44954 | 6.274837
51.5 | 1.03 | 12.909 | 1.336804 | 0.103556 | 17.2568 | 6.447405
52 | 1.04 | 12.909 | 1.396804 | 0.1082039 | 18.03134 | 6.627719
52.5 | 1.05 | 12.928 | 1.296803 | 0.1003097 | 16.76508 | 6.79537
53 | 1.06 | 12.928 | 1.396803 | 0.1080448 | 18.05788 | 6.975948
53.5 | 1.07 | 12.948 | 1.336803 | 0.103244 | 17.30892 | 7.149037
54 | 1.08 | 13.006 | 1.396802 | 0.1073967 | 18.1668 | 7.330705
54.5 | 1.09 | 13.006 | 1.256802 | 0.09663246 | 16.34596 | 7.494165
55 | 1.1 | 12.85 | 1.316805 | 0.1024751 | 16.92095 | 7.663374
55.5 | 1.11 | 12.85 | 1.336805 | 0.1040315 | 17.17795 | 7.835154
56 | 1.12 | 12.85 | 1.296805 | 0.1009187 | 16.66395 | 8.001794
56.5 | 1.13 | 12.87 | 1.106805 | 0.08599883 | 14.24458 | 8.144239
57 | 1.14 | 12.928 | 1.176803 | 0.09102749 | 15.21372 | 8.296376
57.5 | 1.15 | 12.909 | 1.106804 | 0.08573893 | 14.28773 | 8.439254
58 | 1.16 | 12.889 | 1.256804 | 0.09750985 | 16.19895 | 8.601243
58.5 | 1.17 | 12.928 | 1.106803 | 0.08561289 | 14.30875 | 8.74433
59 | 1.18 | 12.948 | 1.196803 | 0.09243149 | 15.4962 | 8.899292
59.5 | 1.19 | 12.909 | 1.396804 | 0.1082039 | 18.03134 | 9.079605
60 | 1.2 | 12.831 | 1.276806 | 0.09950946 | 16.3827 | 9.243432
60.5 | 1.21 | 12.967 | 1.176803 | 0.09075365 | 15.2596 | 9.396029
61 | 1.22 | 12.87 | 1.316805 | 0.1023158 | 16.94728 | 9.565501
61.5 | 1.23 | 12.772 | 1.336807 | 0.104667 | 17.0737 | 9.736238
62 | 1.24 | 12.831 | 1.336806 | 0.1041856 | 17.15256 | 9.907764
62.5 | 1.25 | 12.753 | 1.236808 | 0.0969817 | 15.77301 | 10.06549
63 | 1.26 | 12.772 | 1.086807 | 0.08509295 | 13.8807 | 10.2043
63.5 | 1.27 | 12.772 | 1.086807 | 0.08509295 | 13.8807 | 10.34311
64 | 1.28 | 12.85 | 1.256805 | 0.09780587 | 16.14995 | 10.50461
64.5 | 1.29 | 12.831 | 1.086806 | 0.08470157 | 13.94481 | 10.64406
65 | 1.3 | 12.694 | 1.146809 | 0.09034262 | 14.5576 | 10.78963
65.5 | 1.31 | 12.753 | 1.126808 | 0.08835628 | 14.37018 | 10.93333
66 | 1.32 | 12.831 | 1.316806 | 0.1026269 | 16.89594 | 11.10229
66.5 | 1.33 | 12.753 | 1.156808 | 0.09070868 | 14.75277 | 11.24982
67 | 1.34 | 12.714 | 1.046809 | 0.08233512 | 13.30913 | 11.38291
67.5 | 1.35 | 12.792 | 1.086807 | 0.08495988 | 13.90243 | 11.52194
68 | 1.36 | 12.753 | 1.006808 | 0.07894674 | 12.83982 | 11.65034
68.5 | 1.37 | 12.753 | 1.146808 | 0.08992455 | 14.62524 | 11.79659
69 | 1.38 | 12.772 | 1.086807 | 0.08509295 | 13.8807 | 11.9354
69.5 | 1.39 | 12.714 | 1.196809 | 0.09413314 | 15.21623 | 12.08756
70 | 1.4 | 12.753 | 1.066808 | 0.08365151 | 13.605 | 12.22361
70.5 | 1.41
71 | 1.42
71.5 | 1.43
72 | 1.44
72.5 | 1.45
73 | 1.46
73.5 | 1.47
74 | 1.48
74.5 | 1.49
75 | 1.5
75.5 | 1.51
76 | 1.52
76.5 | 1.53
77 | 1.54
77.5 | 1.55
78 | 1.56
78.5 | 1.57
79 | 1.58
79.5 | 1.59
80 | 1.6
80.5 | 1.61
81 | 1.62
81.5 | 1.63
82 | 1.64
82.5 | 1.65
83 | 1.66
83.5 | 1.67
84 | 1.68
84.5 | 1.69
85 | 1.7
85.5 | 1.71
86 | 1.72
86.5 | 1.73
87 | 1.74
87.5 | 1.75
88 | 1.76
88.5 | 1.77
89 | 1.78
89.5 | 1.79
90 | 1.8
90.5 | 1.81
91 | 1.82
91.5 | 1.83
92 | 1.84
92.5 | 1.85
93 | 1.86
93.5 | 1.87
94 | 1.88
94.5 | 1.89
95 | 1.9
95.5 | 1.91
96 | 1.92
96.5 | 1.93
97 | 1.94
97.5 | 1.95
98 | 1.96
98.5 | 1.97
99 | 1.98
99.5 | 1.99
100 | 2
100.5 | 2.01
101 | 2.02
101.5 | 2.03
102 | 2.04
102.5 | 2.05
103 | 2.06
103.5 | 2.07
104 | 2.08
104.5 | 2.09
105 | 2.1
105.5 | 2.11
106 | 2.12
106.5 | 2.13
107 | 2.14
107.5 | 2.15
108 | 2.16
108.5 | 2.17
109 | 2.18
109.5 | 2.19
110 | 2.2
110.5 | 2.21
111 | 2.22
111.5 | 2.23
112 | 2.24
112.5 | 2.25
113 | 2.26
113.5 | 2.27
114 | 2.28
114.5 | 2.29
115 | 2.3
115.5 | 2.31
116 | 2.32
116.5 | 2.33
117 | 2.34
117.5 | 2.35
118 | 2.36
118.5 | 2.37
119 | 2.38
119.5 | 2.39
120 | 2.4
120.5 | 2.41
121 | 2.42
121.5 | 2.43
122 | 2.44
122.5 | 2.45
123 | 2.46
123.5 | 2.47
124 | 2.48
124.5 | 2.49
125 | 2.5

## Resultados
Inicio paso corriente
30 | 0
30 | 0.5 | Eje Izquierdo |  | Eje Derecho
Fin de Subida |  | Máx = | 0.5 | Máx = | 0.6
40.85818 | 0 | Mín = | 0 | Mín = | 0
40.85818 | 0.5
¿Suavizar?
Inicio paso corriente |  | Eje Izquierdo |  | Eje Derecho
30 | 0 | Máx = | 100 | Máx = | 9
30 | 100 | Mín = | 0 | Mín = | 0
Fin de Subida
40.85818 | 0
40.85818 | 100
¿Suavizar?
|  | Eje Izquierdo |  | Eje Derecho
Inicio paso corriente |  | Máx = | 10 | Máx = | 6
30 | 0 | Mín = | 0 | Mín = | 0
30 | 10
Fin de Subida
40.85818 | 0
40.85818 | 10
|  | Eje Izquierdo |  | Eje Derecho
Inicio paso corriente |  | Máx = | 14 | Máx = | 9
30 | 0 | Mín = | 0 | Mín = | 0
30 | 14
Fin de Subida
40.85818 | 0
40.85818 | 14