## Parámetros
Ensayo |  |  |  |  | Fecha:
Características polvo |  | Material | Referencia polvo | Densidad de golpeo g/cm3 | Densidad aparente g/cm3 | Densidad absoluta g/cm3
|  | Al-NH3 |  | 1.19 | 0.84 | 2.725 |  | Sí
No
Activación externa |  | PRECOMPRESIÓN | No | # MPa
|  | ACTIVACIÓN ELÉC. | No | # V | # A
Características de corriente | Duraciones
|  | Aproximación | Apriete | PreCalentamiento | Calentamiento | Enfriamiento
|  | 99 | 30 | 5 | 35 | 60 | ciclos
|  | 1.98 | 0.6 | 0.1 | 0.7 | 1.2 | segundos
Intensidades
|  | I máx | So1i (grados) | I So1i (kA) | ISo2i (kA) | Energía (kJ) | EDE (kJ/g)
|  | 15.29 | 15 | 1 | 13 | 12.00451 | 8.055639
Características de Presión |  | Presión Trabajo | Presión Sinterizado
|  | 923 |  | kgf
|  | 3.812474 | 0 | bares
Características Sinterizados |  | Diámetro (mm) | Altura (mm) | Masa (g) |  | Secc (cm2)
| 1 | 12.05 | 5.3 | 1.4902 |  | 1.130502
| 2 | 12.01 | 5.54 |  |  | Volumen (cm3)
| 3 | 12.02 | 5.14 |  |  | 0.595068
| 4 | 11.96 | 5.05
| 5 | 12.01 | 5.4 |  |  | Densid (g/cm3)
| 6 | 12.05 | 5.36 |  |  | 2.504251
| 7 | 12.03 | 5.27 |  |  | Porosidad (%)
| 8 | 11.85 | 5.05 |  |  | 8.100863
|  | 11.9975 | 5.26375
Otros Datos |  | Tª Inicial (ºC) | Lubricante | Diám Punzón (mm) | h punzones (mm) | h obleas (mm) | tS (ciclos)
|  | 24.3 |  | 11.9 | 97.31 | 9.3 | 10.36133
Observaciones
[9 empty] | 4 | 5 | 8
[9 empty] | 3 | 9 | 2

## Adquisición
394 | 474 | 0 | 77
392 | 476 | 0 | 23 | IP:x,x,x,x:
394 | 474 | 0 | 23 | 172,16,1,14
395 | 474 | 0 | 19
394 | 475 | 0 | 19 | Abrir canal. (IP: 172,16,1,14)(Return:1)
395 | 474 | 0 | 19
394 | 473 | 0 | 19
393 | 473 | 0 | 19 | Recibidos de 2229 registros (Soldadura:1752)
393 | 473 | 0 | 19
394 | 474 | 0 | 21
392 | 475 | 0 | 23 | Representar gráficas
393 | 475 | 0 | 19
394 | 475 | 0 | 21
394 | 473 | 0 | 21
392 | 476 | 0 | 14
395 | 475 | 0 | 19
395 | 473 | 0 | 17
394 | 475 | 0 | 21
394 | 475 | 0 | 17
394 | 475 | 0 | 23
393 | 475 | 0 | 19
394 | 476 | 0 | 17
395 | 472 | 0 | 23
394 | 475 | 0 | 16
394 | 474 | 0 | 19
394 | 473 | 0 | 19
394 | 476 | 0 | 19
392 | 476 | 0 | 16
395 | 476 | 0 | 23
394 | 474 | 0 | 23
394 | 474 | 0 | 19
394 | 473 | 0 | 17
394 | 473 | 0 | 27
395 | 475 | 0 | 23
392 | 476 | 0 | 17
392 | 478 | 0 | 21
393 | 476 | 0 | 25
392 | 478 | 0 | 19
394 | 475 | 0 | 21
392 | 478 | 0 | 19
394 | 474 | 0 | 21
395 | 474 | 0 | 23
394 | 476 | 0 | 19
396 | 475 | 0 | 23
395 | 476 | 0 | 21
395 | 475 | 0 | 17
394 | 474 | 0 | 19
395 | 476 | 0 | 19
394 | 475 | 0 | 17
393 | 476 | 0 | 17
394 | 475 | 0 | 17
394 | 476 | 0 | 19
394 | 475 | 0 | 16
392 | 478 | 0 | 21
395 | 474 | 0 | 19
394 | 476 | 0 | 17
393 | 474 | 0 | 17
392 | 478 | 0 | 16
394 | 476 | 0 | 25
393 | 476 | 0 | 17
394 | 476 | 0 | 17
393 | 478 | 0 | 112
394 | 476 | 2983 | 112
394 | 477 | 2983 | 159
395 | 475 | 3256 | 159
399 | 474 | 3510 | 155
398 | 475 | 3666 | 170
403 | 475 | 3919 | 149
402 | 475 | 4075 | 145
407 | 474 | 4290 | 137
405 | 475 | 4387 | 157
410 | 473 | 4387 | 219
414 | 473 | 7468 | 223
424 | 470 | 8638 | 226
428 | 472 | 9399 | 236
453 | 470 | 13591 | 283
451 | 469 | 15290 | 207
458 | 470 | 14590 | 184
454 | 468 | 14007 | 149
457 | 469 | 12616 | 147
453 | 466 | 12655 | 151
460 | 466 | 12811 | 145
455 | 465 | 12831 | 155
461 | 463 | 12831 | 167
455 | 463 | 12811 | 149
461 | 461 | 12850 | 170
456 | 460 | 12889 | 157
463 | 460 | 12909 | 161
457 | 461 | 12889 | 153
464 | 458 | 12909 | 165
458 | 461 | 12928 | 167
465 | 461 | 12909 | 151
458 | 458 | 12948 | 141
466 | 461 | 12967 | 161
459 | 462 | 12870 | 165
465 | 462 | 12831 | 139
460 | 462 | 12909 | 147
465 | 462 | 12967 | 153
460 | 463 | 12909 | 155
465 | 460 | 12909 | 155
460 | 464 | 12948 | 161
464 | 464 | 12909 | 139
460 | 464 | 12948 | 153
464 | 464 | 12889 | 155
458 | 468 | 12909 | 172
463 | 469 | 12909 | 155
460 | 468 | 12889 | 155
466 | 467 | 12909 | 135
459 | 468 | 12870 | 157
464 | 469 | 12870 | 147
459 | 468 | 12870 | 163
465 | 468 | 12909 | 147
460 | 471 | 12987 | 151
465 | 470 | 13006 | 143
460 | 472 | 12909 | 141
466 | 472 | 12948 | 157
461 | 472 | 13006 | 132
466 | 470 | 12948 | 141
460 | 473 | 12870 | 159
466 | 474 | 12948 | 149
462 | 474 | 12870 | 141
470 | 473 | 12831 | 141
465 | 475 | 12967 | 130
469 | 474 | 12948 | 126
465 | 475 | 12870 | 134
472 | 475 | 12850 | 124
465 | 476 | 12753 | 126
469 | 474 | 12850 | 141
464 | 476 | 12889 | 116
470 | 474 | 12714 | 122
463 | 476 | 12811 | 114
471 | 477 | 12753 | 122
464 | 475 | 12792 | 128
469 | 476 | 12753 | 137
464 | 477 | 12792 | 120
471 | 477 | 12753 | 141
463 | 478 | 12772 | 134
468 | 477 | 12753 | 134
463 | 476 | 12772 | 128
467 | 477 | 12772 | 151

## Desplazamiento
ciclos | seg | x(t) | h(t) | θ(t) |  |  | θ(t) | H(t)
0.5 | 0.01 | 0.01186371 | 8.885179 | 0.4075809 |  |  | 0.3750702 | 7.841402
1 | 0.02 | -0.08813629 | 8.985179 | 0.4141742 | 0.6 | 4.88983 | 0.3751417 | 7.842302
1.5 | 0.03 | 0.01186371 | 8.885179 | 0.4075809 | 0.6 | 0 | 0.3752058 | 7.843109
2 | 0.04 | 0.06186371 | 8.835178 | 0.4042282 |  |  | 0.3752927 | 7.844202
2.5 | 0.05 | 0.01186371 | 8.885179 | 0.4075809 |  |  | 0.375362 | 7.845078
3 | 0.06 | 0.06186371 | 8.835178 | 0.4042282 |  |  | 0.3754207 | 7.845825
3.5 | 0.07 | 0.01186371 | 8.885179 | 0.4075809 |  |  | 0.3755129 | 7.846983
4 | 0.08 | -0.03813629 | 8.935179 | 0.4108959 |  |  | 0.3754949 | 7.846785
4.5 | 0.09 | -0.03813629 | 8.935179 | 0.4108959 |  |  | 0.375441 | 7.846127
5 | 0.1 | 0.01186371 | 8.885179 | 0.4075809 |  |  | 0.3753342 | 7.844794
5.5 | 0.11 | -0.08813629 | 8.985179 | 0.4141742 |  |  | 0.3751218 | 7.842126
6 | 0.12 | -0.03813629 | 8.935179 | 0.4108959 |  |  | 0.3747863 | 7.837904
6.5 | 0.13 | 0.01186371 | 8.885179 | 0.4075809 |  |  | 0.3744717 | 7.833904
7 | 0.14 | 0.01186371 | 8.885179 | 0.4075809 |  |  | 0.3741395 | 7.829682
7.5 | 0.15 | -0.08813629 | 8.985179 | 0.4141742 |  |  | 0.3738248 | 7.825682
8 | 0.16 | 0.06186371 | 8.835178 | 0.4042282 |  |  | 0.3735437 | 7.822127
8.5 | 0.17 | 0.06186371 | 8.835178 | 0.4042282 |  |  | 0.3732584 | 7.818571
9 | 0.18 | 0.01186371 | 8.885179 | 0.4075809 |  |  | 0.372825 | 7.813238
9.5 | 0.19 | 0.01186371 | 8.885179 | 0.4075809 |  |  | 0.3723171 | 7.807015
10 | 0.2 | 0.01186371 | 8.885179 | 0.4075809 |  |  | 0.3717346 | 7.799905
10.5 | 0.21 | -0.03813629 | 8.935179 | 0.4108959 |  |  | 0.3711689 | 7.793016
11 | 0.22 | 0.01186371 | 8.885179 | 0.4075809 |  |  | 0.3707125 | 7.78746
11.5 | 0.23 | 0.06186371 | 8.835178 | 0.4042282 | 0.6 | 11.23147 | 0.3704918 | 7.784793
12 | 0.24 | 0.01186371 | 8.885179 | 0.4075809 | 0.6 | 0 | 0.3704702 | 7.784571
12.5 | 0.25 | 0.01186371 | 8.885179 | 0.4075809 |  |  | 0.3706844 | 7.787238
13 | 0.26 | 0.01186371 | 8.885179 | 0.4075809 |  |  | 0.3711176 | 7.792571
13.5 | 0.27 | 0.01186371 | 8.885179 | 0.4075809 |  |  | 0.371803 | 7.801015
14 | 0.28 | -0.08813629 | 8.985179 | 0.4141742 |  |  | 0.372667 | 7.811682
14.5 | 0.29 | 0.06186371 | 8.835178 | 0.4042282 |  |  | 0.3736567 | 7.823905
15 | 0.3 | 0.01186371 | 8.885179 | 0.4075809 |  |  | 0.3746632 | 7.836349
15.5 | 0.31 | 0.01186371 | 8.885179 | 0.4075809 |  |  | 0.3755583 | 7.84746
16 | 0.32 | 0.01186371 | 8.885179 | 0.4075809 |  |  | 0.3762361 | 7.855905
16.5 | 0.33 | 0.01186371 | 8.885179 | 0.4075809 |  |  | 0.3766634 | 7.861238
17 | 0.34 | 0.06186371 | 8.835178 | 0.4042282 |  |  | 0.376893 | 7.864127
17.5 | 0.35 | -0.08813629 | 8.985179 | 0.4141742 |  |  | 0.3769621 | 7.865016
18 | 0.36 | -0.08813629 | 8.985179 | 0.4141742 |  |  | 0.3769085 | 7.864348
18.5 | 0.37 | -0.03813629 | 8.935179 | 0.4108959 |  |  | 0.3767322 | 7.862127
19 | 0.38 | -0.08813629 | 8.985179 | 0.4141742 |  |  | 0.3765035 | 7.859238
19.5 | 0.39 | 0.01186371 | 8.885179 | 0.4075809 |  |  | 0.3761875 | 7.855238
20 | 0.4 | -0.08813629 | 8.985179 | 0.4141742 |  |  | 0.3758546 | 7.851016
20.5 | 0.41 | 0.01186371 | 8.885179 | 0.4075809 |  |  | 0.3755747 | 7.84746
21 | 0.42 | 0.06186371 | 8.835178 | 0.4042282 |  |  | 0.3754183 | 7.84546
21.5 | 0.43 | 0.01186371 | 8.885179 | 0.4075809 |  |  | 0.3753499 | 7.844571
22 | 0.44 | 0.1118637 | 8.785178 | 0.4008374 | 0.6 | 0.5177177 | 0.3754045 | 7.845238
22.5 | 0.45 | 0.06186371 | 8.835178 | 0.4042282 | 0.6 | 0 | 0.3754217 | 7.84546
23 | 0.46 | 0.06186371 | 8.835178 | 0.4042282 |  |  | 0.3753664 | 7.844793
23.5 | 0.47 | 0.01186371 | 8.885179 | 0.4075809 |  |  | 0.3751857 | 7.84257
24 | 0.48 | 0.06186371 | 8.835178 | 0.4042282 |  |  | 0.3748973 | 7.839015
24.5 | 0.49 | 0.01186371 | 8.885179 | 0.4075809 |  |  | 0.3744486 | 7.833459
25 | 0.5 | -0.03813629 | 8.935179 | 0.4108959 |  |  | 0.3740013 | 7.827905
25.5 | 0.51 | 0.01186371 | 8.885179 | 0.4075809 |  |  | 0.3735552 | 7.822349
26 | 0.52 | 0.01186371 | 8.885179 | 0.4075809 |  |  | 0.3731464 | 7.817238
26.5 | 0.53 | 0.01186371 | 8.885179 | 0.4075809 |  |  | 0.3727195 | 7.811904
27 | 0.54 | -0.08813629 | 8.985179 | 0.4141742 |  |  | 0.372434 | 7.808349
27.5 | 0.55 | 0.06186371 | 8.835178 | 0.4042282 |  |  | 0.3721627 | 7.805016
28 | 0.56 | 0.01186371 | 8.885179 | 0.4075809 |  |  | 0.3719411 | 7.802349
28.5 | 0.57 | -0.03813629 | 8.935179 | 0.4108959 |  |  | 0.3716404 | 7.798794
29 | 0.58 | -0.08813629 | 8.985179 | 0.4141742 |  |  | 0.3713712 | 7.795682
29.5 | 0.59 | 0.01186371 | 8.885179 | 0.4075809 |  |  | 0.3707694 | 7.788571
30 | 0.6 | -0.03813629 | 8.935179 | 0.4108959 |  |  | 0.3699269 | 7.778571
30.5 | 0.61 | 0.01186371 | 8.885179 | 0.4075809 |  |  | 0.3685414 | 7.762127
31 | 0.62 | -0.03813629 | 8.935179 | 0.4108959 |  |  | 0.3667579 | 7.741015
31.5 | 0.63 | 0.01186371 | 8.885179 | 0.4075809 |  |  | 0.3641653 | 7.710571
32 | 0.64 | 0.01186371 | 8.885179 | 0.4075809 |  |  | 0.3609946 | 7.673682
32.5 | 0.65 | 0.06186371 | 8.835178 | 0.4042282 |  |  | 0.3568092 | 7.625682
33 | 0.66 | 0.2618637 | 8.635179 | 0.3904295 |  |  | 0.351833 | 7.56946
33.5 | 0.67 | 0.2118637 | 8.685179 | 0.3939388 |  |  | 0.3455728 | 7.499905
34 | 0.68 | 0.4618637 | 8.435179 | 0.3759765 |  |  | 0.3384776 | 7.422349
34.5 | 0.69 | 0.4118637 | 8.485179 | 0.3796536 |  |  | 0.3301619 | 7.333015
35 | 0.7 | 0.6618637 | 8.235179 | 0.3608214 |  |  | 0.3211932 | 7.238348
35.5 | 0.71 | 0.5618637 | 8.335178 | 0.3684898 |  |  | 0.3112944 | 7.135904
36 | 0.72 | 0.8118637 | 8.085178 | 0.348963 |  |  | 0.3011935 | 7.03346
36.5 | 0.73 | 1.011864 | 7.885179 | 0.3324501 |  |  | 0.290509 | 6.927461
37 | 0.74 | 1.511864 | 7.385179 | 0.2872549 |  |  | 0.2800082 | 6.825682
37.5 | 0.75 | 1.711864 | 7.185179 | 0.2674156 |  |  | 0.2694481 | 6.725683
38 | 0.76 | 2.961864 | 5.935179 | 0.113127 |  |  | 0.2595809 | 6.634349
38.5 | 0.77 | 2.861864 | 6.035179 | 0.127822 |  |  | 0.2499438 | 6.547237
39 | 0.78 | 3.211864 | 5.685179 | 0.07412761 |  |  | 0.2412587 | 6.470571
39.5 | 0.79 | 3.011864 | 5.885179 | 0.1055921 |  |  | 0.2329286 | 6.398793
40 | 0.8 | 3.161864 | 5.735178 | 0.08219944 |  |  | 0.2254058 | 6.335459
40.5 | 0.81 | 2.961864 | 5.935179 | 0.113127 |  |  | 0.21807 | 6.275015
41 | 0.82 | 3.311864 | 5.585178 | 0.05755024 |  |  | 0.2115753 | 6.222571
41.5 | 0.83 | 3.061864 | 5.835178 | 0.09792817 |  |  | 0.2052385 | 6.172349
42 | 0.84 | 3.361864 | 5.535179 | 0.04903701 |  |  | 0.1996535 | 6.128793
42.5 | 0.85 | 3.061864 | 5.835178 | 0.09792817 |  |  | 0.1942145 | 6.087015
43 | 0.86 | 3.361864 | 5.535179 | 0.04903701 |  |  | 0.1894583 | 6.051016
43.5 | 0.87 | 3.111864 | 5.785179 | 0.09013181 |  |  | 0.1846137 | 6.014793
44 | 0.88 | 3.461864 | 5.435179 | 0.03154059 |  |  | 0.1803505 | 5.983237
44.5 | 0.89 | 3.161864 | 5.735178 | 0.08219944 |  |  | 0.176075 | 5.951904
45 | 0.9 | 3.511864 | 5.385179 | 0.02254866 |  |  | 0.1723395 | 5.924793
45.5 | 0.91 | 3.211864 | 5.685179 | 0.07412761 |  |  | 0.168439 | 5.896793
46 | 0.92 | 3.561864 | 5.335178 | 0.01338818 |  |  | 0.1650594 | 5.872793
46.5 | 0.93 | 3.211864 | 5.685179 | 0.07412761 |  |  | 0.1614582 | 5.84746
47 | 0.94 | 3.611864 | 5.285179 | 0.004054476 |  |  | 0.1581105 | 5.824126
47.5 | 0.95 | 3.261864 | 5.635179 | 0.06591247 |  |  | 0.1544455 | 5.798793
48 | 0.96 | 3.561864 | 5.335178 | 0.01338818 |  |  | 0.1511758 | 5.776349
48.5 | 0.97 | 3.311864 | 5.585178 | 0.05755024 |  |  | 0.1475903 | 5.751904
49 | 0.98 | 3.561864 | 5.335178 | 0.01338818 |  |  | 0.1443035 | 5.729682
49.5 | 0.99 | 3.311864 | 5.585178 | 0.05755024 |  |  | 0.1407504 | 5.705905
50 | 1 | 3.561864 | 5.335178 | 0.01338818 |  |  | 0.1374979 | 5.684349
50.5 | 1.01 | 3.311864 | 5.585178 | 0.05755024 |  |  | 0.133877 | 5.660571
51 | 1.02 | 3.511864 | 5.385179 | 0.02254866 |  |  | 0.1303859 | 5.637904
51.5 | 1.03 | 3.311864 | 5.585178 | 0.05755024 |  |  | 0.1263698 | 5.612127
52 | 1.04 | 3.511864 | 5.385179 | 0.02254866 |  |  | 0.1224539 | 5.587237
52.5 | 1.05 | 3.211864 | 5.685179 | 0.07412761 |  |  | 0.1179314 | 5.558793
53 | 1.06 | 3.461864 | 5.435179 | 0.03154059 |  |  | 0.1134276 | 5.530793
53.5 | 1.07 | 3.311864 | 5.585178 | 0.05755024 |  |  | 0.1085174 | 5.500571
54 | 1.08 | 3.611864 | 5.285179 | 0.004054476 |  |  | 0.1039653 | 5.472794
54.5 | 1.09 | 3.261864 | 5.635179 | 0.06591247 |  |  | 0.09911616 | 5.44346
55 | 1.1 | 3.511864 | 5.385179 | 0.02254866 |  |  | 0.09474574 | 5.417237
55.5 | 1.11 | 3.261864 | 5.635179 | 0.06591247 |  |  | 0.09030683 | 5.390793
56 | 1.12 | 3.561864 | 5.335178 | 0.01338818 |  |  | 0.08651028 | 5.368349
56.5 | 1.13 | 3.311864 | 5.585178 | 0.05755024 |  |  | 0.08265173 | 5.345682
57 | 1.14 | 3.561864 | 5.335178 | 0.01338818 |  |  | 0.07945649 | 5.327015
57.5 | 1.15 | 3.311864 | 5.585178 | 0.05755024 |  |  | 0.07619852 | 5.308126
58 | 1.16 | 3.611864 | 5.285179 | 0.004054476 |  |  | 0.07342684 | 5.292127
58.5 | 1.17 | 3.361864 | 5.535179 | 0.04903701 |  |  | 0.07025222 | 5.273904
59 | 1.18 | 3.611864 | 5.285179 | 0.004054476 |  |  | 0.06736511 | 5.25746
59.5 | 1.19 | 3.311864 | 5.585178 | 0.05755024 |  |  | 0.06397282 | 5.238348
60 | 1.2 | 3.611864 | 5.285179 | 0.004054476 |  |  | 0.06094619 | 5.22146
60.5 | 1.21 | 3.411864 | 5.485178 | 0.0403685 |  |  | 0.0576039 | 5.203015
61 | 1.22 | 3.811864 | 5.085178 | -0.03511611 |  |  | 0.05474932 | 5.18746
61.5 | 1.23 | 3.561864 | 5.335178 | 0.01338818 |  |  | 0.05152985 | 5.170127
62 | 1.24 | 3.761864 | 5.135179 | -0.02503739 |  |  | 0.04889075 | 5.156126
62.5 | 1.25 | 3.561864 | 5.335178 | 0.01338818 |  |  | 0.04586454 | 5.140127
63 | 1.26 | 3.911864 | 4.985178 | -0.05587996 |  |  | 0.04331469 | 5.126793
63.5 | 1.27 | 3.561864 | 5.335178 | 0.01338818 |  |  | 0.04062997 | 5.112793
64 | 1.28 | 3.761864 | 5.135179 | -0.02503739 |  |  | 0.03883446 | 5.10346
64.5 | 1.29 | 3.511864 | 5.385179 | 0.02254866 |  |  | 0.03675676 | 5.092571
65 | 1.3 | 3.811864 | 5.085178 | -0.03511611 |  |  | 0.03531114 | 5.085015
65.5 | 1.31 | 3.461864 | 5.435179 | 0.03154059 |  |  | 0.03339178 | 5.075016
66 | 1.32 | 3.861864 | 5.035179 | -0.04539489 |  |  | 0.0317597 | 5.066571
66.5 | 1.33 | 3.511864 | 5.385179 | 0.02254866 |  |  | 0.02929821 | 5.053904
67 | 1.34 | 3.761864 | 5.135179 | -0.02503739 |  |  | 0.02715813 | 5.043015
67.5 | 1.35 | 3.511864 | 5.385179 | 0.02254866 |  |  | 0.02436356 | 5.028793
68 | 1.36 | 3.861864 | 5.035179 | -0.04539489 |  |  | 0.02205201 | 5.017016
68.5 | 1.37 | 3.461864 | 5.435179 | 0.03154059 |  |  | 0.0191424 | 5.002126
69 | 1.38 | 3.711864 | 5.185179 | -0.01515305 |  |  | 0.01676469 | 4.989904
69.5 | 1.39 | 3.461864 | 5.435179 | 0.03154059 |  |  | 0.01395953 | 4.97546
70 | 1.4 | 3.661864 | 5.235178 | -0.00545761 |  |  | 0.0118607 | 4.964571
70.5 | 1.41 | [5 empty] | 0.009501089 | 4.952348
71 | 1.42 | [5 empty] | 0.00793357 | 4.944127
71.5 | 1.43 | [5 empty] | 0.00622406 | 4.935237
72 | 1.44 | [5 empty] | 0.005396735 | 4.930793
72.5 | 1.45 | [5 empty] | 0.004197815 | 4.924571
73 | 1.46 | [5 empty] | 0.0035993 | 4.92146
73.5 | 1.47 | [5 empty] | 0.002758215 | 4.917238
74 | 1.48 | [5 empty] | 0.002359803 | 4.915238
74.5 | 1.49 | [5 empty] | 0.001370327 | 4.910349
75 | 1.5 | [5 empty] | 0.000966048 | 4.908349
75.5 | 1.51 | [5 empty] | 0.0002782706 | 4.9
76 | 1.52 | [5 empty] | 0 | 4.9
76.5 | 1.53 | [5 empty] | 0 | 4.9
77 | 1.54 | [5 empty] | 0 | 4.9
77.5 | 1.55 | [5 empty] | 0 | 4.9
78 | 1.56 | [5 empty] | 0 | 4.9
78.5 | 1.57 | [5 empty] | 0 | 4.9
79 | 1.58 | [5 empty] | 0 | 4.9
79.5 | 1.59 | [5 empty] | 0 | 4.9
80 | 1.6 | [5 empty] | 0 | 4.9
80.5 | 1.61
81 | 1.62
81.5 | 1.63
82 | 1.64
82.5 | 1.65
83 | 1.66
83.5 | 1.67
84 | 1.68
84.5 | 1.69
85 | 1.7
85.5 | 1.71
86 | 1.72
86.5 | 1.73
87 | 1.74
87.5 | 1.75
88 | 1.76
88.5 | 1.77
89 | 1.78
89.5 | 1.79
90 | 1.8
90.5 | 1.81
91 | 1.82
91.5 | 1.83
92 | 1.84
92.5 | 1.85
93 | 1.86
93.5 | 1.87
94 | 1.88
94.5 | 1.89
95 | 1.9
95.5 | 1.91
96 | 1.92
96.5 | 1.93
97 | 1.94
97.5 | 1.95
98 | 1.96
98.5 | 1.97
99 | 1.98
99.5 | 1.99
100 | 2
100.5 | 2.01
101 | 2.02
101.5 | 2.03
102 | 2.04
102.5 | 2.05
103 | 2.06
103.5 | 2.07
104 | 2.08
104.5 | 2.09
105 | 2.1
105.5 | 2.11
106 | 2.12
106.5 | 2.13
107 | 2.14
107.5 | 2.15
108 | 2.16
108.5 | 2.17
109 | 2.18
109.5 | 2.19
110 | 2.2
110.5 | 2.21
111 | 2.22
111.5 | 2.23
112 | 2.24
112.5 | 2.25
113 | 2.26
113.5 | 2.27
114 | 2.28
114.5 | 2.29
115 | 2.3
115.5 | 2.31
116 | 2.32
116.5 | 2.33
117 | 2.34
117.5 | 2.35
118 | 2.36
118.5 | 2.37
119 | 2.38
119.5 | 2.39
120 | 2.4
120.5 | 2.41
121 | 2.42
121.5 | 2.43
122 | 2.44
122.5 | 2.45
123 | 2.46
123.5 | 2.47
124 | 2.48
124.5 | 2.49
125 | 2.5

## Fuerza
ciclos | seg | Fuerza | Presión
0.5 | 0.01 | 9.29988 | 83.61681 | 0.6 | 11.72295
1 | 0.02 | 9.33912 | 83.96963 | 0.6 | 0
1.5 | 0.03 | 9.29988 | 83.61681
2 | 0.04 | 9.29988 | 83.61681
2.5 | 0.05 | 9.3195 | 83.79322
3 | 0.06 | 9.29988 | 83.61681
3.5 | 0.07 | 9.28026 | 83.44041
4 | 0.08 | 9.28026 | 83.44041
4.5 | 0.09 | 9.28026 | 83.44041
5 | 0.1 | 9.29988 | 83.61681
5.5 | 0.11 | 9.3195 | 83.79322
6 | 0.12 | 9.3195 | 83.79322
6.5 | 0.13 | 9.3195 | 83.79322
7 | 0.14 | 9.28026 | 83.44041
7.5 | 0.15 | 9.33912 | 83.96963
8 | 0.16 | 9.3195 | 83.79322
8.5 | 0.17 | 9.28026 | 83.44041 | 0.6 | 105.4031
9 | 0.18 | 9.3195 | 83.79322 | 0.6 | 0
9.5 | 0.19 | 9.3195 | 83.79322
10 | 0.2 | 9.3195 | 83.79322
10.5 | 0.21 | 9.3195 | 83.79322
11 | 0.22 | 9.33912 | 83.96963
11.5 | 0.23 | 9.26064 | 83.264
12 | 0.24 | 9.3195 | 83.79322
12.5 | 0.25 | 9.29988 | 83.61681
13 | 0.26 | 9.28026 | 83.44041
13.5 | 0.27 | 9.33912 | 83.96963
14 | 0.28 | 9.33912 | 83.96963
14.5 | 0.29 | 9.33912 | 83.96963
15 | 0.3 | 9.29988 | 83.61681
15.5 | 0.31 | 9.29988 | 83.61681
16 | 0.32 | 9.28026 | 83.44041
16.5 | 0.33 | 9.28026 | 83.44041
17 | 0.34 | 9.3195 | 83.79322
17.5 | 0.35 | 9.33912 | 83.96963
18 | 0.36 | 9.37836 | 84.32244
18.5 | 0.37 | 9.33912 | 83.96963
19 | 0.38 | 9.37836 | 84.32244
19.5 | 0.39 | 9.3195 | 83.79322
20 | 0.4 | 9.37836 | 84.32244
20.5 | 0.41 | 9.29988 | 83.61681
21 | 0.42 | 9.29988 | 83.61681
21.5 | 0.43 | 9.33912 | 83.96963
22 | 0.44 | 9.3195 | 83.79322
22.5 | 0.45 | 9.33912 | 83.96963
23 | 0.46 | 9.3195 | 83.79322
23.5 | 0.47 | 9.29988 | 83.61681
24 | 0.48 | 9.33912 | 83.96963
24.5 | 0.49 | 9.3195 | 83.79322
25 | 0.5 | 9.33912 | 83.96963
25.5 | 0.51 | 9.3195 | 83.79322
26 | 0.52 | 9.33912 | 83.96963
26.5 | 0.53 | 9.3195 | 83.79322
27 | 0.54 | 9.37836 | 84.32244
27.5 | 0.55 | 9.29988 | 83.61681
28 | 0.56 | 9.33912 | 83.96963
28.5 | 0.57 | 9.29988 | 83.61681
29 | 0.58 | 9.37836 | 84.32244
29.5 | 0.59 | 9.33912 | 83.96963
30 | 0.6 | 9.33912 | 83.96963
30.5 | 0.61 | 9.33912 | 83.96963
31 | 0.62 | 9.37836 | 84.32244
31.5 | 0.63 | 9.33912 | 83.96963
32 | 0.64 | 9.35874 | 84.14603
32.5 | 0.65 | 9.3195 | 83.79322
33 | 0.66 | 9.29988 | 83.61681
33.5 | 0.67 | 9.3195 | 83.79322
34 | 0.68 | 9.3195 | 83.79322
34.5 | 0.69 | 9.3195 | 83.79322
35 | 0.7 | 9.29988 | 83.61681
35.5 | 0.71 | 9.3195 | 83.79322
36 | 0.72 | 9.28026 | 83.44041
36.5 | 0.73 | 9.28026 | 83.44041
37 | 0.74 | 9.2214 | 82.91119
37.5 | 0.75 | 9.26064 | 83.264
38 | 0.76 | 9.2214 | 82.91119
38.5 | 0.77 | 9.20178 | 82.73478
39 | 0.78 | 9.2214 | 82.91119
39.5 | 0.79 | 9.18216 | 82.55838
40 | 0.8 | 9.20178 | 82.73478
40.5 | 0.81 | 9.14292 | 82.20556
41 | 0.82 | 9.14292 | 82.20556
41.5 | 0.83 | 9.1233 | 82.02915
42 | 0.84 | 9.08406 | 81.67634
42.5 | 0.85 | 9.08406 | 81.67634
43 | 0.86 | 9.04482 | 81.32352
43.5 | 0.87 | 9.0252 | 81.14712
44 | 0.88 | 9.0252 | 81.14712
44.5 | 0.89 | 9.04482 | 81.32352
45 | 0.9 | 8.98596 | 80.7943
45.5 | 0.91 | 9.04482 | 81.32352
46 | 0.92 | 9.04482 | 81.32352
46.5 | 0.93 | 8.98596 | 80.7943
47 | 0.94 | 9.04482 | 81.32352
47.5 | 0.95 | 9.06444 | 81.49993
48 | 0.96 | 9.06444 | 81.49993
48.5 | 0.97 | 9.06444 | 81.49993
49 | 0.98 | 9.06444 | 81.49993
49.5 | 0.99 | 9.08406 | 81.67634
50 | 1 | 9.0252 | 81.14712
50.5 | 1.01 | 9.10368 | 81.85275
51 | 1.02 | 9.10368 | 81.85275
51.5 | 1.03 | 9.10368 | 81.85275
52 | 1.04 | 9.10368 | 81.85275
52.5 | 1.05 | 9.18216 | 82.55838
53 | 1.06 | 9.20178 | 82.73478
53.5 | 1.07 | 9.18216 | 82.55838
54 | 1.08 | 9.16254 | 82.38197
54.5 | 1.09 | 9.18216 | 82.55838
55 | 1.1 | 9.20178 | 82.73478
55.5 | 1.11 | 9.18216 | 82.55838
56 | 1.12 | 9.18216 | 82.55838
56.5 | 1.13 | 9.24102 | 83.08759
57 | 1.14 | 9.2214 | 82.91119
57.5 | 1.15 | 9.26064 | 83.264
58 | 1.16 | 9.26064 | 83.264
58.5 | 1.17 | 9.26064 | 83.264
59 | 1.18 | 9.2214 | 82.91119
59.5 | 1.19 | 9.28026 | 83.44041
60 | 1.2 | 9.29988 | 83.61681
60.5 | 1.21 | 9.29988 | 83.61681
61 | 1.22 | 9.28026 | 83.44041
61.5 | 1.23 | 9.3195 | 83.79322
62 | 1.24 | 9.29988 | 83.61681
62.5 | 1.25 | 9.3195 | 83.79322
63 | 1.26 | 9.3195 | 83.79322
63.5 | 1.27 | 9.33912 | 83.96963
64 | 1.28 | 9.29988 | 83.61681
64.5 | 1.29 | 9.33912 | 83.96963
65 | 1.3 | 9.29988 | 83.61681
65.5 | 1.31 | 9.33912 | 83.96963
66 | 1.32 | 9.35874 | 84.14603
66.5 | 1.33 | 9.3195 | 83.79322
67 | 1.34 | 9.33912 | 83.96963
67.5 | 1.35 | 9.35874 | 84.14603
68 | 1.36 | 9.35874 | 84.14603
68.5 | 1.37 | 9.37836 | 84.32244
69 | 1.38 | 9.35874 | 84.14603
69.5 | 1.39 | 9.33912 | 83.96963
70 | 1.4 | 9.35874 | 84.14603
70.5 | 1.41
71 | 1.42
71.5 | 1.43
72 | 1.44
72.5 | 1.45
73 | 1.46
73.5 | 1.47
74 | 1.48
74.5 | 1.49
75 | 1.5
75.5 | 1.51
76 | 1.52
76.5 | 1.53
77 | 1.54
77.5 | 1.55
78 | 1.56
78.5 | 1.57
79 | 1.58
79.5 | 1.59
80 | 1.6
80.5 | 1.61
81 | 1.62
81.5 | 1.63
82 | 1.64
82.5 | 1.65
83 | 1.66
83.5 | 1.67
84 | 1.68
84.5 | 1.69
85 | 1.7
85.5 | 1.71
86 | 1.72
86.5 | 1.73
87 | 1.74
87.5 | 1.75
88 | 1.76
88.5 | 1.77
89 | 1.78
89.5 | 1.79
90 | 1.8
90.5 | 1.81
91 | 1.82
91.5 | 1.83
92 | 1.84
92.5 | 1.85
93 | 1.86
93.5 | 1.87
94 | 1.88
94.5 | 1.89
95 | 1.9
95.5 | 1.91
96 | 1.92
96.5 | 1.93
97 | 1.94
97.5 | 1.95
98 | 1.96
98.5 | 1.97
99 | 1.98
99.5 | 1.99
100 | 2
100.5 | 2.01
101 | 2.02
101.5 | 2.03
102 | 2.04
102.5 | 2.05
103 | 2.06
103.5 | 2.07
104 | 2.08
104.5 | 2.09
105 | 2.1
105.5 | 2.11
106 | 2.12
106.5 | 2.13
107 | 2.14
107.5 | 2.15
108 | 2.16
108.5 | 2.17
109 | 2.18
109.5 | 2.19
110 | 2.2
110.5 | 2.21
111 | 2.22
111.5 | 2.23
112 | 2.24
112.5 | 2.25
113 | 2.26
113.5 | 2.27
114 | 2.28
114.5 | 2.29
115 | 2.3
115.5 | 2.31
116 | 2.32
116.5 | 2.33
117 | 2.34
117.5 | 2.35
118 | 2.36
118.5 | 2.37
119 | 2.38
119.5 | 2.39
120 | 2.4
120.5 | 2.41
121 | 2.42
121.5 | 2.43
122 | 2.44
122.5 | 2.45
123 | 2.46
123.5 | 2.47
124 | 2.48
124.5 | 2.49
125 | 2.5

## Resistencia
ciclos | seg | Intensidad | Tensión | Resistencia | Potencia | Energía
0.5 | 0.01 | 0 | 0.5747458 |  |  |  | 0.6 | 19.1125
1 | 0.02 | 0 | 0.03474577 |  |  |  | 0.6 | 0 | La línea vertical roja señala el fin del precalentamiento
1.5 | 0.03 | 0 | 0.03474577 |  |  |  | 0.7 | 19.1125
2 | 0.04 | 0 | -0.00525423 |  |  |  | 0.7 | 0
2.5 | 0.05 | 0 | -0.00525423
3 | 0.06 | 0 | -0.00525423
3.5 | 0.07 | 0 | -0.00525423
4 | 0.08 | 0 | -0.00525423
4.5 | 0.09 | 0 | -0.00525423
5 | 0.1 | 0 | 0.01474577
5.5 | 0.11 | 0 | 0.03474577
6 | 0.12 | 0 | -0.00525423
6.5 | 0.13 | 0 | 0.01474577
7 | 0.14 | 0 | 0.01474577
7.5 | 0.15 | 0 | -0.05525423
8 | 0.16 | 0 | -0.00525423
8.5 | 0.17 | 0 | -0.02525423
9 | 0.18 | 0 | 0.01474577 |  |  |  | 0.6 | 3.293018
9.5 | 0.19 | 0 | -0.02525423 |  |  |  | 0.6 | 0
10 | 0.2 | 0 | 0.03474577
10.5 | 0.21 | 0 | -0.00525423
11 | 0.22 | 0 | -0.02525423
11.5 | 0.23 | 0 | 0.03474577
12 | 0.24 | 0 | -0.03525423
12.5 | 0.25 | 0 | -0.00525423
13 | 0.26 | 0 | -0.00525423
13.5 | 0.27 | 0 | -0.00525423
14 | 0.28 | 0 | -0.03525423
14.5 | 0.29 | 0 | 0.03474577
15 | 0.3 | 0 | 0.03474577
15.5 | 0.31 | 0 | -0.00525423
16 | 0.32 | 0 | -0.02525423
16.5 | 0.33 | 0 | 0.07474577 |  |  |  | 0.6 | 0.5844255
17 | 0.34 | 0 | 0.03474577 |  |  |  | 0.6 | 0
17.5 | 0.35 | 0 | -0.02525423
18 | 0.36 | 0 | 0.01474577
18.5 | 0.37 | 0 | 0.05474577
19 | 0.38 | 0 | -0.00525423
19.5 | 0.39 | 0 | 0.01474577
20 | 0.4 | 0 | -0.00525423
20.5 | 0.41 | 0 | 0.01474577
21 | 0.42 | 0 | 0.03474577
21.5 | 0.43 | 0 | -0.00525423
22 | 0.44 | 0 | 0.03474577
22.5 | 0.45 | 0 | 0.01474577
23 | 0.46 | 0 | -0.02525423
23.5 | 0.47 | 0 | -0.00525423
24 | 0.48 | 0 | -0.00525423
24.5 | 0.49 | 0 | -0.02525423 |  |  |  | 0.6 | 44.75541
25 | 0.5 | 0 | -0.02525423 |  |  |  | 0.6 | 0
25.5 | 0.51 | 0 | -0.02525423
26 | 0.52 | 0 | -0.00525423
26.5 | 0.53 | 0 | -0.03525423
27 | 0.54 | 0 | 0.01474577
27.5 | 0.55 | 0 | -0.00525423
28 | 0.56 | 0 | -0.02525423
28.5 | 0.57 | 0 | -0.02525423
29 | 0.58 | 0 | -0.03525423
29.5 | 0.59 | 0 | 0.05474577
30 | 0.6 | 0 | -0.02525423
30.5 | 0.61 | 0 | -0.02525423
31 | 0.62 | 0 | 0.9247458
31.5 | 0.63 | 2.983 | 0.9246731 | 0.3099809 | 2.7583 | 0.027583
32 | 0.64 | 2.983 | 1.394673 | 0.4675404 | 4.16031 | 0.0691861
32.5 | 0.65 | 3.256 | 1.394666 | 0.4283374 | 4.541034 | 0.1145964
33 | 0.66 | 3.51 | 1.35466 | 0.3859431 | 4.754857 | 0.162145
33.5 | 0.67 | 3.666 | 1.504656 | 0.4104354 | 5.51607 | 0.2173057
34 | 0.68 | 3.919 | 1.29465 | 0.3303522 | 5.073734 | 0.268043
34.5 | 0.69 | 4.075 | 1.254646 | 0.3078887 | 5.112684 | 0.3191699
35 | 0.7 | 4.29 | 1.174641 | 0.2738092 | 5.039211 | 0.369562
35.5 | 0.71 | 4.387 | 1.374639 | 0.3133437 | 6.03054 | 0.4298674
36 | 0.72 | 4.387 | 1.994639 | 0.4546703 | 8.750481 | 0.5173723
36.5 | 0.73 | 7.468 | 2.034564 | 0.2724375 | 15.19412 | 0.6693134
37 | 0.74 | 8.638 | 2.064535 | 0.2390062 | 17.83345 | 0.847648
37.5 | 0.75 | 9.399 | 2.164517 | 0.2302922 | 20.34429 | 1.051091
38 | 0.76 | 13.591 | 2.634414 | 0.1938352 | 35.80433 | 1.409134
38.5 | 0.77 | 15.29 | 1.874373 | 0.1225882 | 28.65916 | 1.695726
39 | 0.78 | 14.59 | 1.64439 | 0.1127067 | 23.99165 | 1.935642
39.5 | 0.79 | 14.007 | 1.294404 | 0.09241125 | 18.13072 | 2.11695
40 | 0.8 | 12.616 | 1.274438 | 0.1010176 | 16.07831 | 2.277733
40.5 | 0.81 | 12.655 | 1.314437 | 0.103867 | 16.6342 | 2.444075
41 | 0.82 | 12.811 | 1.254433 | 0.09791846 | 16.07055 | 2.60478
41.5 | 0.83 | 12.831 | 1.354433 | 0.1055594 | 17.37873 | 2.778568
42 | 0.84 | 12.831 | 1.474433 | 0.1149118 | 18.91845 | 2.967752
42.5 | 0.85 | 12.811 | 1.294433 | 0.1010408 | 16.58299 | 3.133582
43 | 0.86 | 12.85 | 1.504432 | 0.1170764 | 19.33196 | 3.326901
43.5 | 0.87 | 12.889 | 1.374431 | 0.106636 | 17.71505 | 3.504052
44 | 0.88 | 12.909 | 1.414431 | 0.1095694 | 18.25889 | 3.686641
44.5 | 0.89 | 12.889 | 1.334432 | 0.1035326 | 17.19949 | 3.858636
45 | 0.9 | 12.909 | 1.454431 | 0.112668 | 18.77525 | 4.046388
45.5 | 0.91 | 12.928 | 1.474431 | 0.1140494 | 19.06144 | 4.237002
46 | 0.92 | 12.909 | 1.314431 | 0.1018228 | 16.96799 | 4.406682
46.5 | 0.93 | 12.948 | 1.21443 | 0.09379287 | 15.72444 | 4.563927
47 | 0.94 | 12.967 | 1.41443 | 0.1090792 | 18.34091 | 4.747336
47.5 | 0.95 | 12.87 | 1.454432 | 0.1130095 | 18.71854 | 4.934521
48 | 0.96 | 12.831 | 1.194433 | 0.09308963 | 15.32577 | 5.087779
48.5 | 0.97 | 12.909 | 1.274431 | 0.09872423 | 16.45163 | 5.252295
49 | 0.98 | 12.967 | 1.33443 | 0.1029097 | 17.30355 | 5.425331
49.5 | 0.99 | 12.909 | 1.354431 | 0.1049215 | 17.48435 | 5.600174
50 | 1 | 12.909 | 1.354431 | 0.1049215 | 17.48435 | 5.775018
50.5 | 1.01 | 12.948 | 1.41443 | 0.1092393 | 18.31404 | 5.958158
51 | 1.02 | 12.909 | 1.194431 | 0.092527 | 15.41891 | 6.112347
51.5 | 1.03 | 12.948 | 1.33443 | 0.1030607 | 17.2782 | 6.285129
52 | 1.04 | 12.889 | 1.354432 | 0.1050843 | 17.45727 | 6.459702
52.5 | 1.05 | 12.909 | 1.524431 | 0.1180906 | 19.67888 | 6.65649
53 | 1.06 | 12.909 | 1.354431 | 0.1049215 | 17.48435 | 6.831334
53.5 | 1.07 | 12.889 | 1.354432 | 0.1050843 | 17.45727 | 7.005906
54 | 1.08 | 12.909 | 1.154431 | 0.08942839 | 14.90255 | 7.154932
54.5 | 1.09 | 12.87 | 1.374432 | 0.1067935 | 17.68894 | 7.331821
55 | 1.1 | 12.87 | 1.274432 | 0.09902347 | 16.40194 | 7.495841
55.5 | 1.11 | 12.87 | 1.434432 | 0.1114555 | 18.46114 | 7.680452
56 | 1.12 | 12.909 | 1.274431 | 0.09872423 | 16.45163 | 7.844968
56.5 | 1.13 | 12.987 | 1.314429 | 0.1012111 | 17.07049 | 8.015674
57 | 1.14 | 13.006 | 1.234429 | 0.09491225 | 16.05498 | 8.176224
57.5 | 1.15 | 12.909 | 1.214431 | 0.09407631 | 15.67709 | 8.332994
58 | 1.16 | 12.948 | 1.37443 | 0.10615 | 17.79612 | 8.510956
58.5 | 1.17 | 13.006 | 1.124429 | 0.08645462 | 14.62432 | 8.657199
59 | 1.18 | 12.948 | 1.21443 | 0.09379287 | 15.72444 | 8.814444
59.5 | 1.19 | 12.87 | 1.394432 | 0.1083475 | 17.94634 | 8.993907
60 | 1.2 | 12.948 | 1.29443 | 0.09997144 | 16.76028 | 9.16151
60.5 | 1.21 | 12.87 | 1.214432 | 0.09436146 | 15.62974 | 9.317807
61 | 1.22 | 12.831 | 1.214433 | 0.09464835 | 15.58239 | 9.473631
61.5 | 1.23 | 12.967 | 1.10443 | 0.08517234 | 14.32114 | 9.616842
62 | 1.24 | 12.948 | 1.06443 | 0.08220807 | 13.78224 | 9.754664
62.5 | 1.25 | 12.87 | 1.144432 | 0.08892246 | 14.72884 | 9.901953
63 | 1.26 | 12.85 | 1.044433 | 0.08127879 | 13.42096 | 10.03616
63.5 | 1.27 | 12.753 | 1.064435 | 0.08346545 | 13.57474 | 10.17191
64 | 1.28 | 12.85 | 1.214432 | 0.09450836 | 15.60546 | 10.32796
64.5 | 1.29 | 12.889 | 0.9644316 | 0.07482594 | 12.43056 | 10.45227
65 | 1.3 | 12.714 | 1.024436 | 0.08057542 | 13.02468 | 10.58252
65.5 | 1.31 | 12.811 | 0.9444335 | 0.07372051 | 12.09914 | 10.70351
66 | 1.32 | 12.753 | 1.024435 | 0.08032893 | 13.06462 | 10.83415
66.5 | 1.33 | 12.792 | 1.084434 | 0.08477438 | 13.87208 | 10.97287
67 | 1.34 | 12.753 | 1.174435 | 0.09209087 | 14.97757 | 11.12265
67.5 | 1.35 | 12.792 | 1.004434 | 0.07852047 | 12.84872 | 11.25114
68 | 1.36 | 12.753 | 1.214435 | 0.09522738 | 15.48769 | 11.40601
68.5 | 1.37 | 12.772 | 1.144434 | 0.08960495 | 14.61672 | 11.55218
69 | 1.38 | 12.753 | 1.144435 | 0.08973849 | 14.59498 | 11.69813
69.5 | 1.39 | 12.772 | 1.084434 | 0.08490717 | 13.8504 | 11.83663
70 | 1.4 | 12.772 | 1.314434 | 0.1029153 | 16.78796 | 12.00451
70.5 | 1.41
71 | 1.42
71.5 | 1.43
72 | 1.44
72.5 | 1.45
73 | 1.46
73.5 | 1.47
74 | 1.48
74.5 | 1.49
75 | 1.5
75.5 | 1.51
76 | 1.52
76.5 | 1.53
77 | 1.54
77.5 | 1.55
78 | 1.56
78.5 | 1.57
79 | 1.58
79.5 | 1.59
80 | 1.6
80.5 | 1.61
81 | 1.62
81.5 | 1.63
82 | 1.64
82.5 | 1.65
83 | 1.66
83.5 | 1.67
84 | 1.68
84.5 | 1.69
85 | 1.7
85.5 | 1.71
86 | 1.72
86.5 | 1.73
87 | 1.74
87.5 | 1.75
88 | 1.76
88.5 | 1.77
89 | 1.78
89.5 | 1.79
90 | 1.8
90.5 | 1.81
91 | 1.82
91.5 | 1.83
92 | 1.84
92.5 | 1.85
93 | 1.86
93.5 | 1.87
94 | 1.88
94.5 | 1.89
95 | 1.9
95.5 | 1.91
96 | 1.92
96.5 | 1.93
97 | 1.94
97.5 | 1.95
98 | 1.96
98.5 | 1.97
99 | 1.98
99.5 | 1.99
100 | 2
100.5 | 2.01
101 | 2.02
101.5 | 2.03
102 | 2.04
102.5 | 2.05
103 | 2.06
103.5 | 2.07
104 | 2.08
104.5 | 2.09
105 | 2.1
105.5 | 2.11
106 | 2.12
106.5 | 2.13
107 | 2.14
107.5 | 2.15
108 | 2.16
108.5 | 2.17
109 | 2.18
109.5 | 2.19
110 | 2.2
110.5 | 2.21
111 | 2.22
111.5 | 2.23
112 | 2.24
112.5 | 2.25
113 | 2.26
113.5 | 2.27
114 | 2.28
114.5 | 2.29
115 | 2.3
115.5 | 2.31
116 | 2.32
116.5 | 2.33
117 | 2.34
117.5 | 2.35
118 | 2.36
118.5 | 2.37
119 | 2.38
119.5 | 2.39
120 | 2.4
120.5 | 2.41
121 | 2.42
121.5 | 2.43
122 | 2.44
122.5 | 2.45
123 | 2.46
123.5 | 2.47
124 | 2.48
124.5 | 2.49
125 | 2.5

## Resultados
Inicio paso corriente
30 | 0
30 | 0.5 | Eje Izquierdo |  | Eje Derecho
Fin de Subida |  | Máx = | 0.5 | Máx = | 0.6
40.36133 | 0 | Mín = | 0 | Mín = | 0
40.36133 | 0.5
¿Suavizar?
Inicio paso corriente |  | Eje Izquierdo |  | Eje Derecho
30 | 0 | Máx = | 100 | Máx = | 9
30 | 100 | Mín = | 0 | Mín = | 0
Fin de Subida
40.36133 | 0
40.36133 | 100
¿Suavizar?
|  | Eje Izquierdo |  | Eje Derecho
Inicio paso corriente |  | Máx = | 10 | Máx = | 6
30 | 0 | Mín = | 0 | Mín = | 0
30 | 10
Fin de Subida
40.36133 | 0
40.36133 | 10
|  | Eje Izquierdo |  | Eje Derecho
Inicio paso corriente |  | Máx = | 14 | Máx = | 9
30 | 0 | Mín = | 0 | Mín = | 0
30 | 14
Fin de Subida
40.36133 | 0
40.36133 | 14