## Parámetros
Ensayo |  |  |  |  | Fecha:
Características polvo |  | Material | Referencia polvo | Densidad de golpeo g/cm3 | Densidad aparente g/cm3 | Densidad absoluta g/cm3
|  | Al-NH3 |  | 1.19 | 0.84 | 2.725 |  | Sí
No
Activación externa |  | PRECOMPRESIÓN | No | # MPa
|  | ACTIVACIÓN ELÉC. | No | # V | # A
Características de corriente | Duraciones
|  | Aproximación | Apriete | PreCalentamiento | Calentamiento | Enfriamiento
|  | 99 | 30 | 5 | 45 | 60 | ciclos
|  | 1.98 | 0.6 | 0.1 | 0.9 | 1.2 | segundos
Intensidades
|  | I máx | So1i (grados) | I So1i (kA) | ISo2i (kA) | Energía (kJ) | EDE (kJ/g)
|  | 15.773 | 15 | 1 | 13 | 14.33708 | 12.14904
Características de Presión |  | Presión Trabajo | Presión Sinterizado
|  | 923 |  | kgf
|  | 3.812474 | 0 | bares
Características Sinterizados |  | Diámetro (mm) | Altura (mm) | Masa (g) |  | Secc (cm2)
| 1 | 11.33 | 4.53 | 1.1801 |  | 1.029002
| 2 | 11.49 | 4.87 |  |  | Volumen (cm3)
| 3 | 11.52 | 4.88 |  |  | 0.48466
| 4 | 11.42 | 4.74
| 5 | 11.54 | 4.65 |  |  | Densid (g/cm3)
| 6 | 11.56 | 4.56 |  |  | 2.434903
| 7 | 11.26 | 4.83 |  |  | Porosidad (%)
| 8 | 11.45 | 4.62 |  |  | 10.64577
|  | 11.44625 | 4.71
Otros Datos |  | Tª Inicial (ºC) | Lubricante | Diám Punzón (mm) | h punzones (mm) | h obleas (mm) | tS (ciclos)
|  | 22.6 |  | 11.9 | 97.31 | 9.3 | 10.66851
Observaciones
[9 empty] | 4 | 5 | 8
[9 empty] | 3 | 9 | 2

## Adquisición
411 | 471 | 0 | 72
410 | 470 | 0 | 25 | IP:x,x,x,x:
411 | 473 | 0 | 17 | 172,16,1,14
409 | 471 | 0 | 21
411 | 473 | 0 | 17 | Abrir canal. (IP: 172,16,1,14)(Return:1)
414 | 471 | 0 | 17
411 | 472 | 0 | 23
409 | 473 | 0 | 23 | Recibidos de 2547 registros (Soldadura:1762)
411 | 472 | 0 | 19
411 | 470 | 0 | 19
409 | 471 | 0 | 21 | Representar gráficas
411 | 471 | 0 | 21
411 | 472 | 0 | 21
410 | 474 | 0 | 23
411 | 472 | 0 | 16
412 | 473 | 0 | 19
411 | 471 | 0 | 21
411 | 470 | 0 | 25
413 | 472 | 0 | 21
409 | 472 | 0 | 21
411 | 471 | 0 | 14
412 | 472 | 0 | 16
410 | 471 | 0 | 19
411 | 472 | 0 | 17
410 | 472 | 0 | 21
412 | 471 | 0 | 17
411 | 470 | 0 | 21
411 | 469 | 0 | 14
411 | 470 | 0 | 21
411 | 470 | 0 | 19
411 | 472 | 0 | 16
409 | 473 | 0 | 19
411 | 471 | 0 | 21
411 | 469 | 0 | 27
411 | 473 | 0 | 19
410 | 471 | 0 | 19
411 | 472 | 0 | 19
411 | 473 | 0 | 21
411 | 472 | 0 | 17
411 | 473 | 0 | 19
411 | 475 | 0 | 21
413 | 473 | 0 | 19
412 | 473 | 0 | 21
411 | 473 | 0 | 17
412 | 473 | 0 | 21
412 | 472 | 0 | 17
412 | 473 | 0 | 21
411 | 472 | 0 | 21
411 | 471 | 0 | 23
411 | 472 | 0 | 19
411 | 470 | 0 | 19
411 | 470 | 0 | 19
411 | 473 | 0 | 29
413 | 473 | 0 | 17
411 | 471 | 0 | 19
411 | 475 | 0 | 25
411 | 475 | 0 | 19
411 | 473 | 0 | 23
410 | 471 | 0 | 19
411 | 472 | 0 | 19
412 | 471 | 0 | 23
411 | 471 | 2925 | 19
411 | 471 | 2827 | 134
414 | 472 | 3022 | 170
412 | 471 | 3159 | 168
418 | 470 | 3568 | 170
418 | 472 | 3880 | 167
422 | 472 | 4309 | 178
421 | 471 | 4309 | 161
427 | 469 | 4894 | 147
426 | 470 | 5011 | 132
432 | 471 | 8229 | 134
435 | 469 | 8229 | 186
446 | 468 | 9262 | 215
450 | 468 | 9945 | 184
465 | 468 | 14800 | 230
463 | 466 | 15051 | 240
472 | 466 | 15773 | 223
467 | 465 | 13377 | 230
473 | 465 | 12168 | 126
469 | 462 | 12090 | 132
473 | 463 | 12655 | 124
470 | 460 | 12636 | 128
474 | 461 | 12636 | 130
470 | 457 | 12616 | 139
476 | 462 | 12733 | 143
470 | 458 | 12636 | 159
474 | 460 | 12714 | 143
472 | 458 | 12636 | 163
473 | 460 | 12714 | 147
469 | 460 | 12597 | 153
473 | 463 | 12714 | 137
471 | 457 | 12733 | 124
476 | 460 | 12655 | 139
472 | 461 | 12772 | 135
475 | 461 | 12694 | 151
472 | 460 | 12577 | 159
478 | 463 | 12772 | 134
474 | 460 | 12811 | 135
477 | 464 | 12714 | 137
471 | 462 | 12772 | 128
477 | 463 | 12772 | 161
475 | 461 | 12792 | 120
477 | 466 | 12733 | 130
474 | 461 | 12636 | 153
480 | 466 | 12714 | 151
476 | 463 | 12733 | 120
478 | 467 | 12714 | 145
473 | 464 | 12753 | 124
480 | 467 | 12733 | 149
474 | 465 | 12655 | 149
479 | 468 | 12733 | 137
475 | 466 | 12753 | 153
479 | 468 | 12733 | 137
475 | 467 | 12792 | 135
479 | 468 | 12792 | 151
475 | 466 | 12733 | 153
479 | 470 | 12714 | 132
474 | 467 | 12733 | 134
481 | 471 | 12675 | 130
475 | 468 | 12733 | 145
479 | 468 | 12714 | 126
477 | 471 | 12714 | 159
480 | 469 | 12733 | 139
476 | 471 | 12811 | 155
482 | 474 | 12850 | 132
476 | 472 | 12909 | 149
479 | 475 | 12792 | 145
477 | 469 | 12655 | 145
480 | 474 | 12811 | 134
478 | 468 | 12792 | 126
481 | 477 | 12772 | 120
477 | 472 | 12772 | 145
482 | 474 | 12753 | 157
478 | 471 | 12714 | 149
481 | 477 | 12694 | 139
476 | 471 | 12733 | 126
481 | 471 | 12714 | 143
477 | 471 | 12753 | 128
481 | 473 | 12792 | 130
478 | 471 | 12733 | 159
482 | 474 | 12772 | 135
478 | 476 | 12733 | 124
482 | 464 | 12753 | 130
478 | 486 | 12772 | 124
482 | 463 | 12811 | 135
478 | 483 | 12733 | 116
482 | 467 | 12616 | 114
477 | 472 | 12714 | 135
483 | 464 | 12616 | 124
477 | 487 | 12675 | 120
482 | 462 | 12655 | 120
478 | 486 | 12655 | 134
481 | 466 | 12636 | 126
477 | 482 | 12636 | 132
481 | 467 | 12616 | 122
476 | 480 | 12636 | 130
481 | 469 | 12616 | 135
478 | 488 | 12597 | 116
480 | 470 | 12616 | 135

## Desplazamiento
ciclos | seg | x(t) | h(t) | θ(t) |  |  | θ(t) | H(t)
0.5 | 0.01 | 0 | 8.117143 | 0.4197466 |  |  | 0.3750702 | 7.841402
1 | 0.02 | -0.05 | 8.167143 | 0.423299 | 0.6 | 4.5 | 0.3751417 | 7.842302
1.5 | 0.03 | 0 | 8.117143 | 0.4197466 | 0.6 | 0 | 0.3752058 | 7.843109
2 | 0.04 | -0.1 | 8.217143 | 0.4268081 |  |  | 0.3752927 | 7.844202
2.5 | 0.05 | 0 | 8.117143 | 0.4197466 |  |  | 0.375362 | 7.845078
3 | 0.06 | 0.15 | 7.967143 | 0.4088219 |  |  | 0.3754207 | 7.845825
3.5 | 0.07 | 0 | 8.117143 | 0.4197466 |  |  | 0.3755129 | 7.846983
4 | 0.08 | -0.1 | 8.217143 | 0.4268081 |  |  | 0.3754949 | 7.846785
4.5 | 0.09 | 0 | 8.117143 | 0.4197466 |  |  | 0.375441 | 7.846127
5 | 0.1 | 0 | 8.117143 | 0.4197466 |  |  | 0.3753342 | 7.844794
5.5 | 0.11 | -0.1 | 8.217143 | 0.4268081 |  |  | 0.3751218 | 7.842126
6 | 0.12 | 0 | 8.117143 | 0.4197466 |  |  | 0.3747863 | 7.837904
6.5 | 0.13 | 0 | 8.117143 | 0.4197466 |  |  | 0.3744717 | 7.833904
7 | 0.14 | -0.05 | 8.167143 | 0.423299 |  |  | 0.3741395 | 7.829682
7.5 | 0.15 | 0 | 8.117143 | 0.4197466 |  |  | 0.3738248 | 7.825682
8 | 0.16 | 0.05 | 8.067142 | 0.4161502 |  |  | 0.3735437 | 7.822127
8.5 | 0.17 | 0 | 8.117143 | 0.4197466 |  |  | 0.3732584 | 7.818571
9 | 0.18 | 0 | 8.117143 | 0.4197466 |  |  | 0.372825 | 7.813238
9.5 | 0.19 | 0.1 | 8.017142 | 0.4125089 |  |  | 0.3723171 | 7.807015
10 | 0.2 | -0.1 | 8.217143 | 0.4268081 |  |  | 0.3717346 | 7.799905
10.5 | 0.21 | 0 | 8.117143 | 0.4197466 |  |  | 0.3711689 | 7.793016
11 | 0.22 | 0.05 | 8.067142 | 0.4161502 |  |  | 0.3707125 | 7.78746
11.5 | 0.23 | -0.05 | 8.167143 | 0.423299 | 0.6 | 10.27143 | 0.3704918 | 7.784793
12 | 0.24 | 0 | 8.117143 | 0.4197466 | 0.6 | 0 | 0.3704702 | 7.784571
12.5 | 0.25 | -0.05 | 8.167143 | 0.423299 |  |  | 0.3706844 | 7.787238
13 | 0.26 | 0.05 | 8.067142 | 0.4161502 |  |  | 0.3711176 | 7.792571
13.5 | 0.27 | 0 | 8.117143 | 0.4197466 |  |  | 0.371803 | 7.801015
14 | 0.28 | 0 | 8.117143 | 0.4197466 |  |  | 0.372667 | 7.811682
14.5 | 0.29 | 0 | 8.117143 | 0.4197466 |  |  | 0.3736567 | 7.823905
15 | 0.3 | 0 | 8.117143 | 0.4197466 |  |  | 0.3746632 | 7.836349
15.5 | 0.31 | 0 | 8.117143 | 0.4197466 |  |  | 0.3755583 | 7.84746
16 | 0.32 | -0.1 | 8.217143 | 0.4268081 |  |  | 0.3762361 | 7.855905
16.5 | 0.33 | 0 | 8.117143 | 0.4197466 |  |  | 0.3766634 | 7.861238
17 | 0.34 | 0 | 8.117143 | 0.4197466 |  |  | 0.376893 | 7.864127
17.5 | 0.35 | 0 | 8.117143 | 0.4197466 |  |  | 0.3769621 | 7.865016
18 | 0.36 | -0.05 | 8.167143 | 0.423299 |  |  | 0.3769085 | 7.864348
18.5 | 0.37 | 0 | 8.117143 | 0.4197466 |  |  | 0.3767322 | 7.862127
19 | 0.38 | 0 | 8.117143 | 0.4197466 |  |  | 0.3765035 | 7.859238
19.5 | 0.39 | 0 | 8.117143 | 0.4197466 |  |  | 0.3761875 | 7.855238
20 | 0.4 | 0 | 8.117143 | 0.4197466 |  |  | 0.3758546 | 7.851016
20.5 | 0.41 | 0 | 8.117143 | 0.4197466 |  |  | 0.3755747 | 7.84746
21 | 0.42 | 0.1 | 8.017142 | 0.4125089 |  |  | 0.3754183 | 7.84546
21.5 | 0.43 | 0.05 | 8.067142 | 0.4161502 |  |  | 0.3753499 | 7.844571
22 | 0.44 | 0 | 8.117143 | 0.4197466 | 0.6 | 0.5335101 | 0.3754045 | 7.845238
22.5 | 0.45 | 0.05 | 8.067142 | 0.4161502 | 0.6 | 0 | 0.3754217 | 7.84546
23 | 0.46 | 0.05 | 8.067142 | 0.4161502 |  |  | 0.3753664 | 7.844793
23.5 | 0.47 | 0.05 | 8.067142 | 0.4161502 |  |  | 0.3751857 | 7.84257
24 | 0.48 | 0 | 8.117143 | 0.4197466 |  |  | 0.3748973 | 7.839015
24.5 | 0.49 | 0 | 8.117143 | 0.4197466 |  |  | 0.3744486 | 7.833459
25 | 0.5 | 0 | 8.117143 | 0.4197466 |  |  | 0.3740013 | 7.827905
25.5 | 0.51 | 0 | 8.117143 | 0.4197466 |  |  | 0.3735552 | 7.822349
26 | 0.52 | 0 | 8.117143 | 0.4197466 |  |  | 0.3731464 | 7.817238
26.5 | 0.53 | 0 | 8.117143 | 0.4197466 |  |  | 0.3727195 | 7.811904
27 | 0.54 | 0.1 | 8.017142 | 0.4125089 |  |  | 0.372434 | 7.808349
27.5 | 0.55 | 0 | 8.117143 | 0.4197466 |  |  | 0.3721627 | 7.805016
28 | 0.56 | 0 | 8.117143 | 0.4197466 |  |  | 0.3719411 | 7.802349
28.5 | 0.57 | 0 | 8.117143 | 0.4197466 |  |  | 0.3716404 | 7.798794
29 | 0.58 | 0 | 8.117143 | 0.4197466 |  |  | 0.3713712 | 7.795682
29.5 | 0.59 | -0.05 | 8.167143 | 0.423299 |  |  | 0.3707694 | 7.788571
30 | 0.6 | 0 | 8.117143 | 0.4197466 |  |  | 0.3699269 | 7.778571
30.5 | 0.61 | 0.05 | 8.067142 | 0.4161502 |  |  | 0.3685414 | 7.762127
31 | 0.62 | 0 | 8.117143 | 0.4197466 |  |  | 0.3667579 | 7.741015
31.5 | 0.63 | 0 | 8.117143 | 0.4197466 |  |  | 0.3641653 | 7.710571
32 | 0.64 | 0.15 | 7.967143 | 0.4088219 |  |  | 0.3609946 | 7.673682
32.5 | 0.65 | 0.05 | 8.067142 | 0.4161502 |  |  | 0.3568092 | 7.625682
33 | 0.66 | 0.35 | 7.767143 | 0.3935994 |  |  | 0.351833 | 7.56946
33.5 | 0.67 | 0.35 | 7.767143 | 0.3935994 |  |  | 0.3455728 | 7.499905
34 | 0.68 | 0.55 | 7.567142 | 0.3775722 |  |  | 0.3384776 | 7.422349
34.5 | 0.69 | 0.5 | 7.617143 | 0.3816579 |  |  | 0.3301619 | 7.333015
35 | 0.7 | 0.8 | 7.317142 | 0.3563061 |  |  | 0.3211932 | 7.238348
35.5 | 0.71 | 0.75 | 7.367143 | 0.3606748 |  |  | 0.3112944 | 7.135904
36 | 0.72 | 1.05 | 7.067142 | 0.3335355 |  |  | 0.3011935 | 7.03346
36.5 | 0.73 | 1.2 | 6.917143 | 0.319083 |  |  | 0.290509 | 6.927461
37 | 0.74 | 1.75 | 6.367143 | 0.2602648 |  |  | 0.2800082 | 6.825682
37.5 | 0.75 | 1.95 | 6.167143 | 0.2362752 |  |  | 0.2694481 | 6.725683
38 | 0.76 | 2.7 | 5.417143 | 0.130538 |  |  | 0.2595809 | 6.634349
38.5 | 0.77 | 2.6 | 5.517143 | 0.1462973 |  |  | 0.2499438 | 6.547237
39 | 0.78 | 3.05 | 5.067142 | 0.07048206 |  |  | 0.2412587 | 6.470571
39.5 | 0.79 | 2.8 | 5.317142 | 0.1141859 |  |  | 0.2329286 | 6.398793
40 | 0.8 | 3.1 | 5.017143 | 0.06121869 |  |  | 0.2254058 | 6.335459
40.5 | 0.81 | 2.9 | 5.217143 | 0.09720699 |  |  | 0.21807 | 6.275015
41 | 0.82 | 3.1 | 5.017143 | 0.06121869 |  |  | 0.2115753 | 6.222571
41.5 | 0.83 | 2.95 | 5.167143 | 0.08847114 |  |  | 0.2052385 | 6.172349
42 | 0.84 | 3.15 | 4.967143 | 0.05176875 |  |  | 0.1996535 | 6.128793
42.5 | 0.85 | 2.95 | 5.167143 | 0.08847114 |  |  | 0.1942145 | 6.087015
43 | 0.86 | 3.25 | 4.867143 | 0.03228647 |  |  | 0.1894583 | 6.051016
43.5 | 0.87 | 2.95 | 5.167143 | 0.08847114 |  |  | 0.1846137 | 6.014793
44 | 0.88 | 3.15 | 4.967143 | 0.05176875 |  |  | 0.1803505 | 5.983237
44.5 | 0.89 | 3.05 | 5.067142 | 0.07048206 |  |  | 0.176075 | 5.951904
45 | 0.9 | 3.1 | 5.017143 | 0.06121869 |  |  | 0.1723395 | 5.924793
45.5 | 0.91 | 2.9 | 5.217143 | 0.09720699 |  |  | 0.168439 | 5.896793
46 | 0.92 | 3.1 | 5.017143 | 0.06121869 |  |  | 0.1650594 | 5.872793
46.5 | 0.93 | 3 | 5.117143 | 0.07956449 |  |  | 0.1614582 | 5.84746
47 | 0.94 | 3.25 | 4.867143 | 0.03228647 |  |  | 0.1581105 | 5.824126
47.5 | 0.95 | 3.05 | 5.067142 | 0.07048206 |  |  | 0.1544455 | 5.798793
48 | 0.96 | 3.2 | 4.917143 | 0.0421267 |  |  | 0.1511758 | 5.776349
48.5 | 0.97 | 3.05 | 5.067142 | 0.07048206 |  |  | 0.1475903 | 5.751904
49 | 0.98 | 3.35 | 4.767143 | 0.01198683 |  |  | 0.1443035 | 5.729682
49.5 | 0.99 | 3.15 | 4.967143 | 0.05176875 |  |  | 0.1407504 | 5.705905
50 | 1 | 3.3 | 4.817142 | 0.02224195 |  |  | 0.1374979 | 5.684349
50.5 | 1.01 | 3 | 5.117143 | 0.07956449 |  |  | 0.133877 | 5.660571
51 | 1.02 | 3.3 | 4.817142 | 0.02224195 |  |  | 0.1303859 | 5.637904
51.5 | 1.03 | 3.2 | 4.917143 | 0.0421267 |  |  | 0.1263698 | 5.612127
52 | 1.04 | 3.3 | 4.817142 | 0.02224195 |  |  | 0.1224539 | 5.587237
52.5 | 1.05 | 3.15 | 4.967143 | 0.05176875 |  |  | 0.1179314 | 5.558793
53 | 1.06 | 3.45 | 4.667143 | -0.009182701 |  |  | 0.1134276 | 5.530793
53.5 | 1.07 | 3.25 | 4.867143 | 0.03228647 |  |  | 0.1085174 | 5.500571
54 | 1.08 | 3.35 | 4.767143 | 0.01198683 |  |  | 0.1039653 | 5.472794
54.5 | 1.09 | 3.1 | 5.017143 | 0.06121869 |  |  | 0.09911616 | 5.44346
55 | 1.1 | 3.45 | 4.667143 | -0.009182701 |  |  | 0.09474574 | 5.417237
55.5 | 1.11 | 3.15 | 4.967143 | 0.05176875 |  |  | 0.09030683 | 5.390793
56 | 1.12 | 3.4 | 4.717143 | 0.001514209 |  |  | 0.08651028 | 5.368349
56.5 | 1.13 | 3.2 | 4.917143 | 0.0421267 |  |  | 0.08265173 | 5.345682
57 | 1.14 | 3.4 | 4.717143 | 0.001514209 |  |  | 0.07945649 | 5.327015
57.5 | 1.15 | 3.2 | 4.917143 | 0.0421267 |  |  | 0.07619852 | 5.308126
58 | 1.16 | 3.4 | 4.717143 | 0.001514209 |  |  | 0.07342684 | 5.292127
58.5 | 1.17 | 3.2 | 4.917143 | 0.0421267 |  |  | 0.07025222 | 5.273904
59 | 1.18 | 3.4 | 4.717143 | 0.001514209 |  |  | 0.06736511 | 5.25746
59.5 | 1.19 | 3.15 | 4.967143 | 0.05176875 |  |  | 0.06397282 | 5.238348
60 | 1.2 | 3.5 | 4.617143 | -0.02011139 |  |  | 0.06094619 | 5.22146
60.5 | 1.21 | 3.2 | 4.917143 | 0.0421267 |  |  | 0.0576039 | 5.203015
61 | 1.22 | 3.4 | 4.717143 | 0.001514209 |  |  | 0.05474932 | 5.18746
61.5 | 1.23 | 3.3 | 4.817142 | 0.02224195 |  |  | 0.05152985 | 5.170127
62 | 1.24 | 3.45 | 4.667143 | -0.009182701 |  |  | 0.04889075 | 5.156126
62.5 | 1.25 | 3.25 | 4.867143 | 0.03228647 |  |  | 0.04586454 | 5.140127
63 | 1.26 | 3.55 | 4.567142 | -0.03127937 |  |  | 0.04331469 | 5.126793
63.5 | 1.27 | 3.25 | 4.867143 | 0.03228647 |  |  | 0.04062997 | 5.112793
64 | 1.28 | 3.4 | 4.717143 | 0.001514209 |  |  | 0.03883446 | 5.10346
64.5 | 1.29 | 3.3 | 4.817142 | 0.02224195 |  |  | 0.03675676 | 5.092571
65 | 1.3 | 3.45 | 4.667143 | -0.009182701 |  |  | 0.03531114 | 5.085015
65.5 | 1.31 | 3.35 | 4.767143 | 0.01198683 |  |  | 0.03339178 | 5.075016
66 | 1.32 | 3.5 | 4.617143 | -0.02011139 |  |  | 0.0317597 | 5.066571
66.5 | 1.33 | 3.3 | 4.817142 | 0.02224195 |  |  | 0.02929821 | 5.053904
67 | 1.34 | 3.55 | 4.567142 | -0.03127937 |  |  | 0.02715813 | 5.043015
67.5 | 1.35 | 3.35 | 4.767143 | 0.01198683 |  |  | 0.02436356 | 5.028793
68 | 1.36 | 3.5 | 4.617143 | -0.02011139 |  |  | 0.02205201 | 5.017016
68.5 | 1.37 | 3.25 | 4.867143 | 0.03228647 |  |  | 0.0191424 | 5.002126
69 | 1.38 | 3.5 | 4.617143 | -0.02011139 |  |  | 0.01676469 | 4.989904
69.5 | 1.39 | 3.3 | 4.817142 | 0.02224195 |  |  | 0.01395953 | 4.97546
70 | 1.4 | 3.5 | 4.617143 | -0.02011139 |  |  | 0.0118607 | 4.964571
70.5 | 1.41 | 3.35 | 4.767143 | 0.01198683 |  |  | 0.009501089 | 4.952348
71 | 1.42 | 3.55 | 4.567142 | -0.03127937 |  |  | 0.00793357 | 4.944127
71.5 | 1.43 | 3.35 | 4.767143 | 0.01198683 |  |  | 0.00622406 | 4.935237
72 | 1.44 | 3.55 | 4.567142 | -0.03127937 |  |  | 0.005396735 | 4.930793
72.5 | 1.45 | 3.35 | 4.767143 | 0.01198683 |  |  | 0.004197815 | 4.924571
73 | 1.46 | 3.55 | 4.567142 | -0.03127937 |  |  | 0.0035993 | 4.92146
73.5 | 1.47 | 3.35 | 4.767143 | 0.01198683 |  |  | 0.002758215 | 4.917238
74 | 1.48 | 3.55 | 4.567142 | -0.03127937 |  |  | 0.002359803 | 4.915238
74.5 | 1.49 | 3.3 | 4.817142 | 0.02224195 |  |  | 0.001370327 | 4.910349
75 | 1.5 | 3.6 | 4.517143 | -0.04269448 |  |  | 0.000966048 | 4.908349
75.5 | 1.51 | 3.3 | 4.817142 | 0.02224195 |  |  | 0.0002782706 | 4.9
76 | 1.52 | 3.55 | 4.567142 | -0.03127937 |  |  | 0 | 4.9
76.5 | 1.53 | 3.35 | 4.767143 | 0.01198683 |  |  | 0 | 4.9
77 | 1.54 | 3.5 | 4.617143 | -0.02011139 |  |  | 0 | 4.9
77.5 | 1.55 | 3.3 | 4.817142 | 0.02224195 |  |  | 0 | 4.9
78 | 1.56 | 3.5 | 4.617143 | -0.02011139 |  |  | 0 | 4.9
78.5 | 1.57 | 3.25 | 4.867143 | 0.03228647 |  |  | 0 | 4.9
79 | 1.58 | 3.5 | 4.617143 | -0.02011139 |  |  | 0 | 4.9
79.5 | 1.59 | 3.35 | 4.767143 | 0.01198683 |  |  | 0 | 4.9
80 | 1.6 | 3.45 | 4.667143 | -0.009182701 |  |  | 0 | 4.9
80.5 | 1.61
81 | 1.62
81.5 | 1.63
82 | 1.64
82.5 | 1.65
83 | 1.66
83.5 | 1.67
84 | 1.68
84.5 | 1.69
85 | 1.7
85.5 | 1.71
86 | 1.72
86.5 | 1.73
87 | 1.74
87.5 | 1.75
88 | 1.76
88.5 | 1.77
89 | 1.78
89.5 | 1.79
90 | 1.8
90.5 | 1.81
91 | 1.82
91.5 | 1.83
92 | 1.84
92.5 | 1.85
93 | 1.86
93.5 | 1.87
94 | 1.88
94.5 | 1.89
95 | 1.9
95.5 | 1.91
96 | 1.92
96.5 | 1.93
97 | 1.94
97.5 | 1.95
98 | 1.96
98.5 | 1.97
99 | 1.98
99.5 | 1.99
100 | 2
100.5 | 2.01
101 | 2.02
101.5 | 2.03
102 | 2.04
102.5 | 2.05
103 | 2.06
103.5 | 2.07
104 | 2.08
104.5 | 2.09
105 | 2.1
105.5 | 2.11
106 | 2.12
106.5 | 2.13
107 | 2.14
107.5 | 2.15
108 | 2.16
108.5 | 2.17
109 | 2.18
109.5 | 2.19
110 | 2.2
110.5 | 2.21
111 | 2.22
111.5 | 2.23
112 | 2.24
112.5 | 2.25
113 | 2.26
113.5 | 2.27
114 | 2.28
114.5 | 2.29
115 | 2.3
115.5 | 2.31
116 | 2.32
116.5 | 2.33
117 | 2.34
117.5 | 2.35
118 | 2.36
118.5 | 2.37
119 | 2.38
119.5 | 2.39
120 | 2.4
120.5 | 2.41
121 | 2.42
121.5 | 2.43
122 | 2.44
122.5 | 2.45
123 | 2.46
123.5 | 2.47
124 | 2.48
124.5 | 2.49
125 | 2.5

## Fuerza
ciclos | seg | Fuerza | Presión
0.5 | 0.01 | 9.24102 | 83.08759 | 0.6 | 11.9682
1 | 0.02 | 9.2214 | 82.91119 | 0.6 | 0
1.5 | 0.03 | 9.28026 | 83.44041
2 | 0.04 | 9.24102 | 83.08759
2.5 | 0.05 | 9.28026 | 83.44041
3 | 0.06 | 9.24102 | 83.08759
3.5 | 0.07 | 9.26064 | 83.264
4 | 0.08 | 9.28026 | 83.44041
4.5 | 0.09 | 9.26064 | 83.264
5 | 0.1 | 9.2214 | 82.91119
5.5 | 0.11 | 9.24102 | 83.08759
6 | 0.12 | 9.24102 | 83.08759
6.5 | 0.13 | 9.26064 | 83.264
7 | 0.14 | 9.29988 | 83.61681
7.5 | 0.15 | 9.26064 | 83.264
8 | 0.16 | 9.28026 | 83.44041
8.5 | 0.17 | 9.24102 | 83.08759 | 0.6 | 107.6081
9 | 0.18 | 9.2214 | 82.91119 | 0.6 | 0
9.5 | 0.19 | 9.26064 | 83.264
10 | 0.2 | 9.26064 | 83.264
10.5 | 0.21 | 9.24102 | 83.08759
11 | 0.22 | 9.26064 | 83.264
11.5 | 0.23 | 9.24102 | 83.08759
12 | 0.24 | 9.26064 | 83.264
12.5 | 0.25 | 9.26064 | 83.264
13 | 0.26 | 9.24102 | 83.08759
13.5 | 0.27 | 9.2214 | 82.91119
14 | 0.28 | 9.20178 | 82.73478
14.5 | 0.29 | 9.2214 | 82.91119
15 | 0.3 | 9.2214 | 82.91119
15.5 | 0.31 | 9.26064 | 83.264
16 | 0.32 | 9.28026 | 83.44041
16.5 | 0.33 | 9.24102 | 83.08759
17 | 0.34 | 9.20178 | 82.73478
17.5 | 0.35 | 9.28026 | 83.44041
18 | 0.36 | 9.24102 | 83.08759
18.5 | 0.37 | 9.26064 | 83.264
19 | 0.38 | 9.28026 | 83.44041
19.5 | 0.39 | 9.26064 | 83.264
20 | 0.4 | 9.28026 | 83.44041
20.5 | 0.41 | 9.3195 | 83.79322
21 | 0.42 | 9.28026 | 83.44041
21.5 | 0.43 | 9.28026 | 83.44041
22 | 0.44 | 9.28026 | 83.44041
22.5 | 0.45 | 9.28026 | 83.44041
23 | 0.46 | 9.26064 | 83.264
23.5 | 0.47 | 9.28026 | 83.44041
24 | 0.48 | 9.26064 | 83.264
24.5 | 0.49 | 9.24102 | 83.08759
25 | 0.5 | 9.26064 | 83.264
25.5 | 0.51 | 9.2214 | 82.91119
26 | 0.52 | 9.2214 | 82.91119
26.5 | 0.53 | 9.28026 | 83.44041
27 | 0.54 | 9.28026 | 83.44041
27.5 | 0.55 | 9.24102 | 83.08759
28 | 0.56 | 9.3195 | 83.79322
28.5 | 0.57 | 9.3195 | 83.79322
29 | 0.58 | 9.28026 | 83.44041
29.5 | 0.59 | 9.24102 | 83.08759
30 | 0.6 | 9.26064 | 83.264
30.5 | 0.61 | 9.24102 | 83.08759
31 | 0.62 | 9.24102 | 83.08759
31.5 | 0.63 | 9.24102 | 83.08759
32 | 0.64 | 9.26064 | 83.264
32.5 | 0.65 | 9.24102 | 83.08759
33 | 0.66 | 9.2214 | 82.91119
33.5 | 0.67 | 9.26064 | 83.264
34 | 0.68 | 9.26064 | 83.264
34.5 | 0.69 | 9.24102 | 83.08759
35 | 0.7 | 9.20178 | 82.73478
35.5 | 0.71 | 9.2214 | 82.91119
36 | 0.72 | 9.24102 | 83.08759
36.5 | 0.73 | 9.20178 | 82.73478
37 | 0.74 | 9.18216 | 82.55838
37.5 | 0.75 | 9.18216 | 82.55838
38 | 0.76 | 9.18216 | 82.55838
38.5 | 0.77 | 9.14292 | 82.20556
39 | 0.78 | 9.14292 | 82.20556
39.5 | 0.79 | 9.1233 | 82.02915
40 | 0.8 | 9.1233 | 82.02915
40.5 | 0.81 | 9.06444 | 81.49993
41 | 0.82 | 9.08406 | 81.67634
41.5 | 0.83 | 9.0252 | 81.14712
42 | 0.84 | 9.04482 | 81.32352
42.5 | 0.85 | 8.96634 | 80.6179
43 | 0.86 | 9.06444 | 81.49993
43.5 | 0.87 | 8.98596 | 80.7943
44 | 0.88 | 9.0252 | 81.14712
44.5 | 0.89 | 8.98596 | 80.7943
45 | 0.9 | 9.0252 | 81.14712
45.5 | 0.91 | 9.0252 | 81.14712
46 | 0.92 | 9.08406 | 81.67634
46.5 | 0.93 | 8.96634 | 80.6179
47 | 0.94 | 9.0252 | 81.14712
47.5 | 0.95 | 9.04482 | 81.32352
48 | 0.96 | 9.04482 | 81.32352
48.5 | 0.97 | 9.0252 | 81.14712
49 | 0.98 | 9.08406 | 81.67634
49.5 | 0.99 | 9.0252 | 81.14712
50 | 1 | 9.10368 | 81.85275
50.5 | 1.01 | 9.06444 | 81.49993
51 | 1.02 | 9.08406 | 81.67634
51.5 | 1.03 | 9.04482 | 81.32352
52 | 1.04 | 9.14292 | 82.20556
52.5 | 1.05 | 9.04482 | 81.32352
53 | 1.06 | 9.14292 | 82.20556
53.5 | 1.07 | 9.08406 | 81.67634
54 | 1.08 | 9.16254 | 82.38197
54.5 | 1.09 | 9.10368 | 81.85275
55 | 1.1 | 9.16254 | 82.38197
55.5 | 1.11 | 9.1233 | 82.02915
56 | 1.12 | 9.18216 | 82.55838
56.5 | 1.13 | 9.14292 | 82.20556
57 | 1.14 | 9.18216 | 82.55838
57.5 | 1.15 | 9.16254 | 82.38197
58 | 1.16 | 9.18216 | 82.55838
58.5 | 1.17 | 9.14292 | 82.20556
59 | 1.18 | 9.2214 | 82.91119
59.5 | 1.19 | 9.16254 | 82.38197
60 | 1.2 | 9.24102 | 83.08759
60.5 | 1.21 | 9.18216 | 82.55838
61 | 1.22 | 9.18216 | 82.55838
61.5 | 1.23 | 9.24102 | 83.08759
62 | 1.24 | 9.20178 | 82.73478
62.5 | 1.25 | 9.24102 | 83.08759
63 | 1.26 | 9.29988 | 83.61681
63.5 | 1.27 | 9.26064 | 83.264
64 | 1.28 | 9.3195 | 83.79322
64.5 | 1.29 | 9.20178 | 82.73478
65 | 1.3 | 9.29988 | 83.61681
65.5 | 1.31 | 9.18216 | 82.55838
66 | 1.32 | 9.35874 | 84.14603
66.5 | 1.33 | 9.26064 | 83.264
67 | 1.34 | 9.29988 | 83.61681
67.5 | 1.35 | 9.24102 | 83.08759
68 | 1.36 | 9.35874 | 84.14603
68.5 | 1.37 | 9.24102 | 83.08759
69 | 1.38 | 9.24102 | 83.08759
69.5 | 1.39 | 9.24102 | 83.08759
70 | 1.4 | 9.28026 | 83.44041
70.5 | 1.41 | 9.24102 | 83.08759
71 | 1.42 | 9.29988 | 83.61681
71.5 | 1.43 | 9.33912 | 83.96963
72 | 1.44 | 9.10368 | 81.85275
72.5 | 1.45 | 9.53532 | 85.7337
73 | 1.46 | 9.08406 | 81.67634
73.5 | 1.47 | 9.47646 | 85.20448
74 | 1.48 | 9.16254 | 82.38197
74.5 | 1.49 | 9.26064 | 83.264
75 | 1.5 | 9.10368 | 81.85275
75.5 | 1.51 | 9.55494 | 85.9101
76 | 1.52 | 9.06444 | 81.49993
76.5 | 1.53 | 9.53532 | 85.7337
77 | 1.54 | 9.14292 | 82.20556
77.5 | 1.55 | 9.45684 | 85.02806
78 | 1.56 | 9.16254 | 82.38197
78.5 | 1.57 | 9.4176 | 84.67525
79 | 1.58 | 9.20178 | 82.73478
79.5 | 1.59 | 9.57456 | 86.08651
80 | 1.6 | 9.2214 | 82.91119
80.5 | 1.61
81 | 1.62
81.5 | 1.63
82 | 1.64
82.5 | 1.65
83 | 1.66
83.5 | 1.67
84 | 1.68
84.5 | 1.69
85 | 1.7
85.5 | 1.71
86 | 1.72
86.5 | 1.73
87 | 1.74
87.5 | 1.75
88 | 1.76
88.5 | 1.77
89 | 1.78
89.5 | 1.79
90 | 1.8
90.5 | 1.81
91 | 1.82
91.5 | 1.83
92 | 1.84
92.5 | 1.85
93 | 1.86
93.5 | 1.87
94 | 1.88
94.5 | 1.89
95 | 1.9
95.5 | 1.91
96 | 1.92
96.5 | 1.93
97 | 1.94
97.5 | 1.95
98 | 1.96
98.5 | 1.97
99 | 1.98
99.5 | 1.99
100 | 2
100.5 | 2.01
101 | 2.02
101.5 | 2.03
102 | 2.04
102.5 | 2.05
103 | 2.06
103.5 | 2.07
104 | 2.08
104.5 | 2.09
105 | 2.1
105.5 | 2.11
106 | 2.12
106.5 | 2.13
107 | 2.14
107.5 | 2.15
108 | 2.16
108.5 | 2.17
109 | 2.18
109.5 | 2.19
110 | 2.2
110.5 | 2.21
111 | 2.22
111.5 | 2.23
112 | 2.24
112.5 | 2.25
113 | 2.26
113.5 | 2.27
114 | 2.28
114.5 | 2.29
115 | 2.3
115.5 | 2.31
116 | 2.32
116.5 | 2.33
117 | 2.34
117.5 | 2.35
118 | 2.36
118.5 | 2.37
119 | 2.38
119.5 | 2.39
120 | 2.4
120.5 | 2.41
121 | 2.42
121.5 | 2.43
122 | 2.44
122.5 | 2.45
123 | 2.46
123.5 | 2.47
124 | 2.48
124.5 | 2.49
125 | 2.5

## Resistencia
ciclos | seg | Intensidad | Tensión | Resistencia | Potencia | Energía
0.5 | 0.01 | 0 | 0.5213559 |  |  |  | 0.6 | 19.71625
1 | 0.02 | 0 | 0.05135594 |  |  |  | 0.6 | 0 | La línea vertical roja señala el fin del precalentamiento
1.5 | 0.03 | 0 | -0.02864407 |  |  |  | 0.7 | 19.71625
2 | 0.04 | 0 | 0.01135593 |  |  |  | 0.7 | 0
2.5 | 0.05 | 0 | -0.02864407
3 | 0.06 | 0 | -0.02864407
3.5 | 0.07 | 0 | 0.03135593
4 | 0.08 | 0 | 0.03135593
4.5 | 0.09 | 0 | -0.008644066
5 | 0.1 | 0 | -0.008644066
5.5 | 0.11 | 0 | 0.01135593
6 | 0.12 | 0 | 0.01135593
6.5 | 0.13 | 0 | 0.01135593
7 | 0.14 | 0 | 0.03135593
7.5 | 0.15 | 0 | -0.03864406
8 | 0.16 | 0 | -0.008644066
8.5 | 0.17 | 0 | 0.01135593
9 | 0.18 | 0 | 0.05135594 |  |  |  | 0.6 | 2.751236
9.5 | 0.19 | 0 | 0.01135593 |  |  |  | 0.6 | 0
10 | 0.2 | 0 | 0.01135593
10.5 | 0.21 | 0 | -0.05864407
11 | 0.22 | 0 | -0.03864406
11.5 | 0.23 | 0 | -0.008644066
12 | 0.24 | 0 | -0.02864407
12.5 | 0.25 | 0 | 0.01135593
13 | 0.26 | 0 | -0.02864407
13.5 | 0.27 | 0 | 0.01135593
14 | 0.28 | 0 | -0.05864407
14.5 | 0.29 | 0 | 0.01135593
15 | 0.3 | 0 | -0.008644066
15.5 | 0.31 | 0 | -0.03864406
16 | 0.32 | 0 | -0.008644066
16.5 | 0.33 | 0 | 0.01135593 |  |  |  | 0.6 | 0.6209804
17 | 0.34 | 0 | 0.07135593 |  |  |  | 0.6 | 0
17.5 | 0.35 | 0 | -0.008644066
18 | 0.36 | 0 | -0.008644066
18.5 | 0.37 | 0 | -0.008644066
19 | 0.38 | 0 | 0.01135593
19.5 | 0.39 | 0 | -0.02864407
20 | 0.4 | 0 | -0.008644066
20.5 | 0.41 | 0 | 0.01135593
21 | 0.42 | 0 | -0.008644066
21.5 | 0.43 | 0 | 0.01135593
22 | 0.44 | 0 | -0.02864407
22.5 | 0.45 | 0 | 0.01135593
23 | 0.46 | 0 | -0.02864407
23.5 | 0.47 | 0 | 0.01135593
24 | 0.48 | 0 | 0.01135593
24.5 | 0.49 | 0 | 0.03135593 |  |  |  | 0.6 | 41.40886
25 | 0.5 | 0 | -0.008644066 |  |  |  | 0.6 | 0
25.5 | 0.51 | 0 | -0.008644066
26 | 0.52 | 0 | -0.008644066
26.5 | 0.53 | 0 | 0.09135593
27 | 0.54 | 0 | -0.02864407
27.5 | 0.55 | 0 | -0.008644066
28 | 0.56 | 0 | 0.05135594
28.5 | 0.57 | 0 | -0.008644066
29 | 0.58 | 0 | 0.03135593
29.5 | 0.59 | 0 | -0.008644066
30 | 0.6 | 0 | -0.008644066
30.5 | 0.61 | 0 | 0.03135593
31 | 0.62 | 2.925 | -0.008715365 | -0.002979612 | -0.02549244 | -0.0002549244
31.5 | 0.63 | 2.827 | 1.141287 | 0.4037096 | 3.226418 | 0.03200926
32 | 0.64 | 3.022 | 1.501282 | 0.4967843 | 4.536875 | 0.077378
32.5 | 0.65 | 3.159 | 1.481279 | 0.4689075 | 4.67936 | 0.1241716
33 | 0.66 | 3.568 | 1.501269 | 0.4207592 | 5.356527 | 0.1777369
33.5 | 0.67 | 3.88 | 1.471261 | 0.3791911 | 5.708494 | 0.2348218
34 | 0.68 | 4.309 | 1.581251 | 0.3669647 | 6.81361 | 0.3029579
34.5 | 0.69 | 4.309 | 1.411251 | 0.3275124 | 6.08108 | 0.3637687
35 | 0.7 | 4.894 | 1.271237 | 0.2597541 | 6.221432 | 0.425983
35.5 | 0.71 | 5.011 | 1.121234 | 0.2237545 | 5.618502 | 0.482168
36 | 0.72 | 8.229 | 1.141155 | 0.1386749 | 9.390568 | 0.5760737
36.5 | 0.73 | 8.229 | 1.661155 | 0.201866 | 13.66965 | 0.7127702
37 | 0.74 | 9.262 | 1.95113 | 0.2106597 | 18.07137 | 0.8934838
37.5 | 0.75 | 9.945 | 1.641114 | 0.165019 | 16.32087 | 1.056693
38 | 0.76 | 14.8 | 2.100995 | 0.1419591 | 31.09473 | 1.36764
38.5 | 0.77 | 15.051 | 2.200989 | 0.1462354 | 33.12709 | 1.698911
39 | 0.78 | 15.773 | 2.030971 | 0.1287625 | 32.03451 | 2.019256
39.5 | 0.79 | 13.377 | 2.10103 | 0.1570629 | 28.10548 | 2.300311
40 | 0.8 | 12.168 | 1.061059 | 0.0872008 | 12.91097 | 2.42942
40.5 | 0.81 | 12.09 | 1.121061 | 0.09272632 | 13.55363 | 2.564956
41 | 0.82 | 12.655 | 1.041047 | 0.08226373 | 13.17446 | 2.696701
41.5 | 0.83 | 12.636 | 1.081048 | 0.08555302 | 13.66012 | 2.833302
42 | 0.84 | 12.636 | 1.101048 | 0.08713579 | 13.91284 | 2.972431
42.5 | 0.85 | 12.616 | 1.191048 | 0.09440777 | 15.02627 | 3.122693
43 | 0.86 | 12.733 | 1.231045 | 0.0966815 | 15.6749 | 3.279442
43.5 | 0.87 | 12.636 | 1.391048 | 0.1100861 | 17.57728 | 3.455215
44 | 0.88 | 12.714 | 1.231046 | 0.09682602 | 15.65152 | 3.61173
44.5 | 0.89 | 12.636 | 1.431048 | 0.1132517 | 18.08272 | 3.792557
45 | 0.9 | 12.714 | 1.271046 | 0.09997216 | 16.16008 | 3.954158
45.5 | 0.91 | 12.597 | 1.331049 | 0.105664 | 16.76722 | 4.12183
46 | 0.92 | 12.714 | 1.171046 | 0.09210681 | 14.88868 | 4.270717
46.5 | 0.93 | 12.733 | 1.041046 | 0.08175965 | 13.25563 | 4.403274
47 | 0.94 | 12.655 | 1.191047 | 0.09411675 | 15.07271 | 4.554001
47.5 | 0.95 | 12.772 | 1.151045 | 0.0901225 | 14.70114 | 4.701012
48 | 0.96 | 12.694 | 1.311046 | 0.1032808 | 16.64242 | 4.867436
48.5 | 0.97 | 12.577 | 1.391049 | 0.1106026 | 17.49523 | 5.042389
49 | 0.98 | 12.772 | 1.141045 | 0.08933954 | 14.57342 | 5.188123
49.5 | 0.99 | 12.811 | 1.151044 | 0.08984807 | 14.74602 | 5.335583
50 | 1 | 12.714 | 1.171046 | 0.09210681 | 14.88868 | 5.48447
50.5 | 1.01 | 12.772 | 1.081045 | 0.08464175 | 13.8071 | 5.622541
51 | 1.02 | 12.772 | 1.411045 | 0.1104795 | 18.02186 | 5.80276
51.5 | 1.03 | 12.792 | 1.001044 | 0.07825547 | 12.80536 | 5.930813
52 | 1.04 | 12.733 | 1.101045 | 0.0864718 | 14.01961 | 6.07101
52.5 | 1.05 | 12.636 | 1.331048 | 0.1053378 | 16.81912 | 6.239201
53 | 1.06 | 12.714 | 1.311046 | 0.1031183 | 16.66864 | 6.405888
53.5 | 1.07 | 12.733 | 1.001045 | 0.0786182 | 12.74631 | 6.533351
54 | 1.08 | 12.714 | 1.251046 | 0.09839909 | 15.9058 | 6.692409
54.5 | 1.09 | 12.753 | 1.041045 | 0.08163138 | 13.27645 | 6.825173
55 | 1.1 | 12.733 | 1.291046 | 0.1013937 | 16.43888 | 6.989562
55.5 | 1.11 | 12.655 | 1.291047 | 0.1020188 | 16.33821 | 7.152944
56 | 1.12 | 12.733 | 1.171046 | 0.09196933 | 14.91092 | 7.302053
56.5 | 1.13 | 12.753 | 1.331045 | 0.1043711 | 16.97482 | 7.471802
57 | 1.14 | 12.733 | 1.171046 | 0.09196933 | 14.91092 | 7.620911
57.5 | 1.15 | 12.792 | 1.151044 | 0.08998156 | 14.72416 | 7.768153
58 | 1.16 | 12.792 | 1.311044 | 0.1024894 | 16.77088 | 7.935862
58.5 | 1.17 | 12.733 | 1.331046 | 0.1045351 | 16.9482 | 8.105344
59 | 1.18 | 12.714 | 1.121046 | 0.08817413 | 14.25298 | 8.247873
59.5 | 1.19 | 12.733 | 1.141046 | 0.08961326 | 14.52893 | 8.393163
60 | 1.2 | 12.675 | 1.101047 | 0.08686761 | 13.95577 | 8.532721
60.5 | 1.21 | 12.733 | 1.251045 | 0.09825221 | 15.92956 | 8.692017
61 | 1.22 | 12.714 | 1.061046 | 0.08345494 | 13.49014 | 8.826918
61.5 | 1.23 | 12.714 | 1.391046 | 0.1094106 | 17.68576 | 9.003776
62 | 1.24 | 12.733 | 1.191046 | 0.09354006 | 15.16558 | 9.155432
62.5 | 1.25 | 12.811 | 1.351044 | 0.1054597 | 17.30822 | 9.328514
63 | 1.26 | 12.85 | 1.121043 | 0.08724067 | 14.4054 | 9.472569
63.5 | 1.27 | 12.909 | 1.291041 | 0.1000109 | 16.66605 | 9.639229
64 | 1.28 | 12.792 | 1.251044 | 0.09779894 | 16.00336 | 9.799262
64.5 | 1.29 | 12.655 | 1.251047 | 0.09885795 | 15.832 | 9.957582
65 | 1.3 | 12.811 | 1.141044 | 0.0890675 | 14.61791 | 10.10376
65.5 | 1.31 | 12.792 | 1.061044 | 0.08294591 | 13.57288 | 10.23949
66 | 1.32 | 12.772 | 1.001045 | 0.07837805 | 12.78534 | 10.36734
66.5 | 1.33 | 12.772 | 1.251045 | 0.09795212 | 15.97834 | 10.52713
67 | 1.34 | 12.753 | 1.371045 | 0.1075076 | 17.48494 | 10.70198
67.5 | 1.35 | 12.714 | 1.291046 | 0.1015452 | 16.41436 | 10.86612
68 | 1.36 | 12.694 | 1.191046 | 0.09382752 | 15.11914 | 11.01731
68.5 | 1.37 | 12.733 | 1.061046 | 0.08333036 | 13.51029 | 11.15242
69 | 1.38 | 12.714 | 1.231046 | 0.09682602 | 15.65152 | 11.30893
69.5 | 1.39 | 12.753 | 1.081045 | 0.0847679 | 13.78657 | 11.4468
70 | 1.4 | 12.792 | 1.101044 | 0.08607286 | 14.08456 | 11.58764
70.5 | 1.41 | 12.733 | 1.391046 | 0.1092473 | 17.71218 | 11.76476
71 | 1.42 | 12.772 | 1.151045 | 0.0901225 | 14.70114 | 11.91178
71.5 | 1.43 | 12.733 | 1.041046 | 0.08175965 | 13.25563 | 12.04433
72 | 1.44 | 12.753 | 1.101045 | 0.08633616 | 14.04163 | 12.18475
72.5 | 1.45 | 12.772 | 1.041045 | 0.08150991 | 13.29622 | 12.31771
73 | 1.46 | 12.811 | 1.151044 | 0.08984807 | 14.74602 | 12.46517
73.5 | 1.47 | 12.733 | 0.9610456 | 0.07547676 | 12.23699 | 12.58754
74 | 1.48 | 12.616 | 0.9410484 | 0.07459167 | 11.87227 | 12.70626
74.5 | 1.49 | 12.714 | 1.151046 | 0.09053375 | 14.6344 | 12.85261
75 | 1.5 | 12.616 | 1.041048 | 0.0825181 | 13.13387 | 12.98395
75.5 | 1.51 | 12.675 | 1.001047 | 0.07897805 | 12.68827 | 13.11083
76 | 1.52 | 12.655 | 1.001047 | 0.07910292 | 12.66825 | 13.23751
76.5 | 1.53 | 12.655 | 1.141047 | 0.09016574 | 14.43996 | 13.38191
77 | 1.54 | 12.636 | 1.061048 | 0.08397024 | 13.4074 | 13.51598
77.5 | 1.55 | 12.636 | 1.121048 | 0.08871857 | 14.16556 | 13.65764
78 | 1.56 | 12.616 | 1.021048 | 0.08093282 | 12.88155 | 13.78646
78.5 | 1.57 | 12.636 | 1.101048 | 0.08713579 | 13.91284 | 13.92558
79 | 1.58 | 12.616 | 1.151048 | 0.09123719 | 14.52163 | 14.0708
79.5 | 1.59 | 12.597 | 0.9610488 | 0.07629188 | 12.10633 | 14.19186
80 | 1.6 | 12.616 | 1.151048 | 0.09123719 | 14.52163 | 14.33708
80.5 | 1.61
81 | 1.62
81.5 | 1.63
82 | 1.64
82.5 | 1.65
83 | 1.66
83.5 | 1.67
84 | 1.68
84.5 | 1.69
85 | 1.7
85.5 | 1.71
86 | 1.72
86.5 | 1.73
87 | 1.74
87.5 | 1.75
88 | 1.76
88.5 | 1.77
89 | 1.78
89.5 | 1.79
90 | 1.8
90.5 | 1.81
91 | 1.82
91.5 | 1.83
92 | 1.84
92.5 | 1.85
93 | 1.86
93.5 | 1.87
94 | 1.88
94.5 | 1.89
95 | 1.9
95.5 | 1.91
96 | 1.92
96.5 | 1.93
97 | 1.94
97.5 | 1.95
98 | 1.96
98.5 | 1.97
99 | 1.98
99.5 | 1.99
100 | 2
100.5 | 2.01
101 | 2.02
101.5 | 2.03
102 | 2.04
102.5 | 2.05
103 | 2.06
103.5 | 2.07
104 | 2.08
104.5 | 2.09
105 | 2.1
105.5 | 2.11
106 | 2.12
106.5 | 2.13
107 | 2.14
107.5 | 2.15
108 | 2.16
108.5 | 2.17
109 | 2.18
109.5 | 2.19
110 | 2.2
110.5 | 2.21
111 | 2.22
111.5 | 2.23
112 | 2.24
112.5 | 2.25
113 | 2.26
113.5 | 2.27
114 | 2.28
114.5 | 2.29
115 | 2.3
115.5 | 2.31
116 | 2.32
116.5 | 2.33
117 | 2.34
117.5 | 2.35
118 | 2.36
118.5 | 2.37
119 | 2.38
119.5 | 2.39
120 | 2.4
120.5 | 2.41
121 | 2.42
121.5 | 2.43
122 | 2.44
122.5 | 2.45
123 | 2.46
123.5 | 2.47
124 | 2.48
124.5 | 2.49
125 | 2.5

## Resultados
Inicio paso corriente
30 | 0
30 | 0.5 | Eje Izquierdo |  | Eje Derecho
Fin de Subida |  | Máx = | 0.5 | Máx = | 0.6
40.66851 | 0 | Mín = | 0 | Mín = | 0
40.66851 | 0.5
¿Suavizar?
Inicio paso corriente |  | Eje Izquierdo |  | Eje Derecho
30 | 0 | Máx = | 100 | Máx = | 9
30 | 100 | Mín = | 0 | Mín = | 0
Fin de Subida
40.66851 | 0
40.66851 | 100
¿Suavizar?
|  | Eje Izquierdo |  | Eje Derecho
Inicio paso corriente |  | Máx = | 10 | Máx = | 6
30 | 0 | Mín = | 0 | Mín = | 0
30 | 10
Fin de Subida
40.66851 | 0
40.66851 | 10
|  | Eje Izquierdo |  | Eje Derecho
Inicio paso corriente |  | Máx = | 14 | Máx = | 9
30 | 0 | Mín = | 0 | Mín = | 0
30 | 14
Fin de Subida
40.66851 | 0
40.66851 | 14