## Parámetros
Ensayo |  |  |  |  | Fecha:
Características polvo |  | Material | Referencia polvo | Densidad de golpeo g/cm3 | Densidad aparente g/cm3 | Densidad absoluta g/cm3
|  | Al-NH3 |  | 1.19 | 0.84 | 2.725 |  | Sí
No
Activación externa |  | PRECOMPRESIÓN | No | # MPa
|  | ACTIVACIÓN ELÉC. | No | # V | # A
Características de corriente | Duraciones
|  | Aproximación | Apriete | PreCalentamiento | Calentamiento | Enfriamiento
|  | 99 | 30 | 5 | 55 | 60 | ciclos
|  | 1.98 | 0.6 | 0.1 | 1.1 | 1.2 | segundos
Intensidades
|  | I máx | So1i (grados) | I So1i (kA) | ISo2i (kA) | Energía (kJ) | EDE (kJ/g)
|  | 16.071 | 15 | 1 | 13 | 18.10657 | 15.82465
Características de Presión |  | Presión Trabajo | Presión Sinterizado
|  | 923 |  | kgf
|  | 3.812474 | 0 | bares
Características Sinterizados |  | Diámetro (mm) | Altura (mm) | Masa (g) |  | Secc (cm2)
| 1 | 11.98 | 3.74 | 1.1442 |  | 1.131445
| 2 | 12.01 | 3.76 |  |  | Volumen (cm3)
| 3 | 11.92 | 3.69 |  |  | 0.4498906
| 4 | 12.08 | 4.2
| 5 | 12.01 | 4.44 |  |  | Densid (g/cm3)
| 6 | 12.03 | 3.89 |  |  | 2.543285
| 7 | 12.1 | 3.9 |  |  | Porosidad (%)
| 8 | 11.89 | 4.19 |  |  | 6.66845
|  | 12.0025 | 3.97625
Otros Datos |  | Tª Inicial (ºC) | Lubricante | Diám Punzón (mm) | h punzones (mm) | h obleas (mm) | tS (ciclos)
|  | 24.5 |  | 11.9 | 97.31 | 9.3 | 10.04177
Observaciones
[9 empty] | 4 | 5 | 8
[9 empty] | 3 | 9 | 2

## Adquisición
381 | 474 | 0 | 72
380 | 476 | 0 | 16 | IP:x,x,x,x:
381 | 473 | 0 | 25 | 172,16,1,14
380 | 476 | 0 | 23
381 | 474 | 0 | 19 | Abrir canal. (IP: 172,16,1,14)(Return:1)
380 | 475 | 0 | 17
381 | 474 | 0 | 21
380 | 474 | 0 | 21 | Recibidos de 2869 registros (Soldadura:1769)
381 | 472 | 0 | 19
380 | 473 | 0 | 23
382 | 474 | 0 | 17 | Representar gráficas
380 | 473 | 0 | 16
380 | 474 | 0 | 17
379 | 473 | 0 | 19
380 | 474 | 0 | 19
379 | 474 | 0 | 14
381 | 473 | 0 | 14
379 | 474 | 0 | 29
381 | 473 | 0 | 21
380 | 475 | 0 | 17
381 | 475 | 0 | 19
381 | 475 | 0 | 16
381 | 473 | 0 | 16
381 | 474 | 0 | 17
382 | 475 | 0 | 17
381 | 474 | 0 | 17
384 | 474 | 0 | 19
381 | 475 | 0 | 17
379 | 476 | 0 | 16
381 | 475 | 0 | 29
383 | 475 | 0 | 16
381 | 475 | 0 | 17
379 | 476 | 0 | 25
380 | 475 | 0 | 23
381 | 474 | 0 | 21
382 | 475 | 0 | 16
380 | 474 | 0 | 23
381 | 474 | 0 | 12
381 | 475 | 0 | 19
380 | 475 | 0 | 27
380 | 475 | 0 | 21
381 | 473 | 0 | 17
381 | 475 | 0 | 16
380 | 474 | 0 | 17
381 | 475 | 0 | 14
381 | 473 | 0 | 16
382 | 474 | 0 | 19
381 | 472 | 0 | 23
380 | 478 | 0 | 21
379 | 475 | 0 | 25
381 | 474 | 0 | 19
381 | 475 | 0 | 23
381 | 475 | 0 | 16
381 | 474 | 0 | 21
380 | 475 | 0 | 21
382 | 475 | 0 | 21
381 | 473 | 0 | 17
381 | 475 | 0 | 25
381 | 473 | 0 | 23
379 | 477 | 0 | 19
382 | 475 | 0 | 23
382 | 476 | 0 | 116
380 | 475 | 3061 | 116
382 | 476 | 3139 | 163
380 | 473 | 3237 | 159
385 | 475 | 3412 | 159
386 | 474 | 3568 | 157
386 | 476 | 3861 | 147
387 | 474 | 4036 | 151
391 | 472 | 4270 | 151
390 | 473 | 4426 | 137
396 | 472 | 7468 | 165
397 | 472 | 7468 | 219
410 | 472 | 8346 | 207
413 | 472 | 9379 | 250
438 | 467 | 13806 | 257
436 | 468 | 16071 | 184
442 | 469 | 15346 | 192
439 | 467 | 15424 | 159
443 | 468 | 12421 | 159
439 | 464 | 12480 | 167
446 | 463 | 12870 | 155
438 | 464 | 12772 | 153
447 | 463 | 12870 | 176
441 | 460 | 12948 | 151
446 | 463 | 12909 | 170
442 | 461 | 12987 | 151
448 | 462 | 12987 | 147
443 | 459 | 13006 | 155
448 | 462 | 12967 | 165
441 | 461 | 12928 | 168
449 | 461 | 13026 | 165
443 | 459 | 12967 | 159
449 | 461 | 12909 | 149
443 | 462 | 12987 | 167
449 | 462 | 12909 | 155
443 | 462 | 12967 | 168
448 | 462 | 12909 | 153
443 | 463 | 12928 | 174
449 | 463 | 12928 | 153
443 | 466 | 12987 | 159
450 | 463 | 13026 | 159
445 | 465 | 13026 | 163
450 | 464 | 13006 | 124
444 | 466 | 12928 | 168
451 | 467 | 12987 | 151
444 | 467 | 12928 | 155
450 | 467 | 12909 | 157
445 | 468 | 12948 | 159
449 | 470 | 12928 | 161
447 | 469 | 12909 | 151
449 | 469 | 13006 | 141
445 | 470 | 13045 | 149
451 | 469 | 13026 | 137
446 | 469 | 12928 | 145
451 | 471 | 12987 | 137
444 | 471 | 12948 | 135
453 | 473 | 12987 | 149
445 | 472 | 12987 | 139
452 | 472 | 13006 | 139
445 | 475 | 13006 | 159
453 | 471 | 13006 | 145
445 | 475 | 12987 | 145
453 | 472 | 12967 | 145
447 | 474 | 13006 | 135
454 | 475 | 13045 | 141
446 | 477 | 13006 | 141
453 | 471 | 12948 | 120
448 | 474 | 12870 | 141
454 | 474 | 12948 | 118
448 | 475 | 12889 | 147
454 | 474 | 12850 | 128
448 | 476 | 12948 | 143
456 | 476 | 12928 | 120
447 | 478 | 13006 | 137
455 | 474 | 12967 | 130
450 | 476 | 12909 | 128
456 | 474 | 13006 | 128
449 | 478 | 12928 | 122
456 | 476 | 12889 | 134
451 | 476 | 12909 | 126
457 | 476 | 12909 | 128
452 | 474 | 12928 | 132
458 | 476 | 12870 | 124
453 | 475 | 12889 | 135
458 | 475 | 12909 | 126
453 | 474 | 12850 | 141
458 | 475 | 12889 | 141
453 | 475 | 12889 | 143
459 | 477 | 12850 | 128
454 | 476 | 12909 | 128
460 | 476 | 12889 | 124
453 | 478 | 12831 | 130
458 | 476 | 12889 | 134
455 | 474 | 12850 | 122
461 | 475 | 12850 | 126
455 | 475 | 12850 | 137
461 | 478 | 12733 | 128
458 | 476 | 12792 | 128
461 | 476 | 12753 | 126
458 | 475 | 12772 | 118
463 | 475 | 12811 | 134
460 | 477 | 12772 | 130
463 | 475 | 12772 | 137
462 | 476 | 12655 | 143
465 | 477 | 12636 | 132
461 | 475 | 12792 | 147
468 | 475 | 12811 | 145
461 | 474 | 12831 | 139
468 | 475 | 12870 | 151
463 | 475 | 12870 | 151
469 | 474 | 12909 | 139
463 | 475 | 12928 | 135
470 | 475 | 12889 | 118
466 | 474 | 12870 | 139
471 | 474 | 12909 | 118
467 | 473 | 12909 | 128
472 | 473 | 12889 | 135
469 | 474 | 12889 | 139
475 | 474 | 12831 | 124

## Desplazamiento
ciclos | seg | x(t) | h(t) | θ(t) |  |  | θ(t) | H(t)
0.5 | 0.01 | 0.01694946 | 8.42625 | 0.5281115 |  |  | 0.3750702 | 7.841402
1 | 0.02 | -0.03305054 | 8.47625 | 0.5308951 | 0.6 | 5.896187 | 0.3751417 | 7.842302
1.5 | 0.03 | 0.01694946 | 8.42625 | 0.5281115 | 0.6 | 0 | 0.3752058 | 7.843109
2 | 0.04 | -0.03305054 | 8.47625 | 0.5308951 |  |  | 0.3752927 | 7.844202
2.5 | 0.05 | 0.01694946 | 8.42625 | 0.5281115 |  |  | 0.375362 | 7.845078
3 | 0.06 | -0.03305054 | 8.47625 | 0.5308951 |  |  | 0.3754207 | 7.845825
3.5 | 0.07 | 0.01694946 | 8.42625 | 0.5281115 |  |  | 0.3755129 | 7.846983
4 | 0.08 | -0.03305054 | 8.47625 | 0.5308951 |  |  | 0.3754949 | 7.846785
4.5 | 0.09 | 0.01694946 | 8.42625 | 0.5281115 |  |  | 0.375441 | 7.846127
5 | 0.1 | -0.03305054 | 8.47625 | 0.5308951 |  |  | 0.3753342 | 7.844794
5.5 | 0.11 | 0.06694946 | 8.376249 | 0.5252947 |  |  | 0.3751218 | 7.842126
6 | 0.12 | -0.03305054 | 8.47625 | 0.5308951 |  |  | 0.3747863 | 7.837904
6.5 | 0.13 | -0.03305054 | 8.47625 | 0.5308951 |  |  | 0.3744717 | 7.833904
7 | 0.14 | -0.08305053 | 8.52625 | 0.5336461 |  |  | 0.3741395 | 7.829682
7.5 | 0.15 | -0.03305054 | 8.47625 | 0.5308951 |  |  | 0.3738248 | 7.825682
8 | 0.16 | -0.08305053 | 8.52625 | 0.5336461 |  |  | 0.3735437 | 7.822127
8.5 | 0.17 | 0.01694946 | 8.42625 | 0.5281115 |  |  | 0.3732584 | 7.818571
9 | 0.18 | -0.08305053 | 8.52625 | 0.5336461 |  |  | 0.372825 | 7.813238
9.5 | 0.19 | 0.01694946 | 8.42625 | 0.5281115 |  |  | 0.3723171 | 7.807015
10 | 0.2 | -0.03305054 | 8.47625 | 0.5308951 |  |  | 0.3717346 | 7.799905
10.5 | 0.21 | 0.01694946 | 8.42625 | 0.5281115 |  |  | 0.3711689 | 7.793016
11 | 0.22 | 0.01694946 | 8.42625 | 0.5281115 |  |  | 0.3707125 | 7.78746
11.5 | 0.23 | 0.01694946 | 8.42625 | 0.5281115 | 0.6 | 10.65781 | 0.3704918 | 7.784793
12 | 0.24 | 0.01694946 | 8.42625 | 0.5281115 | 0.6 | 0 | 0.3704702 | 7.784571
12.5 | 0.25 | 0.06694946 | 8.376249 | 0.5252947 |  |  | 0.3706844 | 7.787238
13 | 0.26 | 0.01694946 | 8.42625 | 0.5281115 |  |  | 0.3711176 | 7.792571
13.5 | 0.27 | 0.1669495 | 8.27625 | 0.519559 |  |  | 0.371803 | 7.801015
14 | 0.28 | 0.01694946 | 8.42625 | 0.5281115 |  |  | 0.372667 | 7.811682
14.5 | 0.29 | -0.08305053 | 8.52625 | 0.5336461 |  |  | 0.3736567 | 7.823905
15 | 0.3 | 0.01694946 | 8.42625 | 0.5281115 |  |  | 0.3746632 | 7.836349
15.5 | 0.31 | 0.1169495 | 8.32625 | 0.5224441 |  |  | 0.3755583 | 7.84746
16 | 0.32 | 0.01694946 | 8.42625 | 0.5281115 |  |  | 0.3762361 | 7.855905
16.5 | 0.33 | -0.08305053 | 8.52625 | 0.5336461 |  |  | 0.3766634 | 7.861238
17 | 0.34 | -0.03305054 | 8.47625 | 0.5308951 |  |  | 0.376893 | 7.864127
17.5 | 0.35 | 0.01694946 | 8.42625 | 0.5281115 |  |  | 0.3769621 | 7.865016
18 | 0.36 | 0.06694946 | 8.376249 | 0.5252947 |  |  | 0.3769085 | 7.864348
18.5 | 0.37 | -0.03305054 | 8.47625 | 0.5308951 |  |  | 0.3767322 | 7.862127
19 | 0.38 | 0.01694946 | 8.42625 | 0.5281115 |  |  | 0.3765035 | 7.859238
19.5 | 0.39 | 0.01694946 | 8.42625 | 0.5281115 |  |  | 0.3761875 | 7.855238
20 | 0.4 | -0.03305054 | 8.47625 | 0.5308951 |  |  | 0.3758546 | 7.851016
20.5 | 0.41 | -0.03305054 | 8.47625 | 0.5308951 |  |  | 0.3755747 | 7.84746
21 | 0.42 | 0.01694946 | 8.42625 | 0.5281115 |  |  | 0.3754183 | 7.84546
21.5 | 0.43 | 0.01694946 | 8.42625 | 0.5281115 |  |  | 0.3753499 | 7.844571
22 | 0.44 | -0.03305054 | 8.47625 | 0.5308951 | 0.6 | 0.6670576 | 0.3754045 | 7.845238
22.5 | 0.45 | 0.01694946 | 8.42625 | 0.5281115 | 0.6 | 0 | 0.3754217 | 7.84546
23 | 0.46 | 0.01694946 | 8.42625 | 0.5281115 |  |  | 0.3753664 | 7.844793
23.5 | 0.47 | 0.06694946 | 8.376249 | 0.5252947 |  |  | 0.3751857 | 7.84257
24 | 0.48 | 0.01694946 | 8.42625 | 0.5281115 |  |  | 0.3748973 | 7.839015
24.5 | 0.49 | -0.03305054 | 8.47625 | 0.5308951 |  |  | 0.3744486 | 7.833459
25 | 0.5 | -0.08305053 | 8.52625 | 0.5336461 |  |  | 0.3740013 | 7.827905
25.5 | 0.51 | 0.01694946 | 8.42625 | 0.5281115 |  |  | 0.3735552 | 7.822349
26 | 0.52 | 0.01694946 | 8.42625 | 0.5281115 |  |  | 0.3731464 | 7.817238
26.5 | 0.53 | 0.01694946 | 8.42625 | 0.5281115 |  |  | 0.3727195 | 7.811904
27 | 0.54 | 0.01694946 | 8.42625 | 0.5281115 |  |  | 0.372434 | 7.808349
27.5 | 0.55 | -0.03305054 | 8.47625 | 0.5308951 |  |  | 0.3721627 | 7.805016
28 | 0.56 | 0.06694946 | 8.376249 | 0.5252947 |  |  | 0.3719411 | 7.802349
28.5 | 0.57 | 0.01694946 | 8.42625 | 0.5281115 |  |  | 0.3716404 | 7.798794
29 | 0.58 | 0.01694946 | 8.42625 | 0.5281115 |  |  | 0.3713712 | 7.795682
29.5 | 0.59 | 0.01694946 | 8.42625 | 0.5281115 |  |  | 0.3707694 | 7.788571
30 | 0.6 | -0.08305053 | 8.52625 | 0.5336461 |  |  | 0.3699269 | 7.778571
30.5 | 0.61 | 0.06694946 | 8.376249 | 0.5252947 |  |  | 0.3685414 | 7.762127
31 | 0.62 | 0.06694946 | 8.376249 | 0.5252947 |  |  | 0.3667579 | 7.741015
31.5 | 0.63 | -0.03305054 | 8.47625 | 0.5308951 |  |  | 0.3641653 | 7.710571
32 | 0.64 | 0.06694946 | 8.376249 | 0.5252947 |  |  | 0.3609946 | 7.673682
32.5 | 0.65 | -0.03305054 | 8.47625 | 0.5308951 |  |  | 0.3568092 | 7.625682
33 | 0.66 | 0.2169495 | 8.22625 | 0.5166388 |  |  | 0.351833 | 7.56946
33.5 | 0.67 | 0.2669495 | 8.17625 | 0.5136829 |  |  | 0.3455728 | 7.499905
34 | 0.68 | 0.2669495 | 8.17625 | 0.5136829 |  |  | 0.3384776 | 7.422349
34.5 | 0.69 | 0.3169495 | 8.126249 | 0.5106906 |  |  | 0.3301619 | 7.333015
35 | 0.7 | 0.5169495 | 7.92625 | 0.4983441 |  |  | 0.3211932 | 7.238348
35.5 | 0.71 | 0.4669495 | 7.97625 | 0.5014888 |  |  | 0.3112944 | 7.135904
36 | 0.72 | 0.7669495 | 7.67625 | 0.4820062 |  |  | 0.3011935 | 7.03346
36.5 | 0.73 | 0.8169495 | 7.62625 | 0.4786101 |  |  | 0.290509 | 6.927461
37 | 0.74 | 1.466949 | 6.97625 | 0.4300304 |  |  | 0.2800082 | 6.825682
37.5 | 0.75 | 1.616949 | 6.82625 | 0.4175059 |  |  | 0.2694481 | 6.725683
38 | 0.76 | 2.86695 | 5.57625 | 0.2869311 |  |  | 0.2595809 | 6.634349
38.5 | 0.77 | 2.766949 | 5.67625 | 0.2994935 |  |  | 0.2499438 | 6.547237
39 | 0.78 | 3.066949 | 5.37625 | 0.2604045 |  |  | 0.2412587 | 6.470571
39.5 | 0.79 | 2.91695 | 5.52625 | 0.2804795 |  |  | 0.2329286 | 6.398793
40 | 0.8 | 3.11695 | 5.32625 | 0.2534616 |  |  | 0.2254058 | 6.335459
40.5 | 0.81 | 2.91695 | 5.52625 | 0.2804795 |  |  | 0.21807 | 6.275015
41 | 0.82 | 3.266949 | 5.17625 | 0.231828 |  |  | 0.2115753 | 6.222571
41.5 | 0.83 | 2.86695 | 5.57625 | 0.2869311 |  |  | 0.2052385 | 6.172349
42 | 0.84 | 3.316949 | 5.12625 | 0.2243355 |  |  | 0.1996535 | 6.128793
42.5 | 0.85 | 3.016949 | 5.42625 | 0.2672195 |  |  | 0.1942145 | 6.087015
43 | 0.86 | 3.266949 | 5.17625 | 0.231828 |  |  | 0.1894583 | 6.051016
43.5 | 0.87 | 3.066949 | 5.37625 | 0.2604045 |  |  | 0.1846137 | 6.014793
44 | 0.88 | 3.36695 | 5.07625 | 0.2166953 |  |  | 0.1803505 | 5.983237
44.5 | 0.89 | 3.11695 | 5.32625 | 0.2534616 |  |  | 0.176075 | 5.951904
45 | 0.9 | 3.36695 | 5.07625 | 0.2166953 |  |  | 0.1723395 | 5.924793
45.5 | 0.91 | 3.016949 | 5.42625 | 0.2672195 |  |  | 0.168439 | 5.896793
46 | 0.92 | 3.41695 | 5.02625 | 0.2089033 |  |  | 0.1650594 | 5.872793
46.5 | 0.93 | 3.11695 | 5.32625 | 0.2534616 |  |  | 0.1614582 | 5.84746
47 | 0.94 | 3.41695 | 5.02625 | 0.2089033 |  |  | 0.1581105 | 5.824126
47.5 | 0.95 | 3.11695 | 5.32625 | 0.2534616 |  |  | 0.1544455 | 5.798793
48 | 0.96 | 3.41695 | 5.02625 | 0.2089033 |  |  | 0.1511758 | 5.776349
48.5 | 0.97 | 3.11695 | 5.32625 | 0.2534616 |  |  | 0.1475903 | 5.751904
49 | 0.98 | 3.36695 | 5.07625 | 0.2166953 |  |  | 0.1443035 | 5.729682
49.5 | 0.99 | 3.11695 | 5.32625 | 0.2534616 |  |  | 0.1407504 | 5.705905
50 | 1 | 3.41695 | 5.02625 | 0.2089033 |  |  | 0.1374979 | 5.684349
50.5 | 1.01 | 3.11695 | 5.32625 | 0.2534616 |  |  | 0.133877 | 5.660571
51 | 1.02 | 3.466949 | 4.97625 | 0.2009545 |  |  | 0.1303859 | 5.637904
51.5 | 1.03 | 3.216949 | 5.22625 | 0.2391772 |  |  | 0.1263698 | 5.612127
52 | 1.04 | 3.466949 | 4.97625 | 0.2009545 |  |  | 0.1224539 | 5.587237
52.5 | 1.05 | 3.16695 | 5.27625 | 0.2463871 |  |  | 0.1179314 | 5.558793
53 | 1.06 | 3.516949 | 4.92625 | 0.1928444 |  |  | 0.1134276 | 5.530793
53.5 | 1.07 | 3.16695 | 5.27625 | 0.2463871 |  |  | 0.1085174 | 5.500571
54 | 1.08 | 3.466949 | 4.97625 | 0.2009545 |  |  | 0.1039653 | 5.472794
54.5 | 1.09 | 3.216949 | 5.22625 | 0.2391772 |  |  | 0.09911616 | 5.44346
55 | 1.1 | 3.41695 | 5.02625 | 0.2089033 |  |  | 0.09474574 | 5.417237
55.5 | 1.11 | 3.316949 | 5.12625 | 0.2243355 |  |  | 0.09030683 | 5.390793
56 | 1.12 | 3.41695 | 5.02625 | 0.2089033 |  |  | 0.08651028 | 5.368349
56.5 | 1.13 | 3.216949 | 5.22625 | 0.2391772 |  |  | 0.08265173 | 5.345682
57 | 1.14 | 3.516949 | 4.92625 | 0.1928444 |  |  | 0.07945649 | 5.327015
57.5 | 1.15 | 3.266949 | 5.17625 | 0.231828 |  |  | 0.07619852 | 5.308126
58 | 1.16 | 3.516949 | 4.92625 | 0.1928444 |  |  | 0.07342684 | 5.292127
58.5 | 1.17 | 3.16695 | 5.27625 | 0.2463871 |  |  | 0.07025222 | 5.273904
59 | 1.18 | 3.61695 | 4.82625 | 0.1761201 |  |  | 0.06736511 | 5.25746
59.5 | 1.19 | 3.216949 | 5.22625 | 0.2391772 |  |  | 0.06397282 | 5.238348
60 | 1.2 | 3.566949 | 4.87625 | 0.184568 |  |  | 0.06094619 | 5.22146
60.5 | 1.21 | 3.216949 | 5.22625 | 0.2391772 |  |  | 0.0576039 | 5.203015
61 | 1.22 | 3.61695 | 4.82625 | 0.1761201 |  |  | 0.05474932 | 5.18746
61.5 | 1.23 | 3.216949 | 5.22625 | 0.2391772 |  |  | 0.05152985 | 5.170127
62 | 1.24 | 3.61695 | 4.82625 | 0.1761201 |  |  | 0.04889075 | 5.156126
62.5 | 1.25 | 3.316949 | 5.12625 | 0.2243355 |  |  | 0.04586454 | 5.140127
63 | 1.26 | 3.66695 | 4.77625 | 0.1674954 |  |  | 0.04331469 | 5.126793
63.5 | 1.27 | 3.266949 | 5.17625 | 0.231828 |  |  | 0.04062997 | 5.112793
64 | 1.28 | 3.61695 | 4.82625 | 0.1761201 |  |  | 0.03883446 | 5.10346
64.5 | 1.29 | 3.36695 | 5.07625 | 0.2166953 |  |  | 0.03675676 | 5.092571
65 | 1.3 | 3.66695 | 4.77625 | 0.1674954 |  |  | 0.03531114 | 5.085015
65.5 | 1.31 | 3.36695 | 5.07625 | 0.2166953 |  |  | 0.03339178 | 5.075016
66 | 1.32 | 3.66695 | 4.77625 | 0.1674954 |  |  | 0.0317597 | 5.066571
66.5 | 1.33 | 3.36695 | 5.07625 | 0.2166953 |  |  | 0.02929821 | 5.053904
67 | 1.34 | 3.766949 | 4.67625 | 0.1496925 |  |  | 0.02715813 | 5.043015
67.5 | 1.35 | 3.316949 | 5.12625 | 0.2243355 |  |  | 0.02436356 | 5.028793
68 | 1.36 | 3.716949 | 4.72625 | 0.1586881 |  |  | 0.02205201 | 5.017016
68.5 | 1.37 | 3.466949 | 4.97625 | 0.2009545 |  |  | 0.0191424 | 5.002126
69 | 1.38 | 3.766949 | 4.67625 | 0.1496925 |  |  | 0.01676469 | 4.989904
69.5 | 1.39 | 3.41695 | 5.02625 | 0.2089033 |  |  | 0.01395953 | 4.97546
70 | 1.4 | 3.766949 | 4.67625 | 0.1496925 |  |  | 0.0118607 | 4.964571
70.5 | 1.41 | 3.516949 | 4.92625 | 0.1928444 |  |  | 0.009501089 | 4.952348
71 | 1.42 | 3.816949 | 4.62625 | 0.1405025 |  |  | 0.00793357 | 4.944127
71.5 | 1.43 | 3.566949 | 4.87625 | 0.184568 |  |  | 0.00622406 | 4.935237
72 | 1.44 | 3.86695 | 4.57625 | 0.1311117 |  |  | 0.005396735 | 4.930793
72.5 | 1.45 | 3.61695 | 4.82625 | 0.1761201 |  |  | 0.004197815 | 4.924571
73 | 1.46 | 3.86695 | 4.57625 | 0.1311117 |  |  | 0.0035993 | 4.92146
73.5 | 1.47 | 3.61695 | 4.82625 | 0.1761201 |  |  | 0.002758215 | 4.917238
74 | 1.48 | 3.86695 | 4.57625 | 0.1311117 |  |  | 0.002359803 | 4.915238
74.5 | 1.49 | 3.61695 | 4.82625 | 0.1761201 |  |  | 0.001370327 | 4.910349
75 | 1.5 | 3.91695 | 4.52625 | 0.1215134 |  |  | 0.000966048 | 4.908349
75.5 | 1.51 | 3.66695 | 4.77625 | 0.1674954 |  |  | 0.0002782706 | 4.9
76 | 1.52 | 3.966949 | 4.47625 | 0.1117006 |  |  | 0 | 4.9
76.5 | 1.53 | 3.61695 | 4.82625 | 0.1761201 |  |  | 0 | 4.9
77 | 1.54 | 3.86695 | 4.57625 | 0.1311117 |  |  | 0 | 4.9
77.5 | 1.55 | 3.716949 | 4.72625 | 0.1586881 |  |  | 0 | 4.9
78 | 1.56 | 4.01695 | 4.42625 | 0.1016661 |  |  | 0 | 4.9
78.5 | 1.57 | 3.716949 | 4.72625 | 0.1586881 |  |  | 0 | 4.9
79 | 1.58 | 4.01695 | 4.42625 | 0.1016661 |  |  | 0 | 4.9
79.5 | 1.59 | 3.86695 | 4.57625 | 0.1311117 |  |  | 0 | 4.9
80 | 1.6 | 4.01695 | 4.42625 | 0.1016661 |  |  | 0 | 4.9
80.5 | 1.61 | 3.86695 | 4.57625 | 0.1311117
81 | 1.62 | 4.11695 | 4.32625 | 0.0809014
81.5 | 1.63 | 3.966949 | 4.47625 | 0.1117006
82 | 1.64 | 4.11695 | 4.32625 | 0.0809014
82.5 | 1.65 | 4.066949 | 4.37625 | 0.09140243
83 | 1.66 | 4.216949 | 4.22625 | 0.05915404
83.5 | 1.67 | 4.01695 | 4.42625 | 0.1016661
84 | 1.68 | 4.36695 | 4.07625 | 0.02453227
84.5 | 1.69 | 4.01695 | 4.42625 | 0.1016661
85 | 1.7 | 4.36695 | 4.07625 | 0.02453227
85.5 | 1.71 | 4.11695 | 4.32625 | 0.0809014
86 | 1.72 | 4.416949 | 4.02625 | 0.01241849
86.5 | 1.73 | 4.11695 | 4.32625 | 0.0809014
87 | 1.74 | 4.466949 | 3.97625 | -6.346584e-08
87.5 | 1.75 | 4.26695 | 4.17625 | 0.04788975
88 | 1.76 | 4.51695 | 3.92625 | -0.01273491
88.5 | 1.77 | 4.316949 | 4.12625 | 0.03635259
89 | 1.78 | 4.566949 | 3.87625 | -0.02579817
89.5 | 1.79 | 4.416949 | 4.02625 | 0.01241849
90 | 1.8 | 4.716949 | 3.72625 | -0.06709165
90.5 | 1.81
91 | 1.82
91.5 | 1.83
92 | 1.84
92.5 | 1.85
93 | 1.86
93.5 | 1.87
94 | 1.88
94.5 | 1.89
95 | 1.9
95.5 | 1.91
96 | 1.92
96.5 | 1.93
97 | 1.94
97.5 | 1.95
98 | 1.96
98.5 | 1.97
99 | 1.98
99.5 | 1.99
100 | 2
100.5 | 2.01
101 | 2.02
101.5 | 2.03
102 | 2.04
102.5 | 2.05
103 | 2.06
103.5 | 2.07
104 | 2.08
104.5 | 2.09
105 | 2.1
105.5 | 2.11
106 | 2.12
106.5 | 2.13
107 | 2.14
107.5 | 2.15
108 | 2.16
108.5 | 2.17
109 | 2.18
109.5 | 2.19
110 | 2.2
110.5 | 2.21
111 | 2.22
111.5 | 2.23
112 | 2.24
112.5 | 2.25
113 | 2.26
113.5 | 2.27
114 | 2.28
114.5 | 2.29
115 | 2.3
115.5 | 2.31
116 | 2.32
116.5 | 2.33
117 | 2.34
117.5 | 2.35
118 | 2.36
118.5 | 2.37
119 | 2.38
119.5 | 2.39
120 | 2.4
120.5 | 2.41
121 | 2.42
121.5 | 2.43
122 | 2.44
122.5 | 2.45
123 | 2.46
123.5 | 2.47
124 | 2.48
124.5 | 2.49
125 | 2.5

## Fuerza
ciclos | seg | Fuerza | Presión
0.5 | 0.01 | 9.29988 | 83.61681 | 0.6 | 11.72295
1 | 0.02 | 9.33912 | 83.96963 | 0.6 | 0
1.5 | 0.03 | 9.28026 | 83.44041
2 | 0.04 | 9.33912 | 83.96963
2.5 | 0.05 | 9.29988 | 83.61681
3 | 0.06 | 9.3195 | 83.79322
3.5 | 0.07 | 9.29988 | 83.61681
4 | 0.08 | 9.29988 | 83.61681
4.5 | 0.09 | 9.26064 | 83.264
5 | 0.1 | 9.28026 | 83.44041
5.5 | 0.11 | 9.29988 | 83.61681
6 | 0.12 | 9.28026 | 83.44041
6.5 | 0.13 | 9.29988 | 83.61681
7 | 0.14 | 9.28026 | 83.44041
7.5 | 0.15 | 9.29988 | 83.61681
8 | 0.16 | 9.29988 | 83.61681
8.5 | 0.17 | 9.28026 | 83.44041 | 0.6 | 105.4031
9 | 0.18 | 9.29988 | 83.61681 | 0.6 | 0
9.5 | 0.19 | 9.28026 | 83.44041
10 | 0.2 | 9.3195 | 83.79322
10.5 | 0.21 | 9.3195 | 83.79322
11 | 0.22 | 9.3195 | 83.79322
11.5 | 0.23 | 9.28026 | 83.44041
12 | 0.24 | 9.29988 | 83.61681
12.5 | 0.25 | 9.3195 | 83.79322
13 | 0.26 | 9.29988 | 83.61681
13.5 | 0.27 | 9.29988 | 83.61681
14 | 0.28 | 9.3195 | 83.79322
14.5 | 0.29 | 9.33912 | 83.96963
15 | 0.3 | 9.3195 | 83.79322
15.5 | 0.31 | 9.3195 | 83.79322
16 | 0.32 | 9.3195 | 83.79322
16.5 | 0.33 | 9.33912 | 83.96963
17 | 0.34 | 9.3195 | 83.79322
17.5 | 0.35 | 9.29988 | 83.61681
18 | 0.36 | 9.3195 | 83.79322
18.5 | 0.37 | 9.29988 | 83.61681
19 | 0.38 | 9.29988 | 83.61681
19.5 | 0.39 | 9.3195 | 83.79322
20 | 0.4 | 9.3195 | 83.79322
20.5 | 0.41 | 9.3195 | 83.79322
21 | 0.42 | 9.28026 | 83.44041
21.5 | 0.43 | 9.3195 | 83.79322
22 | 0.44 | 9.29988 | 83.61681
22.5 | 0.45 | 9.3195 | 83.79322
23 | 0.46 | 9.28026 | 83.44041
23.5 | 0.47 | 9.29988 | 83.61681
24 | 0.48 | 9.26064 | 83.264
24.5 | 0.49 | 9.37836 | 84.32244
25 | 0.5 | 9.3195 | 83.79322
25.5 | 0.51 | 9.29988 | 83.61681
26 | 0.52 | 9.3195 | 83.79322
26.5 | 0.53 | 9.3195 | 83.79322
27 | 0.54 | 9.29988 | 83.61681
27.5 | 0.55 | 9.3195 | 83.79322
28 | 0.56 | 9.3195 | 83.79322
28.5 | 0.57 | 9.28026 | 83.44041
29 | 0.58 | 9.3195 | 83.79322
29.5 | 0.59 | 9.28026 | 83.44041
30 | 0.6 | 9.35874 | 84.14603
30.5 | 0.61 | 9.3195 | 83.79322
31 | 0.62 | 9.33912 | 83.96963
31.5 | 0.63 | 9.3195 | 83.79322
32 | 0.64 | 9.33912 | 83.96963
32.5 | 0.65 | 9.28026 | 83.44041
33 | 0.66 | 9.3195 | 83.79322
33.5 | 0.67 | 9.29988 | 83.61681
34 | 0.68 | 9.33912 | 83.96963
34.5 | 0.69 | 9.29988 | 83.61681
35 | 0.7 | 9.26064 | 83.264
35.5 | 0.71 | 9.28026 | 83.44041
36 | 0.72 | 9.26064 | 83.264
36.5 | 0.73 | 9.26064 | 83.264
37 | 0.74 | 9.26064 | 83.264
37.5 | 0.75 | 9.26064 | 83.264
38 | 0.76 | 9.16254 | 82.38197
38.5 | 0.77 | 9.18216 | 82.55838
39 | 0.78 | 9.20178 | 82.73478
39.5 | 0.79 | 9.16254 | 82.38197
40 | 0.8 | 9.18216 | 82.55838
40.5 | 0.81 | 9.10368 | 81.85275
41 | 0.82 | 9.08406 | 81.67634
41.5 | 0.83 | 9.10368 | 81.85275
42 | 0.84 | 9.08406 | 81.67634
42.5 | 0.85 | 9.0252 | 81.14712
43 | 0.86 | 9.08406 | 81.67634
43.5 | 0.87 | 9.04482 | 81.32352
44 | 0.88 | 9.06444 | 81.49993
44.5 | 0.89 | 9.00558 | 80.97071
45 | 0.9 | 9.06444 | 81.49993
45.5 | 0.91 | 9.04482 | 81.32352
46 | 0.92 | 9.04482 | 81.32352
46.5 | 0.93 | 9.00558 | 80.97071
47 | 0.94 | 9.04482 | 81.32352
47.5 | 0.95 | 9.06444 | 81.49993
48 | 0.96 | 9.06444 | 81.49993
48.5 | 0.97 | 9.06444 | 81.49993
49 | 0.98 | 9.06444 | 81.49993
49.5 | 0.99 | 9.08406 | 81.67634
50 | 1 | 9.08406 | 81.67634
50.5 | 1.01 | 9.14292 | 82.20556
51 | 1.02 | 9.08406 | 81.67634
51.5 | 1.03 | 9.1233 | 82.02915
52 | 1.04 | 9.10368 | 81.85275
52.5 | 1.05 | 9.14292 | 82.20556
53 | 1.06 | 9.16254 | 82.38197
53.5 | 1.07 | 9.16254 | 82.38197
54 | 1.08 | 9.16254 | 82.38197
54.5 | 1.09 | 9.18216 | 82.55838
55 | 1.1 | 9.2214 | 82.91119
55.5 | 1.11 | 9.20178 | 82.73478
56 | 1.12 | 9.20178 | 82.73478
56.5 | 1.13 | 9.2214 | 82.91119
57 | 1.14 | 9.20178 | 82.73478
57.5 | 1.15 | 9.20178 | 82.73478
58 | 1.16 | 9.24102 | 83.08759
58.5 | 1.17 | 9.24102 | 83.08759
59 | 1.18 | 9.28026 | 83.44041
59.5 | 1.19 | 9.26064 | 83.264
60 | 1.2 | 9.26064 | 83.264
60.5 | 1.21 | 9.3195 | 83.79322
61 | 1.22 | 9.24102 | 83.08759
61.5 | 1.23 | 9.3195 | 83.79322
62 | 1.24 | 9.26064 | 83.264
62.5 | 1.25 | 9.29988 | 83.61681
63 | 1.26 | 9.3195 | 83.79322
63.5 | 1.27 | 9.35874 | 84.14603
64 | 1.28 | 9.24102 | 83.08759
64.5 | 1.29 | 9.29988 | 83.61681
65 | 1.3 | 9.29988 | 83.61681
65.5 | 1.31 | 9.3195 | 83.79322
66 | 1.32 | 9.29988 | 83.61681
66.5 | 1.33 | 9.33912 | 83.96963
67 | 1.34 | 9.33912 | 83.96963
67.5 | 1.35 | 9.37836 | 84.32244
68 | 1.36 | 9.29988 | 83.61681
68.5 | 1.37 | 9.33912 | 83.96963
69 | 1.38 | 9.29988 | 83.61681
69.5 | 1.39 | 9.37836 | 84.32244
70 | 1.4 | 9.33912 | 83.96963
70.5 | 1.41 | 9.33912 | 83.96963
71 | 1.42 | 9.33912 | 83.96963
71.5 | 1.43 | 9.29988 | 83.61681
72 | 1.44 | 9.33912 | 83.96963
72.5 | 1.45 | 9.3195 | 83.79322
73 | 1.46 | 9.3195 | 83.79322
73.5 | 1.47 | 9.29988 | 83.61681
74 | 1.48 | 9.3195 | 83.79322
74.5 | 1.49 | 9.3195 | 83.79322
75 | 1.5 | 9.35874 | 84.14603
75.5 | 1.51 | 9.33912 | 83.96963
76 | 1.52 | 9.33912 | 83.96963
76.5 | 1.53 | 9.37836 | 84.32244
77 | 1.54 | 9.33912 | 83.96963
77.5 | 1.55 | 9.29988 | 83.61681
78 | 1.56 | 9.3195 | 83.79322
78.5 | 1.57 | 9.3195 | 83.79322
79 | 1.58 | 9.37836 | 84.32244
79.5 | 1.59 | 9.33912 | 83.96963
80 | 1.6 | 9.33912 | 83.96963
80.5 | 1.61 | 9.3195 | 83.79322
81 | 1.62 | 9.3195 | 83.79322
81.5 | 1.63 | 9.35874 | 84.14603
82 | 1.64 | 9.3195 | 83.79322
82.5 | 1.65 | 9.33912 | 83.96963
83 | 1.66 | 9.35874 | 84.14603
83.5 | 1.67 | 9.3195 | 83.79322
84 | 1.68 | 9.3195 | 83.79322
84.5 | 1.69 | 9.29988 | 83.61681
85 | 1.7 | 9.3195 | 83.79322
85.5 | 1.71 | 9.3195 | 83.79322
86 | 1.72 | 9.29988 | 83.61681
86.5 | 1.73 | 9.3195 | 83.79322
87 | 1.74 | 9.3195 | 83.79322
87.5 | 1.75 | 9.29988 | 83.61681
88 | 1.76 | 9.29988 | 83.61681
88.5 | 1.77 | 9.28026 | 83.44041
89 | 1.78 | 9.28026 | 83.44041
89.5 | 1.79 | 9.29988 | 83.61681
90 | 1.8 | 9.29988 | 83.61681
90.5 | 1.81
91 | 1.82
91.5 | 1.83
92 | 1.84
92.5 | 1.85
93 | 1.86
93.5 | 1.87
94 | 1.88
94.5 | 1.89
95 | 1.9
95.5 | 1.91
96 | 1.92
96.5 | 1.93
97 | 1.94
97.5 | 1.95
98 | 1.96
98.5 | 1.97
99 | 1.98
99.5 | 1.99
100 | 2
100.5 | 2.01
101 | 2.02
101.5 | 2.03
102 | 2.04
102.5 | 2.05
103 | 2.06
103.5 | 2.07
104 | 2.08
104.5 | 2.09
105 | 2.1
105.5 | 2.11
106 | 2.12
106.5 | 2.13
107 | 2.14
107.5 | 2.15
108 | 2.16
108.5 | 2.17
109 | 2.18
109.5 | 2.19
110 | 2.2
110.5 | 2.21
111 | 2.22
111.5 | 2.23
112 | 2.24
112.5 | 2.25
113 | 2.26
113.5 | 2.27
114 | 2.28
114.5 | 2.29
115 | 2.3
115.5 | 2.31
116 | 2.32
116.5 | 2.33
117 | 2.34
117.5 | 2.35
118 | 2.36
118.5 | 2.37
119 | 2.38
119.5 | 2.39
120 | 2.4
120.5 | 2.41
121 | 2.42
121.5 | 2.43
122 | 2.44
122.5 | 2.45
123 | 2.46
123.5 | 2.47
124 | 2.48
124.5 | 2.49
125 | 2.5

## Resistencia
ciclos | seg | Intensidad | Tensión | Resistencia | Potencia | Energía
0.5 | 0.01 | 0 | 0.5250847 |  |  |  | 0.6 | 20.08875
1 | 0.02 | 0 | -0.03491526 |  |  |  | 0.6 | 0 | La línea vertical roja señala el fin del precalentamiento
1.5 | 0.03 | 0 | 0.05508474 |  |  |  | 0.7 | 20.08875
2 | 0.04 | 0 | 0.03508474 |  |  |  | 0.7 | 0
2.5 | 0.05 | 0 | -0.004915257
3 | 0.06 | 0 | -0.02491526
3.5 | 0.07 | 0 | 0.01508474
4 | 0.08 | 0 | 0.01508474
4.5 | 0.09 | 0 | -0.004915257
5 | 0.1 | 0 | 0.03508474
5.5 | 0.11 | 0 | -0.02491526
6 | 0.12 | 0 | -0.03491526
6.5 | 0.13 | 0 | -0.02491526
7 | 0.14 | 0 | -0.004915257
7.5 | 0.15 | 0 | -0.004915257
8 | 0.16 | 0 | -0.05491526
8.5 | 0.17 | 0 | -0.05491526
9 | 0.18 | 0 | 0.09508474 |  |  |  | 0.6 | 2.968435
9.5 | 0.19 | 0 | 0.01508474 |  |  |  | 0.6 | 0
10 | 0.2 | 0 | -0.02491526
10.5 | 0.21 | 0 | -0.004915257
11 | 0.22 | 0 | -0.03491526
11.5 | 0.23 | 0 | -0.03491526
12 | 0.24 | 0 | -0.02491526
12.5 | 0.25 | 0 | -0.02491526
13 | 0.26 | 0 | -0.02491526
13.5 | 0.27 | 0 | -0.004915257
14 | 0.28 | 0 | -0.02491526
14.5 | 0.29 | 0 | -0.03491526
15 | 0.3 | 0 | 0.09508474
15.5 | 0.31 | 0 | -0.03491526
16 | 0.32 | 0 | -0.02491526
16.5 | 0.33 | 0 | 0.05508474 |  |  |  | 0.6 | 0.5714432
17 | 0.34 | 0 | 0.03508474 |  |  |  | 0.6 | 0
17.5 | 0.35 | 0 | 0.01508474
18 | 0.36 | 0 | -0.03491526
18.5 | 0.37 | 0 | 0.03508474
19 | 0.38 | 0 | -0.07491526
19.5 | 0.39 | 0 | -0.004915257
20 | 0.4 | 0 | 0.07508475
20.5 | 0.41 | 0 | 0.01508474
21 | 0.42 | 0 | -0.02491526
21.5 | 0.43 | 0 | -0.03491526
22 | 0.44 | 0 | -0.02491526
22.5 | 0.45 | 0 | -0.05491526
23 | 0.46 | 0 | -0.03491526
23.5 | 0.47 | 0 | -0.004915257
24 | 0.48 | 0 | 0.03508474
24.5 | 0.49 | 0 | 0.01508474 |  |  |  | 0.6 | 40.98221
25 | 0.5 | 0 | 0.05508474 |  |  |  | 0.6 | 0
25.5 | 0.51 | 0 | -0.004915257
26 | 0.52 | 0 | 0.03508474
26.5 | 0.53 | 0 | -0.03491526
27 | 0.54 | 0 | 0.01508474
27.5 | 0.55 | 0 | 0.01508474
28 | 0.56 | 0 | 0.01508474
28.5 | 0.57 | 0 | -0.02491526
29 | 0.58 | 0 | 0.05508474
29.5 | 0.59 | 0 | 0.03508474
30 | 0.6 | 0 | -0.004915257
30.5 | 0.61 | 0 | 0.03508474
31 | 0.62 | 0 | 0.9650847
31.5 | 0.63 | 3.061 | 0.9650101 | 0.3152598 | 2.953896 | 0.02953896
32 | 0.64 | 3.139 | 1.435008 | 0.4571546 | 4.50449 | 0.07458387
32.5 | 0.65 | 3.237 | 1.395006 | 0.4309564 | 4.515634 | 0.1197402
33 | 0.66 | 3.412 | 1.395002 | 0.4088516 | 4.759745 | 0.1673377
33.5 | 0.67 | 3.568 | 1.374998 | 0.3853693 | 4.905992 | 0.2163976
34 | 0.68 | 3.861 | 1.274991 | 0.3302229 | 4.922739 | 0.265625
34.5 | 0.69 | 4.036 | 1.314986 | 0.3258143 | 5.307285 | 0.3186978
35 | 0.7 | 4.27 | 1.314981 | 0.307958 | 5.614967 | 0.3748475
35.5 | 0.71 | 4.426 | 1.174977 | 0.2654715 | 5.200448 | 0.426852
36 | 0.72 | 7.468 | 1.454903 | 0.1948183 | 10.86521 | 0.5355041
36.5 | 0.73 | 7.468 | 1.994903 | 0.2671268 | 14.89793 | 0.6844834
37 | 0.74 | 8.346 | 1.874881 | 0.2246443 | 15.64776 | 0.840961
37.5 | 0.75 | 9.379 | 2.304856 | 0.2457465 | 21.61724 | 1.057133
38 | 0.76 | 13.806 | 2.374748 | 0.1720084 | 32.78577 | 1.384991
38.5 | 0.77 | 16.071 | 1.644693 | 0.1023392 | 26.43186 | 1.64931
39 | 0.78 | 15.346 | 1.724711 | 0.1123883 | 26.46741 | 1.913984
39.5 | 0.79 | 15.424 | 1.394709 | 0.09042458 | 21.51199 | 2.129104
40 | 0.8 | 12.421 | 1.394782 | 0.1122922 | 17.32458 | 2.30235
40.5 | 0.81 | 12.48 | 1.474781 | 0.1181715 | 18.40526 | 2.486402
41 | 0.82 | 12.87 | 1.354771 | 0.1052658 | 17.4359 | 2.660761
41.5 | 0.83 | 12.772 | 1.334773 | 0.1045078 | 17.04773 | 2.831239
42 | 0.84 | 12.87 | 1.564771 | 0.1215828 | 20.1386 | 3.032624
42.5 | 0.85 | 12.948 | 1.314769 | 0.1015422 | 17.02363 | 3.202861
43 | 0.86 | 12.909 | 1.50477 | 0.1165675 | 19.42508 | 3.397112
43.5 | 0.87 | 12.987 | 1.314768 | 0.1012372 | 17.07489 | 3.567861
44 | 0.88 | 12.987 | 1.274768 | 0.09815724 | 16.55541 | 3.733415
44.5 | 0.89 | 13.006 | 1.354768 | 0.1041648 | 17.62011 | 3.909616
45 | 0.9 | 12.967 | 1.454769 | 0.1121901 | 18.86399 | 4.098256
45.5 | 0.91 | 12.928 | 1.48477 | 0.1148491 | 19.1951 | 4.290206
46 | 0.92 | 13.026 | 1.454767 | 0.1116818 | 18.9498 | 4.479704
46.5 | 0.93 | 12.967 | 1.394769 | 0.1075629 | 18.08597 | 4.660564
47 | 0.94 | 12.909 | 1.29477 | 0.1002998 | 16.71419 | 4.827706
47.5 | 0.95 | 12.987 | 1.474768 | 0.1135573 | 19.15281 | 5.019234
48 | 0.96 | 12.909 | 1.35477 | 0.1049477 | 17.48873 | 5.194121
48.5 | 0.97 | 12.967 | 1.484769 | 0.1145036 | 19.253 | 5.386652
49 | 0.98 | 12.909 | 1.33477 | 0.1033984 | 17.23055 | 5.558957
49.5 | 0.99 | 12.928 | 1.54477 | 0.1194902 | 19.97078 | 5.758665
50 | 1 | 12.928 | 1.33477 | 0.1032464 | 17.2559 | 5.931224
50.5 | 1.01 | 12.987 | 1.394768 | 0.1073973 | 18.11385 | 6.112362
51 | 1.02 | 13.026 | 1.394767 | 0.1070756 | 18.16824 | 6.294045
51.5 | 1.03 | 13.026 | 1.434767 | 0.1101464 | 18.68928 | 6.480938
52 | 1.04 | 13.006 | 1.044768 | 0.08032968 | 13.58825 | 6.61682
52.5 | 1.05 | 12.928 | 1.48477 | 0.1148491 | 19.1951 | 6.808771
53 | 1.06 | 12.987 | 1.314768 | 0.1012372 | 17.07489 | 6.97952
53.5 | 1.07 | 12.928 | 1.35477 | 0.1047934 | 17.51446 | 7.154665
54 | 1.08 | 12.909 | 1.37477 | 0.106497 | 17.74691 | 7.332134
54.5 | 1.09 | 12.948 | 1.394769 | 0.1077208 | 18.05947 | 7.512729
55 | 1.1 | 12.928 | 1.41477 | 0.1094345 | 18.29014 | 7.69563
55.5 | 1.11 | 12.909 | 1.31477 | 0.1018491 | 16.97237 | 7.865354
56 | 1.12 | 13.006 | 1.214768 | 0.09340058 | 15.79927 | 8.023346
56.5 | 1.13 | 13.045 | 1.294767 | 0.09925387 | 16.89023 | 8.192248
57 | 1.14 | 13.026 | 1.174767 | 0.09018633 | 15.30252 | 8.345274
57.5 | 1.15 | 12.928 | 1.25477 | 0.09705829 | 16.22166 | 8.50749
58 | 1.16 | 12.987 | 1.174768 | 0.09045723 | 15.25671 | 8.660057
58.5 | 1.17 | 12.948 | 1.154769 | 0.08918513 | 14.95195 | 8.809577
59 | 1.18 | 12.987 | 1.294768 | 0.09969724 | 16.81515 | 8.977729
59.5 | 1.19 | 12.987 | 1.194768 | 0.09199723 | 15.51645 | 9.132894
60 | 1.2 | 13.006 | 1.194768 | 0.09186281 | 15.53915 | 9.288285
60.5 | 1.21 | 13.006 | 1.394768 | 0.1072403 | 18.14035 | 9.469688
61 | 1.22 | 13.006 | 1.254768 | 0.09647607 | 16.31951 | 9.632883
61.5 | 1.23 | 12.987 | 1.254768 | 0.09661724 | 16.29568 | 9.79584
62 | 1.24 | 12.967 | 1.254769 | 0.09676631 | 16.27059 | 9.958546
62.5 | 1.25 | 13.006 | 1.154768 | 0.08878731 | 15.01891 | 10.10874
63 | 1.26 | 13.045 | 1.214767 | 0.09312126 | 15.84663 | 10.2672
63.5 | 1.27 | 13.006 | 1.214768 | 0.09340058 | 15.79927 | 10.42519
64 | 1.28 | 12.948 | 1.004769 | 0.07760033 | 13.00975 | 10.55529
64.5 | 1.29 | 12.87 | 1.214771 | 0.09438781 | 15.6341 | 10.71163
65 | 1.3 | 12.948 | 0.9847692 | 0.0760557 | 12.75079 | 10.83914
65.5 | 1.31 | 12.889 | 1.27477 | 0.09890375 | 16.43052 | 11.00344
66 | 1.32 | 12.85 | 1.084772 | 0.08441801 | 13.93931 | 11.14284
66.5 | 1.33 | 12.948 | 1.234769 | 0.09536369 | 15.98779 | 11.30272
67 | 1.34 | 12.928 | 1.00477 | 0.07772042 | 12.98966 | 11.43261
67.5 | 1.35 | 13.006 | 1.174768 | 0.09032506 | 15.27903 | 11.5854
68 | 1.36 | 12.967 | 1.104769 | 0.08519848 | 14.32554 | 11.72866
68.5 | 1.37 | 12.909 | 1.08477 | 0.08403207 | 14.0033 | 11.86869
69 | 1.38 | 13.006 | 1.084768 | 0.08340519 | 14.10849 | 12.00977
69.5 | 1.39 | 12.928 | 1.02477 | 0.07926744 | 13.24822 | 12.14226
70 | 1.4 | 12.889 | 1.144771 | 0.08881763 | 14.75495 | 12.28981
70.5 | 1.41 | 12.909 | 1.06477 | 0.08248276 | 13.74512 | 12.42726
71 | 1.42 | 12.909 | 1.08477 | 0.08403207 | 14.0033 | 12.56729
71.5 | 1.43 | 12.928 | 1.12477 | 0.08700259 | 14.54102 | 12.7127
72 | 1.44 | 12.87 | 1.044771 | 0.08117878 | 13.4462 | 12.84716
72.5 | 1.45 | 12.889 | 1.15477 | 0.08959349 | 14.88384 | 12.996
73 | 1.46 | 12.909 | 1.06477 | 0.08248276 | 13.74512 | 13.13345
73.5 | 1.47 | 12.85 | 1.214772 | 0.09453475 | 15.60981 | 13.28955
74 | 1.48 | 12.889 | 1.214771 | 0.09424863 | 15.65718 | 13.44612
74.5 | 1.49 | 12.889 | 1.234771 | 0.09580034 | 15.91496 | 13.60527
75 | 1.5 | 12.85 | 1.084772 | 0.08441801 | 13.93931 | 13.74466
75.5 | 1.51 | 12.909 | 1.08477 | 0.08403207 | 14.0033 | 13.8847
76 | 1.52 | 12.889 | 1.04477 | 0.08105908 | 13.46605 | 14.01936
76.5 | 1.53 | 12.831 | 1.104772 | 0.08610178 | 14.17533 | 14.16111
77 | 1.54 | 12.889 | 1.144771 | 0.08881763 | 14.75495 | 14.30866
77.5 | 1.55 | 12.85 | 1.024771 | 0.07974875 | 13.16831 | 14.44034
78 | 1.56 | 12.85 | 1.064771 | 0.08286159 | 13.68231 | 14.57717
78.5 | 1.57 | 12.85 | 1.174771 | 0.09142189 | 15.09581 | 14.72812
79 | 1.58 | 12.733 | 1.084774 | 0.08519394 | 13.81243 | 14.86625
79.5 | 1.59 | 12.792 | 1.084773 | 0.08480089 | 13.87642 | 15.00501
80 | 1.6 | 12.753 | 1.064774 | 0.08349203 | 13.57906 | 15.1408
80.5 | 1.61 | 12.772 | 0.9847735 | 0.07710409 | 12.57753 | 15.26658
81 | 1.62 | 12.811 | 1.144772 | 0.08935855 | 14.66568 | 15.41324
81.5 | 1.63 | 12.772 | 1.104773 | 0.08649964 | 14.11017 | 15.55434
82 | 1.64 | 12.772 | 1.174773 | 0.09198038 | 15.00421 | 15.70438
82.5 | 1.65 | 12.655 | 1.234776 | 0.09757221 | 15.62609 | 15.86064
83 | 1.66 | 12.636 | 1.124777 | 0.08901367 | 14.21268 | 16.00277
83.5 | 1.67 | 12.792 | 1.274773 | 0.09965391 | 16.30689 | 16.16584
84 | 1.68 | 12.811 | 1.254772 | 0.09794492 | 16.07489 | 16.32659
84.5 | 1.69 | 12.831 | 1.194772 | 0.09311604 | 15.33012 | 16.47989
85 | 1.7 | 12.87 | 1.314771 | 0.1021578 | 16.9211 | 16.6491
85.5 | 1.71 | 12.87 | 1.314771 | 0.1021578 | 16.9211 | 16.81831
86 | 1.72 | 12.909 | 1.19477 | 0.09255325 | 15.42329 | 16.97254
86.5 | 1.73 | 12.928 | 1.15477 | 0.08932313 | 14.92886 | 17.12183
87 | 1.74 | 12.889 | 0.9847706 | 0.07640396 | 12.69271 | 17.24875
87.5 | 1.75 | 12.87 | 1.194771 | 0.09283379 | 15.3767 | 17.40252
88 | 1.76 | 12.909 | 0.9847701 | 0.07628554 | 12.7124 | 17.52965
88.5 | 1.77 | 12.909 | 1.08477 | 0.08403207 | 14.0033 | 17.66968
89 | 1.78 | 12.889 | 1.15477 | 0.08959349 | 14.88384 | 17.81852
89.5 | 1.79 | 12.889 | 1.19477 | 0.09269691 | 15.3994 | 17.97251
90 | 1.8 | 12.831 | 1.044772 | 0.0814256 | 13.40547 | 18.10657
90.5 | 1.81
91 | 1.82
91.5 | 1.83
92 | 1.84
92.5 | 1.85
93 | 1.86
93.5 | 1.87
94 | 1.88
94.5 | 1.89
95 | 1.9
95.5 | 1.91
96 | 1.92
96.5 | 1.93
97 | 1.94
97.5 | 1.95
98 | 1.96
98.5 | 1.97
99 | 1.98
99.5 | 1.99
100 | 2
100.5 | 2.01
101 | 2.02
101.5 | 2.03
102 | 2.04
102.5 | 2.05
103 | 2.06
103.5 | 2.07
104 | 2.08
104.5 | 2.09
105 | 2.1
105.5 | 2.11
106 | 2.12
106.5 | 2.13
107 | 2.14
107.5 | 2.15
108 | 2.16
108.5 | 2.17
109 | 2.18
109.5 | 2.19
110 | 2.2
110.5 | 2.21
111 | 2.22
111.5 | 2.23
112 | 2.24
112.5 | 2.25
113 | 2.26
113.5 | 2.27
114 | 2.28
114.5 | 2.29
115 | 2.3
115.5 | 2.31
116 | 2.32
116.5 | 2.33
117 | 2.34
117.5 | 2.35
118 | 2.36
118.5 | 2.37
119 | 2.38
119.5 | 2.39
120 | 2.4
120.5 | 2.41
121 | 2.42
121.5 | 2.43
122 | 2.44
122.5 | 2.45
123 | 2.46
123.5 | 2.47
124 | 2.48
124.5 | 2.49
125 | 2.5

## Resultados
Inicio paso corriente
30 | 0
30 | 0.5 | Eje Izquierdo |  | Eje Derecho
Fin de Subida |  | Máx = | 0.5 | Máx = | 0.6
40.04177 | 0 | Mín = | 0 | Mín = | 0
40.04177 | 0.5
¿Suavizar?
Inicio paso corriente |  | Eje Izquierdo |  | Eje Derecho
30 | 0 | Máx = | 100 | Máx = | 9
30 | 100 | Mín = | 0 | Mín = | 0
Fin de Subida
40.04177 | 0
40.04177 | 100
¿Suavizar?
|  | Eje Izquierdo |  | Eje Derecho
Inicio paso corriente |  | Máx = | 10 | Máx = | 6
30 | 0 | Mín = | 0 | Mín = | 0
30 | 10
Fin de Subida
40.04177 | 0
40.04177 | 10
|  | Eje Izquierdo |  | Eje Derecho
Inicio paso corriente |  | Máx = | 14 | Máx = | 9
30 | 0 | Mín = | 0 | Mín = | 0
30 | 14
Fin de Subida
40.04177 | 0
40.04177 | 14