## Parámetros
Ensayo |  |  |  |  | Fecha:
Características polvo |  | Material | Referencia polvo | Densidad de golpeo g/cm3 | Densidad aparente g/cm3 | Densidad absoluta g/cm3
|  | Al-NH3 |  | 1.19 | 0.84 | 2.725 |  | Sí
No
Activación externa |  | PRECOMPRESIÓN | No | # MPa
|  | ACTIVACIÓN ELÉC. | No | # V | # A
Características de corriente | Duraciones
|  | Aproximación | Apriete | PreCalentamiento | Calentamiento | Enfriamiento
|  | 99 | 30 | 5 | 55 | 60 | ciclos
|  | 1.98 | 0.6 | 0.1 | 1.1 | 1.2 | segundos
Intensidades
|  | I máx | So1i (grados) | I So1i (kA) | ISo2i (kA) | Energía (kJ) | EDE (kJ/g)
|  | 14.859 | 15 | 1 | 13 | 16.4143 | 13.14196
Características de Presión |  | Presión Trabajo | Presión Sinterizado
|  | 923 |  | kgf
|  | 3.812474 | 0 | bares
Características Sinterizados |  | Diámetro (mm) | Altura (mm) | Masa (g) |  | Secc (cm2)
| 1 | 12.2 | 4.52 | 1.249 |  | 1.15323
| 2 | 11.81 | 4.46 |  |  | Volumen (cm3)
| 3 | 12.22 | 4.22 |  |  | 0.5022316
| 4 | 12.15 | 4.58
| 5 | 12.19 | 4.38 |  |  | Densid (g/cm3)
| 6 | 12.16 | 4.48 |  |  | 2.4869
| 7 | 12.18 | 4.08 |  |  | Porosidad (%)
| 8 | 12.03 | 4.12 |  |  | 8.737603
|  | 12.1175 | 4.355
Otros Datos |  | Tª Inicial (ºC) | Lubricante | Diám Punzón (mm) | h punzones (mm) | h obleas (mm) | tS (ciclos)
|  | 24.7 |  | 11.9 | 97.31 | 9.3 | 8.211745
Observaciones
[9 empty] | 4 | 5 | 8
[9 empty] | 3 | 9 | 2

## Adquisición
403 | 477 | 0 | 75
405 | 476 | 0 | 16 | IP:x,x,x,x:
404 | 476 | 0 | 16 | 172,16,1,14
403 | 478 | 0 | 17
405 | 477 | 0 | 16 | Abrir canal. (IP: 172,16,1,14)(Return:1)
403 | 477 | 0 | 21
402 | 476 | 0 | 21
402 | 476 | 0 | 21 | Recibidos de 2869 registros (Soldadura:1770)
405 | 477 | 0 | 21
403 | 476 | 0 | 21
403 | 477 | 0 | 25 | Representar gráficas
403 | 476 | 0 | 25
402 | 476 | 0 | 16
402 | 477 | 0 | 16
403 | 477 | 0 | 17
403 | 476 | 0 | 21
404 | 477 | 0 | 17
405 | 477 | 0 | 21
403 | 477 | 0 | 25
403 | 477 | 0 | 17
404 | 477 | 0 | 23
403 | 477 | 0 | 19
403 | 478 | 0 | 19
403 | 478 | 0 | 21
403 | 479 | 0 | 17
403 | 480 | 0 | 21
406 | 477 | 0 | 14
406 | 478 | 0 | 21
404 | 478 | 0 | 21
403 | 478 | 0 | 17
404 | 477 | 0 | 19
402 | 478 | 0 | 19
402 | 478 | 0 | 12
403 | 477 | 0 | 21
404 | 477 | 0 | 21
403 | 476 | 0 | 17
401 | 478 | 0 | 17
403 | 478 | 0 | 19
403 | 477 | 0 | 21
405 | 477 | 0 | 14
403 | 478 | 0 | 17
406 | 478 | 0 | 17
404 | 476 | 0 | 17
403 | 480 | 0 | 16
403 | 481 | 0 | 16
404 | 479 | 0 | 17
402 | 478 | 0 | 17
404 | 476 | 0 | 19
404 | 478 | 0 | 19
403 | 481 | 0 | 23
403 | 479 | 0 | 23
402 | 479 | 0 | 17
403 | 479 | 0 | 17
403 | 479 | 0 | 19
403 | 482 | 0 | 19
403 | 477 | 0 | 17
403 | 479 | 0 | 23
405 | 479 | 0 | 23
403 | 479 | 0 | 19
403 | 479 | 0 | 19
403 | 479 | 0 | 19
405 | 478 | 4231 | 19
403 | 478 | 4192 | 124
406 | 476 | 4446 | 141
406 | 478 | 4699 | 145
408 | 478 | 5031 | 167
407 | 475 | 5245 | 145
412 | 477 | 5499 | 135
410 | 477 | 5635 | 143
414 | 476 | 5635 | 122
412 | 475 | 5830 | 120
417 | 475 | 5928 | 194
417 | 476 | 9906 | 180
426 | 475 | 10900 | 203
425 | 475 | 11544 | 203
434 | 474 | 14176 | 203
430 | 476 | 14859 | 180
439 | 472 | 13864 | 172
435 | 470 | 13201 | 182
441 | 474 | 13123 | 157
439 | 471 | 13084 | 157
444 | 470 | 13065 | 163
440 | 470 | 13143 | 153
446 | 469 | 13123 | 161
443 | 467 | 13045 | 145
449 | 469 | 13065 | 145
444 | 468 | 13123 | 159
452 | 467 | 13123 | 145
447 | 467 | 13026 | 153
456 | 466 | 13026 | 161
449 | 464 | 13104 | 135
456 | 465 | 13104 | 130
451 | 464 | 13065 | 128
457 | 464 | 13045 | 153
453 | 464 | 13084 | 153
459 | 463 | 13065 | 149
452 | 463 | 13026 | 161
461 | 462 | 13104 | 132
454 | 463 | 13006 | 135
462 | 461 | 13006 | 139
458 | 463 | 13084 | 120
462 | 464 | 13026 | 132
457 | 464 | 12987 | 141
463 | 463 | 13026 | 128
458 | 461 | 13026 | 139
463 | 464 | 13045 | 128
459 | 463 | 13026 | 126
465 | 464 | 13045 | 128
458 | 462 | 13026 | 155
465 | 464 | 13026 | 141
459 | 463 | 12987 | 124
465 | 466 | 12987 | 124
458 | 465 | 13006 | 122
465 | 464 | 13006 | 128
459 | 466 | 12987 | 128
466 | 466 | 12967 | 128
462 | 464 | 12987 | 126
468 | 466 | 13006 | 118
462 | 469 | 13026 | 124
468 | 467 | 13026 | 126
462 | 468 | 13006 | 118
467 | 467 | 13026 | 130
461 | 469 | 13006 | 141
469 | 467 | 12987 | 122
464 | 469 | 12967 | 118
470 | 471 | 12948 | 118
464 | 468 | 12948 | 128
467 | 470 | 12967 | 122
464 | 470 | 12967 | 122
471 | 469 | 12948 | 130
463 | 470 | 12967 | 135
470 | 470 | 12967 | 112
464 | 471 | 12870 | 128
470 | 471 | 12948 | 116
465 | 471 | 12889 | 118
470 | 470 | 12811 | 112
465 | 472 | 12870 | 122
470 | 471 | 12928 | 122
466 | 471 | 12870 | 118
471 | 475 | 12811 | 104
465 | 474 | 12889 | 126
471 | 473 | 12967 | 108
466 | 473 | 12870 | 118
470 | 472 | 12831 | 108
467 | 472 | 12870 | 120
472 | 472 | 12811 | 103
466 | 474 | 12870 | 110
472 | 475 | 12967 | 112
466 | 474 | 12870 | 112
471 | 474 | 12831 | 108
465 | 475 | 12870 | 139
470 | 475 | 12909 | 139
465 | 478 | 12831 | 139
470 | 475 | 12753 | 134
467 | 475 | 12928 | 126
472 | 476 | 12948 | 112
467 | 475 | 12850 | 124
473 | 477 | 12928 | 108
467 | 477 | 12850 | 126
473 | 475 | 12772 | 122
467 | 477 | 12831 | 108
473 | 476 | 12928 | 116
468 | 476 | 12967 | 137
473 | 475 | 12909 | 112
468 | 477 | 12850 | 122
473 | 477 | 12792 | 108
469 | 477 | 12850 | 118
473 | 477 | 12928 | 108
468 | 478 | 12831 | 118
474 | 476 | 12909 | 122
468 | 478 | 12967 | 126
476 | 478 | 12792 | 126
469 | 477 | 12831 | 134
474 | 479 | 12928 | 122
472 | 479 | 12811 | 132
476 | 478 | 12889 | 124
467 | 478 | 12967 | 122
474 | 478 | 12909 | 112
472 | 479 | 12811 | 118
474 | 479 | 12753 | 108

## Desplazamiento
ciclos | seg | x(t) | h(t) | θ(t) |  |  | θ(t) | H(t)
0.5 | 0.01 | -0.01779633 | 7.840714 | 0.444566 |  |  | 0.3750702 | 7.841402
1 | 0.02 | 0.08220367 | 7.740714 | 0.4373904 | 0.6 | 4.540254 | 0.3751417 | 7.842302
1.5 | 0.03 | 0.03220367 | 7.790714 | 0.4410012 | 0.6 | 0 | 0.3752058 | 7.843109
2 | 0.04 | -0.01779633 | 7.840714 | 0.444566 |  |  | 0.3752927 | 7.844202
2.5 | 0.05 | 0.08220367 | 7.740714 | 0.4373904 |  |  | 0.375362 | 7.845078
3 | 0.06 | -0.01779633 | 7.840714 | 0.444566 |  |  | 0.3754207 | 7.845825
3.5 | 0.07 | -0.06779633 | 7.890714 | 0.4480855 |  |  | 0.3755129 | 7.846983
4 | 0.08 | -0.06779633 | 7.890714 | 0.4480855 |  |  | 0.3754949 | 7.846785
4.5 | 0.09 | 0.08220367 | 7.740714 | 0.4373904 |  |  | 0.375441 | 7.846127
5 | 0.1 | -0.01779633 | 7.840714 | 0.444566 |  |  | 0.3753342 | 7.844794
5.5 | 0.11 | -0.01779633 | 7.840714 | 0.444566 |  |  | 0.3751218 | 7.842126
6 | 0.12 | -0.01779633 | 7.840714 | 0.444566 |  |  | 0.3747863 | 7.837904
6.5 | 0.13 | -0.06779633 | 7.890714 | 0.4480855 |  |  | 0.3744717 | 7.833904
7 | 0.14 | -0.06779633 | 7.890714 | 0.4480855 |  |  | 0.3741395 | 7.829682
7.5 | 0.15 | -0.01779633 | 7.840714 | 0.444566 |  |  | 0.3738248 | 7.825682
8 | 0.16 | -0.01779633 | 7.840714 | 0.444566 |  |  | 0.3735437 | 7.822127
8.5 | 0.17 | 0.03220367 | 7.790714 | 0.4410012 |  |  | 0.3732584 | 7.818571
9 | 0.18 | 0.08220367 | 7.740714 | 0.4373904 |  |  | 0.372825 | 7.813238
9.5 | 0.19 | -0.01779633 | 7.840714 | 0.444566 |  |  | 0.3723171 | 7.807015
10 | 0.2 | -0.01779633 | 7.840714 | 0.444566 |  |  | 0.3717346 | 7.799905
10.5 | 0.21 | 0.03220367 | 7.790714 | 0.4410012 |  |  | 0.3711689 | 7.793016
11 | 0.22 | -0.01779633 | 7.840714 | 0.444566 |  |  | 0.3707125 | 7.78746
11.5 | 0.23 | -0.01779633 | 7.840714 | 0.444566 | 0.6 | 9.925893 | 0.3704918 | 7.784793
12 | 0.24 | -0.01779633 | 7.840714 | 0.444566 | 0.6 | 0 | 0.3704702 | 7.784571
12.5 | 0.25 | -0.01779633 | 7.840714 | 0.444566 |  |  | 0.3706844 | 7.787238
13 | 0.26 | -0.01779633 | 7.840714 | 0.444566 |  |  | 0.3711176 | 7.792571
13.5 | 0.27 | 0.1322037 | 7.690714 | 0.4337327 |  |  | 0.371803 | 7.801015
14 | 0.28 | 0.1322037 | 7.690714 | 0.4337327 |  |  | 0.372667 | 7.811682
14.5 | 0.29 | 0.03220367 | 7.790714 | 0.4410012 |  |  | 0.3736567 | 7.823905
15 | 0.3 | -0.01779633 | 7.840714 | 0.444566 |  |  | 0.3746632 | 7.836349
15.5 | 0.31 | 0.03220367 | 7.790714 | 0.4410012 |  |  | 0.3755583 | 7.84746
16 | 0.32 | -0.06779633 | 7.890714 | 0.4480855 |  |  | 0.3762361 | 7.855905
16.5 | 0.33 | -0.06779633 | 7.890714 | 0.4480855 |  |  | 0.3766634 | 7.861238
17 | 0.34 | -0.01779633 | 7.840714 | 0.444566 |  |  | 0.376893 | 7.864127
17.5 | 0.35 | 0.03220367 | 7.790714 | 0.4410012 |  |  | 0.3769621 | 7.865016
18 | 0.36 | -0.01779633 | 7.840714 | 0.444566 |  |  | 0.3769085 | 7.864348
18.5 | 0.37 | -0.1177963 | 7.940714 | 0.4515607 |  |  | 0.3767322 | 7.862127
19 | 0.38 | -0.01779633 | 7.840714 | 0.444566 |  |  | 0.3765035 | 7.859238
19.5 | 0.39 | -0.01779633 | 7.840714 | 0.444566 |  |  | 0.3761875 | 7.855238
20 | 0.4 | 0.08220367 | 7.740714 | 0.4373904 |  |  | 0.3758546 | 7.851016
20.5 | 0.41 | -0.01779633 | 7.840714 | 0.444566 |  |  | 0.3755747 | 7.84746
21 | 0.42 | 0.1322037 | 7.690714 | 0.4337327 |  |  | 0.3754183 | 7.84546
21.5 | 0.43 | 0.03220367 | 7.790714 | 0.4410012 |  |  | 0.3753499 | 7.844571
22 | 0.44 | -0.01779633 | 7.840714 | 0.444566 | 0.6 | 0.5644509 | 0.3754045 | 7.845238
22.5 | 0.45 | -0.01779633 | 7.840714 | 0.444566 | 0.6 | 0 | 0.3754217 | 7.84546
23 | 0.46 | 0.03220367 | 7.790714 | 0.4410012 |  |  | 0.3753664 | 7.844793
23.5 | 0.47 | -0.06779633 | 7.890714 | 0.4480855 |  |  | 0.3751857 | 7.84257
24 | 0.48 | 0.03220367 | 7.790714 | 0.4410012 |  |  | 0.3748973 | 7.839015
24.5 | 0.49 | 0.03220367 | 7.790714 | 0.4410012 |  |  | 0.3744486 | 7.833459
25 | 0.5 | -0.01779633 | 7.840714 | 0.444566 |  |  | 0.3740013 | 7.827905
25.5 | 0.51 | -0.01779633 | 7.840714 | 0.444566 |  |  | 0.3735552 | 7.822349
26 | 0.52 | -0.06779633 | 7.890714 | 0.4480855 |  |  | 0.3731464 | 7.817238
26.5 | 0.53 | -0.01779633 | 7.840714 | 0.444566 |  |  | 0.3727195 | 7.811904
27 | 0.54 | -0.01779633 | 7.840714 | 0.444566 |  |  | 0.372434 | 7.808349
27.5 | 0.55 | -0.01779633 | 7.840714 | 0.444566 |  |  | 0.3721627 | 7.805016
28 | 0.56 | -0.01779633 | 7.840714 | 0.444566 |  |  | 0.3719411 | 7.802349
28.5 | 0.57 | -0.01779633 | 7.840714 | 0.444566 |  |  | 0.3716404 | 7.798794
29 | 0.58 | 0.08220367 | 7.740714 | 0.4373904 |  |  | 0.3713712 | 7.795682
29.5 | 0.59 | -0.01779633 | 7.840714 | 0.444566 |  |  | 0.3707694 | 7.788571
30 | 0.6 | -0.01779633 | 7.840714 | 0.444566 |  |  | 0.3699269 | 7.778571
30.5 | 0.61 | -0.01779633 | 7.840714 | 0.444566 |  |  | 0.3685414 | 7.762127
31 | 0.62 | 0.08220367 | 7.740714 | 0.4373904 |  |  | 0.3667579 | 7.741015
31.5 | 0.63 | -0.01779633 | 7.840714 | 0.444566 |  |  | 0.3641653 | 7.710571
32 | 0.64 | 0.1322037 | 7.690714 | 0.4337327 |  |  | 0.3609946 | 7.673682
32.5 | 0.65 | 0.1322037 | 7.690714 | 0.4337327 |  |  | 0.3568092 | 7.625682
33 | 0.66 | 0.2322037 | 7.590714 | 0.4262727 |  |  | 0.351833 | 7.56946
33.5 | 0.67 | 0.1822037 | 7.640714 | 0.4300271 |  |  | 0.3455728 | 7.499905
34 | 0.68 | 0.4322037 | 7.390714 | 0.4107471 |  |  | 0.3384776 | 7.422349
34.5 | 0.69 | 0.3322037 | 7.490714 | 0.4186136 |  |  | 0.3301619 | 7.333015
35 | 0.7 | 0.5322037 | 7.290714 | 0.4026649 |  |  | 0.3211932 | 7.238348
35.5 | 0.71 | 0.4322037 | 7.390714 | 0.4107471 |  |  | 0.3112944 | 7.135904
36 | 0.72 | 0.6822037 | 7.140714 | 0.3901171 |  |  | 0.3011935 | 7.03346
36.5 | 0.73 | 0.6822037 | 7.140714 | 0.3901171 |  |  | 0.290509 | 6.927461
37 | 0.74 | 1.132204 | 6.690714 | 0.3490979 |  |  | 0.2800082 | 6.825682
37.5 | 0.75 | 1.082204 | 6.740714 | 0.3539261 |  |  | 0.2694481 | 6.725683
38 | 0.76 | 1.532204 | 6.290714 | 0.3077098 |  |  | 0.2595809 | 6.634349
38.5 | 0.77 | 1.332204 | 6.490714 | 0.3290415 |  |  | 0.2499438 | 6.547237
39 | 0.78 | 1.782204 | 6.040714 | 0.2790588 |  |  | 0.2412587 | 6.470571
39.5 | 0.79 | 1.582204 | 6.240714 | 0.3021632 |  |  | 0.2329286 | 6.398793
40 | 0.8 | 1.882204 | 5.940714 | 0.2669232 |  |  | 0.2254058 | 6.335459
40.5 | 0.81 | 1.782204 | 6.040714 | 0.2790588 |  |  | 0.21807 | 6.275015
41 | 0.82 | 2.032204 | 5.790714 | 0.2479339 |  |  | 0.2115753 | 6.222571
41.5 | 0.83 | 1.832204 | 5.990714 | 0.2730416 |  |  | 0.2052385 | 6.172349
42 | 0.84 | 2.132204 | 5.690714 | 0.2347183 |  |  | 0.1996535 | 6.128793
42.5 | 0.85 | 1.982204 | 5.840714 | 0.2543721 |  |  | 0.1942145 | 6.087015
43 | 0.86 | 2.282204 | 5.540714 | 0.2140003 |  |  | 0.1894583 | 6.051016
43.5 | 0.87 | 2.032204 | 5.790714 | 0.2479339 |  |  | 0.1846137 | 6.014793
44 | 0.88 | 2.432204 | 5.390714 | 0.1921294 |  |  | 0.1803505 | 5.983237
44.5 | 0.89 | 2.182204 | 5.640714 | 0.2279347 |  |  | 0.176075 | 5.951904
45 | 0.9 | 2.632204 | 5.190714 | 0.1610019 |  |  | 0.1723395 | 5.924793
45.5 | 0.91 | 2.282204 | 5.540714 | 0.2140003 |  |  | 0.168439 | 5.896793
46 | 0.92 | 2.632204 | 5.190714 | 0.1610019 |  |  | 0.1650594 | 5.872793
46.5 | 0.93 | 2.382204 | 5.440714 | 0.1995537 |  |  | 0.1614582 | 5.84746
47 | 0.94 | 2.682204 | 5.140714 | 0.1528415 |  |  | 0.1581105 | 5.824126
47.5 | 0.95 | 2.482204 | 5.340714 | 0.1845661 |  |  | 0.1544455 | 5.798793
48 | 0.96 | 2.782204 | 5.040714 | 0.1360352 |  |  | 0.1511758 | 5.776349
48.5 | 0.97 | 2.432204 | 5.390714 | 0.1921294 |  |  | 0.1475903 | 5.751904
49 | 0.98 | 2.882204 | 4.940714 | 0.1185486 |  |  | 0.1443035 | 5.729682
49.5 | 0.99 | 2.532204 | 5.290714 | 0.1768598 |  |  | 0.1407504 | 5.705905
50 | 1 | 2.932204 | 4.890714 | 0.1095371 |  |  | 0.1374979 | 5.684349
50.5 | 1.01 | 2.732204 | 5.090714 | 0.1445209 |  |  | 0.133877 | 5.660571
51 | 1.02 | 2.932204 | 4.890714 | 0.1095371 |  |  | 0.1303859 | 5.637904
51.5 | 1.03 | 2.682204 | 5.140714 | 0.1528415 |  |  | 0.1263698 | 5.612127
52 | 1.04 | 2.982204 | 4.840714 | 0.1003395 |  |  | 0.1224539 | 5.587237
52.5 | 1.05 | 2.732204 | 5.090714 | 0.1445209 |  |  | 0.1179314 | 5.558793
53 | 1.06 | 2.982204 | 4.840714 | 0.1003395 |  |  | 0.1134276 | 5.530793
53.5 | 1.07 | 2.782204 | 5.040714 | 0.1360352 |  |  | 0.1085174 | 5.500571
54 | 1.08 | 3.082204 | 4.740714 | 0.08136208 |  |  | 0.1039653 | 5.472794
54.5 | 1.09 | 2.732204 | 5.090714 | 0.1445209 |  |  | 0.09911616 | 5.44346
55 | 1.1 | 3.082204 | 4.740714 | 0.08136208 |  |  | 0.09474574 | 5.417237
55.5 | 1.11 | 2.782204 | 5.040714 | 0.1360352 |  |  | 0.09030683 | 5.390793
56 | 1.12 | 3.082204 | 4.740714 | 0.08136208 |  |  | 0.08651028 | 5.368349
56.5 | 1.13 | 2.732204 | 5.090714 | 0.1445209 |  |  | 0.08265173 | 5.345682
57 | 1.14 | 3.082204 | 4.740714 | 0.08136208 |  |  | 0.07945649 | 5.327015
57.5 | 1.15 | 2.782204 | 5.040714 | 0.1360352 |  |  | 0.07619852 | 5.308126
58 | 1.16 | 3.132204 | 4.690714 | 0.07157005 |  |  | 0.07342684 | 5.292127
58.5 | 1.17 | 2.932204 | 4.890714 | 0.1095371 |  |  | 0.07025222 | 5.273904
59 | 1.18 | 3.232204 | 4.590714 | 0.05134599 |  |  | 0.06736511 | 5.25746
59.5 | 1.19 | 2.932204 | 4.890714 | 0.1095371 |  |  | 0.06397282 | 5.238348
60 | 1.2 | 3.232204 | 4.590714 | 0.05134599 |  |  | 0.06094619 | 5.22146
60.5 | 1.21 | 2.932204 | 4.890714 | 0.1095371 |  |  | 0.0576039 | 5.203015
61 | 1.22 | 3.182204 | 4.640714 | 0.06156692 |  |  | 0.05474932 | 5.18746
61.5 | 1.23 | 2.882204 | 4.940714 | 0.1185486 |  |  | 0.05152985 | 5.170127
62 | 1.24 | 3.282204 | 4.540714 | 0.04089986 |  |  | 0.04889075 | 5.156126
62.5 | 1.25 | 3.032204 | 4.790714 | 0.09094981 |  |  | 0.04586454 | 5.140127
63 | 1.26 | 3.332204 | 4.490714 | 0.03022111 |  |  | 0.04331469 | 5.126793
63.5 | 1.27 | 3.032204 | 4.790714 | 0.09094981 |  |  | 0.04062997 | 5.112793
64 | 1.28 | 3.182204 | 4.640714 | 0.06156692 |  |  | 0.03883446 | 5.10346
64.5 | 1.29 | 3.032204 | 4.790714 | 0.09094981 |  |  | 0.03675676 | 5.092571
65 | 1.3 | 3.382204 | 4.440714 | 0.019302 |  |  | 0.03531114 | 5.085015
65.5 | 1.31 | 2.982204 | 4.840714 | 0.1003395 |  |  | 0.03339178 | 5.075016
66 | 1.32 | 3.332204 | 4.490714 | 0.03022111 |  |  | 0.0317597 | 5.066571
66.5 | 1.33 | 3.032204 | 4.790714 | 0.09094981 |  |  | 0.02929821 | 5.053904
67 | 1.34 | 3.332204 | 4.490714 | 0.03022111 |  |  | 0.02715813 | 5.043015
67.5 | 1.35 | 3.082204 | 4.740714 | 0.08136208 |  |  | 0.02436356 | 5.028793
68 | 1.36 | 3.332204 | 4.490714 | 0.03022111 |  |  | 0.02205201 | 5.017016
68.5 | 1.37 | 3.082204 | 4.740714 | 0.08136208 |  |  | 0.0191424 | 5.002126
69 | 1.38 | 3.332204 | 4.490714 | 0.03022111 |  |  | 0.01676469 | 4.989904
69.5 | 1.39 | 3.132204 | 4.690714 | 0.07157005 |  |  | 0.01395953 | 4.97546
70 | 1.4 | 3.382204 | 4.440714 | 0.019302 |  |  | 0.0118607 | 4.964571
70.5 | 1.41 | 3.082204 | 4.740714 | 0.08136208 |  |  | 0.009501089 | 4.952348
71 | 1.42 | 3.382204 | 4.440714 | 0.019302 |  |  | 0.00793357 | 4.944127
71.5 | 1.43 | 3.132204 | 4.690714 | 0.07157005 |  |  | 0.00622406 | 4.935237
72 | 1.44 | 3.332204 | 4.490714 | 0.03022111 |  |  | 0.005396735 | 4.930793
72.5 | 1.45 | 3.182204 | 4.640714 | 0.06156692 |  |  | 0.004197815 | 4.924571
73 | 1.46 | 3.432204 | 4.390714 | 0.008134092 |  |  | 0.0035993 | 4.92146
73.5 | 1.47 | 3.132204 | 4.690714 | 0.07157005 |  |  | 0.002758215 | 4.917238
74 | 1.48 | 3.432204 | 4.390714 | 0.008134092 |  |  | 0.002359803 | 4.915238
74.5 | 1.49 | 3.132204 | 4.690714 | 0.07157005 |  |  | 0.001370327 | 4.910349
75 | 1.5 | 3.382204 | 4.440714 | 0.019302 |  |  | 0.000966048 | 4.908349
75.5 | 1.51 | 3.082204 | 4.740714 | 0.08136208 |  |  | 0.0002782706 | 4.9
76 | 1.52 | 3.332204 | 4.490714 | 0.03022111 |  |  | 0 | 4.9
76.5 | 1.53 | 3.082204 | 4.740714 | 0.08136208 |  |  | 0 | 4.9
77 | 1.54 | 3.332204 | 4.490714 | 0.03022111 |  |  | 0 | 4.9
77.5 | 1.55 | 3.182204 | 4.640714 | 0.06156692 |  |  | 0 | 4.9
78 | 1.56 | 3.432204 | 4.390714 | 0.008134092 |  |  | 0 | 4.9
78.5 | 1.57 | 3.182204 | 4.640714 | 0.06156692 |  |  | 0 | 4.9
79 | 1.58 | 3.482204 | 4.340714 | -0.003290988 |  |  | 0 | 4.9
79.5 | 1.59 | 3.182204 | 4.640714 | 0.06156692 |  |  | 0 | 4.9
80 | 1.6 | 3.482204 | 4.340714 | -0.003290988 |  |  | 0 | 4.9
80.5 | 1.61 | 3.182204 | 4.640714 | 0.06156692
81 | 1.62 | 3.482204 | 4.340714 | -0.003290988
81.5 | 1.63 | 3.232204 | 4.590714 | 0.05134599
82 | 1.64 | 3.482204 | 4.340714 | -0.003290988
82.5 | 1.65 | 3.232204 | 4.590714 | 0.05134599
83 | 1.66 | 3.482204 | 4.340714 | -0.003290988
83.5 | 1.67 | 3.282204 | 4.540714 | 0.04089986
84 | 1.68 | 3.482204 | 4.340714 | -0.003290988
84.5 | 1.69 | 3.232204 | 4.590714 | 0.05134599
85 | 1.7 | 3.532204 | 4.290714 | -0.01498245
85.5 | 1.71 | 3.232204 | 4.590714 | 0.05134599
86 | 1.72 | 3.632204 | 4.190714 | -0.03920223
86.5 | 1.73 | 3.282204 | 4.540714 | 0.04089986
87 | 1.74 | 3.532204 | 4.290714 | -0.01498245
87.5 | 1.75 | 3.432204 | 4.390714 | 0.008134092
88 | 1.76 | 3.632204 | 4.190714 | -0.03920223
88.5 | 1.77 | 3.182204 | 4.640714 | 0.06156692
89 | 1.78 | 3.532204 | 4.290714 | -0.01498245
89.5 | 1.79 | 3.432204 | 4.390714 | 0.008134092
90 | 1.8 | 3.532204 | 4.290714 | -0.01498245
90.5 | 1.81
91 | 1.82
91.5 | 1.83
92 | 1.84
92.5 | 1.85
93 | 1.86
93.5 | 1.87
94 | 1.88
94.5 | 1.89
95 | 1.9
95.5 | 1.91
96 | 1.92
96.5 | 1.93
97 | 1.94
97.5 | 1.95
98 | 1.96
98.5 | 1.97
99 | 1.98
99.5 | 1.99
100 | 2
100.5 | 2.01
101 | 2.02
101.5 | 2.03
102 | 2.04
102.5 | 2.05
103 | 2.06
103.5 | 2.07
104 | 2.08
104.5 | 2.09
105 | 2.1
105.5 | 2.11
106 | 2.12
106.5 | 2.13
107 | 2.14
107.5 | 2.15
108 | 2.16
108.5 | 2.17
109 | 2.18
109.5 | 2.19
110 | 2.2
110.5 | 2.21
111 | 2.22
111.5 | 2.23
112 | 2.24
112.5 | 2.25
113 | 2.26
113.5 | 2.27
114 | 2.28
114.5 | 2.29
115 | 2.3
115.5 | 2.31
116 | 2.32
116.5 | 2.33
117 | 2.34
117.5 | 2.35
118 | 2.36
118.5 | 2.37
119 | 2.38
119.5 | 2.39
120 | 2.4
120.5 | 2.41
121 | 2.42
121.5 | 2.43
122 | 2.44
122.5 | 2.45
123 | 2.46
123.5 | 2.47
124 | 2.48
124.5 | 2.49
125 | 2.5

## Fuerza
ciclos | seg | Fuerza | Presión
0.5 | 0.01 | 9.35874 | 84.14603 | 0.6 | 11.82105
1 | 0.02 | 9.33912 | 83.96963 | 0.6 | 0
1.5 | 0.03 | 9.33912 | 83.96963
2 | 0.04 | 9.37836 | 84.32244
2.5 | 0.05 | 9.35874 | 84.14603
3 | 0.06 | 9.35874 | 84.14603
3.5 | 0.07 | 9.33912 | 83.96963
4 | 0.08 | 9.33912 | 83.96963
4.5 | 0.09 | 9.35874 | 84.14603
5 | 0.1 | 9.33912 | 83.96963
5.5 | 0.11 | 9.35874 | 84.14603
6 | 0.12 | 9.33912 | 83.96963
6.5 | 0.13 | 9.33912 | 83.96963
7 | 0.14 | 9.35874 | 84.14603
7.5 | 0.15 | 9.35874 | 84.14603
8 | 0.16 | 9.33912 | 83.96963
8.5 | 0.17 | 9.35874 | 84.14603 | 0.6 | 106.2851
9 | 0.18 | 9.35874 | 84.14603 | 0.6 | 0
9.5 | 0.19 | 9.35874 | 84.14603
10 | 0.2 | 9.35874 | 84.14603
10.5 | 0.21 | 9.35874 | 84.14603
11 | 0.22 | 9.35874 | 84.14603
11.5 | 0.23 | 9.37836 | 84.32244
12 | 0.24 | 9.37836 | 84.32244
12.5 | 0.25 | 9.39798 | 84.49885
13 | 0.26 | 9.4176 | 84.67525
13.5 | 0.27 | 9.35874 | 84.14603
14 | 0.28 | 9.37836 | 84.32244
14.5 | 0.29 | 9.37836 | 84.32244
15 | 0.3 | 9.37836 | 84.32244
15.5 | 0.31 | 9.35874 | 84.14603
16 | 0.32 | 9.37836 | 84.32244
16.5 | 0.33 | 9.37836 | 84.32244
17 | 0.34 | 9.35874 | 84.14603
17.5 | 0.35 | 9.35874 | 84.14603
18 | 0.36 | 9.33912 | 83.96963
18.5 | 0.37 | 9.37836 | 84.32244
19 | 0.38 | 9.37836 | 84.32244
19.5 | 0.39 | 9.35874 | 84.14603
20 | 0.4 | 9.35874 | 84.14603
20.5 | 0.41 | 9.37836 | 84.32244
21 | 0.42 | 9.37836 | 84.32244
21.5 | 0.43 | 9.33912 | 83.96963
22 | 0.44 | 9.4176 | 84.67525
22.5 | 0.45 | 9.43722 | 84.85166
23 | 0.46 | 9.39798 | 84.49885
23.5 | 0.47 | 9.37836 | 84.32244
24 | 0.48 | 9.33912 | 83.96963
24.5 | 0.49 | 9.37836 | 84.32244
25 | 0.5 | 9.43722 | 84.85166
25.5 | 0.51 | 9.39798 | 84.49885
26 | 0.52 | 9.39798 | 84.49885
26.5 | 0.53 | 9.39798 | 84.49885
27 | 0.54 | 9.39798 | 84.49885
27.5 | 0.55 | 9.45684 | 85.02806
28 | 0.56 | 9.35874 | 84.14603
28.5 | 0.57 | 9.39798 | 84.49885
29 | 0.58 | 9.39798 | 84.49885
29.5 | 0.59 | 9.39798 | 84.49885
30 | 0.6 | 9.39798 | 84.49885
30.5 | 0.61 | 9.39798 | 84.49885
31 | 0.62 | 9.37836 | 84.32244
31.5 | 0.63 | 9.37836 | 84.32244
32 | 0.64 | 9.33912 | 83.96963
32.5 | 0.65 | 9.37836 | 84.32244
33 | 0.66 | 9.37836 | 84.32244
33.5 | 0.67 | 9.3195 | 83.79322
34 | 0.68 | 9.35874 | 84.14603
34.5 | 0.69 | 9.35874 | 84.14603
35 | 0.7 | 9.33912 | 83.96963
35.5 | 0.71 | 9.3195 | 83.79322
36 | 0.72 | 9.3195 | 83.79322
36.5 | 0.73 | 9.33912 | 83.96963
37 | 0.74 | 9.3195 | 83.79322
37.5 | 0.75 | 9.3195 | 83.79322
38 | 0.76 | 9.29988 | 83.61681
38.5 | 0.77 | 9.33912 | 83.96963
39 | 0.78 | 9.26064 | 83.264
39.5 | 0.79 | 9.2214 | 82.91119
40 | 0.8 | 9.29988 | 83.61681
40.5 | 0.81 | 9.24102 | 83.08759
41 | 0.82 | 9.2214 | 82.91119
41.5 | 0.83 | 9.2214 | 82.91119
42 | 0.84 | 9.20178 | 82.73478
42.5 | 0.85 | 9.16254 | 82.38197
43 | 0.86 | 9.20178 | 82.73478
43.5 | 0.87 | 9.18216 | 82.55838
44 | 0.88 | 9.16254 | 82.38197
44.5 | 0.89 | 9.16254 | 82.38197
45 | 0.9 | 9.14292 | 82.20556
45.5 | 0.91 | 9.10368 | 81.85275
46 | 0.92 | 9.1233 | 82.02915
46.5 | 0.93 | 9.10368 | 81.85275
47 | 0.94 | 9.10368 | 81.85275
47.5 | 0.95 | 9.10368 | 81.85275
48 | 0.96 | 9.08406 | 81.67634
48.5 | 0.97 | 9.08406 | 81.67634
49 | 0.98 | 9.06444 | 81.49993
49.5 | 0.99 | 9.08406 | 81.67634
50 | 1 | 9.04482 | 81.32352
50.5 | 1.01 | 9.08406 | 81.67634
51 | 1.02 | 9.10368 | 81.85275
51.5 | 1.03 | 9.10368 | 81.85275
52 | 1.04 | 9.08406 | 81.67634
52.5 | 1.05 | 9.04482 | 81.32352
53 | 1.06 | 9.10368 | 81.85275
53.5 | 1.07 | 9.08406 | 81.67634
54 | 1.08 | 9.10368 | 81.85275
54.5 | 1.09 | 9.06444 | 81.49993
55 | 1.1 | 9.10368 | 81.85275
55.5 | 1.11 | 9.08406 | 81.67634
56 | 1.12 | 9.14292 | 82.20556
56.5 | 1.13 | 9.1233 | 82.02915
57 | 1.14 | 9.10368 | 81.85275
57.5 | 1.15 | 9.14292 | 82.20556
58 | 1.16 | 9.14292 | 82.20556
58.5 | 1.17 | 9.10368 | 81.85275
59 | 1.18 | 9.14292 | 82.20556
59.5 | 1.19 | 9.20178 | 82.73478
60 | 1.2 | 9.16254 | 82.38197
60.5 | 1.21 | 9.18216 | 82.55838
61 | 1.22 | 9.16254 | 82.38197
61.5 | 1.23 | 9.20178 | 82.73478
62 | 1.24 | 9.16254 | 82.38197
62.5 | 1.25 | 9.20178 | 82.73478
63 | 1.26 | 9.24102 | 83.08759
63.5 | 1.27 | 9.18216 | 82.55838
64 | 1.28 | 9.2214 | 82.91119
64.5 | 1.29 | 9.2214 | 82.91119
65 | 1.3 | 9.20178 | 82.73478
65.5 | 1.31 | 9.2214 | 82.91119
66 | 1.32 | 9.2214 | 82.91119
66.5 | 1.33 | 9.24102 | 83.08759
67 | 1.34 | 9.24102 | 83.08759
67.5 | 1.35 | 9.24102 | 83.08759
68 | 1.36 | 9.2214 | 82.91119
68.5 | 1.37 | 9.26064 | 83.264
69 | 1.38 | 9.24102 | 83.08759
69.5 | 1.39 | 9.24102 | 83.08759
70 | 1.4 | 9.3195 | 83.79322
70.5 | 1.41 | 9.29988 | 83.61681
71 | 1.42 | 9.28026 | 83.44041
71.5 | 1.43 | 9.28026 | 83.44041
72 | 1.44 | 9.26064 | 83.264
72.5 | 1.45 | 9.26064 | 83.264
73 | 1.46 | 9.26064 | 83.264
73.5 | 1.47 | 9.29988 | 83.61681
74 | 1.48 | 9.3195 | 83.79322
74.5 | 1.49 | 9.29988 | 83.61681
75 | 1.5 | 9.29988 | 83.61681
75.5 | 1.51 | 9.3195 | 83.79322
76 | 1.52 | 9.3195 | 83.79322
76.5 | 1.53 | 9.37836 | 84.32244
77 | 1.54 | 9.3195 | 83.79322
77.5 | 1.55 | 9.3195 | 83.79322
78 | 1.56 | 9.33912 | 83.96963
78.5 | 1.57 | 9.3195 | 83.79322
79 | 1.58 | 9.35874 | 84.14603
79.5 | 1.59 | 9.35874 | 84.14603
80 | 1.6 | 9.3195 | 83.79322
80.5 | 1.61 | 9.35874 | 84.14603
81 | 1.62 | 9.33912 | 83.96963
81.5 | 1.63 | 9.33912 | 83.96963
82 | 1.64 | 9.3195 | 83.79322
82.5 | 1.65 | 9.35874 | 84.14603
83 | 1.66 | 9.35874 | 84.14603
83.5 | 1.67 | 9.35874 | 84.14603
84 | 1.68 | 9.35874 | 84.14603
84.5 | 1.69 | 9.37836 | 84.32244
85 | 1.7 | 9.33912 | 83.96963
85.5 | 1.71 | 9.37836 | 84.32244
86 | 1.72 | 9.37836 | 84.32244
86.5 | 1.73 | 9.35874 | 84.14603
87 | 1.74 | 9.39798 | 84.49885
87.5 | 1.75 | 9.39798 | 84.49885
88 | 1.76 | 9.37836 | 84.32244
88.5 | 1.77 | 9.37836 | 84.32244
89 | 1.78 | 9.37836 | 84.32244
89.5 | 1.79 | 9.39798 | 84.49885
90 | 1.8 | 9.39798 | 84.49885
90.5 | 1.81
91 | 1.82
91.5 | 1.83
92 | 1.84
92.5 | 1.85
93 | 1.86
93.5 | 1.87
94 | 1.88
94.5 | 1.89
95 | 1.9
95.5 | 1.91
96 | 1.92
96.5 | 1.93
97 | 1.94
97.5 | 1.95
98 | 1.96
98.5 | 1.97
99 | 1.98
99.5 | 1.99
100 | 2
100.5 | 2.01
101 | 2.02
101.5 | 2.03
102 | 2.04
102.5 | 2.05
103 | 2.06
103.5 | 2.07
104 | 2.08
104.5 | 2.09
105 | 2.1
105.5 | 2.11
106 | 2.12
106.5 | 2.13
107 | 2.14
107.5 | 2.15
108 | 2.16
108.5 | 2.17
109 | 2.18
109.5 | 2.19
110 | 2.2
110.5 | 2.21
111 | 2.22
111.5 | 2.23
112 | 2.24
112.5 | 2.25
113 | 2.26
113.5 | 2.27
114 | 2.28
114.5 | 2.29
115 | 2.3
115.5 | 2.31
116 | 2.32
116.5 | 2.33
117 | 2.34
117.5 | 2.35
118 | 2.36
118.5 | 2.37
119 | 2.38
119.5 | 2.39
120 | 2.4
120.5 | 2.41
121 | 2.42
121.5 | 2.43
122 | 2.44
122.5 | 2.45
123 | 2.46
123.5 | 2.47
124 | 2.48
124.5 | 2.49
125 | 2.5

## Resistencia
ciclos | seg | Intensidad | Tensión | Resistencia | Potencia | Energía
0.5 | 0.01 | 0 | 0.5601695 |  |  |  | 0.6 | 18.57375
1 | 0.02 | 0 | -0.02983051 |  |  |  | 0.6 | 0 | La línea vertical roja señala el fin del precalentamiento
1.5 | 0.03 | 0 | -0.02983051 |  |  |  | 0.7 | 18.57375
2 | 0.04 | 0 | -0.01983051 |  |  |  | 0.7 | 0
2.5 | 0.05 | 0 | -0.02983051
3 | 0.06 | 0 | 0.02016949
3.5 | 0.07 | 0 | 0.02016949
4 | 0.08 | 0 | 0.02016949
4.5 | 0.09 | 0 | 0.02016949
5 | 0.1 | 0 | 0.02016949
5.5 | 0.11 | 0 | 0.06016949
6 | 0.12 | 0 | 0.06016949
6.5 | 0.13 | 0 | -0.02983051
7 | 0.14 | 0 | -0.02983051
7.5 | 0.15 | 0 | -0.01983051
8 | 0.16 | 0 | 0.02016949
8.5 | 0.17 | 0 | -0.01983051
9 | 0.18 | 0 | 0.02016949 |  |  |  | 0.6 | 2.29988
9.5 | 0.19 | 0 | 0.06016949 |  |  |  | 0.6 | 0
10 | 0.2 | 0 | -0.01983051
10.5 | 0.21 | 0 | 0.04016949
11 | 0.22 | 0 | 0.000169487
11.5 | 0.23 | 0 | 0.000169487
12 | 0.24 | 0 | 0.02016949
12.5 | 0.25 | 0 | -0.01983051
13 | 0.26 | 0 | 0.02016949
13.5 | 0.27 | 0 | -0.04983051
14 | 0.28 | 0 | 0.02016949
14.5 | 0.29 | 0 | 0.02016949
15 | 0.3 | 0 | -0.01983051
15.5 | 0.31 | 0 | 0.000169487
16 | 0.32 | 0 | 0.000169487
16.5 | 0.33 | 0 | -0.06983051 |  |  |  | 0.6 | 0.3690168
17 | 0.34 | 0 | 0.02016949 |  |  |  | 0.6 | 0
17.5 | 0.35 | 0 | 0.02016949
18 | 0.36 | 0 | -0.01983051
18.5 | 0.37 | 0 | -0.01983051
19 | 0.38 | 0 | 0.000169487
19.5 | 0.39 | 0 | 0.02016949
20 | 0.4 | 0 | -0.04983051
20.5 | 0.41 | 0 | -0.01983051
21 | 0.42 | 0 | -0.01983051
21.5 | 0.43 | 0 | -0.01983051
22 | 0.44 | 0 | -0.02983051
22.5 | 0.45 | 0 | -0.02983051
23 | 0.46 | 0 | -0.01983051
23.5 | 0.47 | 0 | -0.01983051
24 | 0.48 | 0 | 0.000169487
24.5 | 0.49 | 0 | 0.000169487 |  |  |  | 0.6 | 32.60168
25 | 0.5 | 0 | 0.04016949 |  |  |  | 0.6 | 0
25.5 | 0.51 | 0 | 0.04016949
26 | 0.52 | 0 | -0.01983051
26.5 | 0.53 | 0 | -0.01983051
27 | 0.54 | 0 | 0.000169487
27.5 | 0.55 | 0 | 0.000169487
28 | 0.56 | 0 | -0.01983051
28.5 | 0.57 | 0 | 0.04016949
29 | 0.58 | 0 | 0.04016949
29.5 | 0.59 | 0 | 0.000169487
30 | 0.6 | 0 | 0.000169487
30.5 | 0.61 | 0 | 0.000169487
31 | 0.62 | 4.231 | 6.635261e-05 | 1.568249e-05 | 0.0002807379 | 2.807379e-06
31.5 | 0.63 | 4.192 | 1.050067 | 0.2504932 | 4.401882 | 0.04402163
32 | 0.64 | 4.446 | 1.220061 | 0.2744177 | 5.424392 | 0.09826555
32.5 | 0.65 | 4.699 | 1.260055 | 0.2681538 | 5.920998 | 0.1574755
33 | 0.66 | 5.031 | 1.480047 | 0.2941854 | 7.446116 | 0.2319367
33.5 | 0.67 | 5.245 | 1.260042 | 0.2402367 | 6.608919 | 0.2980259
34 | 0.68 | 5.499 | 1.160035 | 0.2109539 | 6.379035 | 0.3618162
34.5 | 0.69 | 5.635 | 1.240032 | 0.2200589 | 6.987582 | 0.431692
35 | 0.7 | 5.635 | 1.030032 | 0.1827919 | 5.804232 | 0.4897344
35.5 | 0.71 | 5.83 | 1.010027 | 0.1732466 | 5.88846 | 0.548619
36 | 0.72 | 5.928 | 1.750025 | 0.2952134 | 10.37415 | 0.6523604
36.5 | 0.73 | 9.906 | 1.609928 | 0.1625205 | 15.94795 | 0.8118399
37 | 0.74 | 10.9 | 1.839904 | 0.1687985 | 20.05495 | 1.012389
37.5 | 0.75 | 11.544 | 1.839888 | 0.1593805 | 21.23967 | 1.224786
38 | 0.76 | 14.176 | 1.839824 | 0.1297844 | 26.08134 | 1.4856
38.5 | 0.77 | 14.859 | 1.609807 | 0.1083389 | 23.92013 | 1.724801
39 | 0.78 | 13.864 | 1.529832 | 0.1103456 | 21.20959 | 1.936897
39.5 | 0.79 | 13.201 | 1.629848 | 0.123464 | 21.51562 | 2.152053
40 | 0.8 | 13.123 | 1.37985 | 0.1051474 | 18.10777 | 2.333131
40.5 | 0.81 | 13.084 | 1.379851 | 0.1054609 | 18.05396 | 2.51367
41 | 0.82 | 13.065 | 1.439851 | 0.1102067 | 18.81165 | 2.701787
41.5 | 0.83 | 13.143 | 1.339849 | 0.1019439 | 17.60964 | 2.877883
42 | 0.84 | 13.123 | 1.41985 | 0.1081955 | 18.63269 | 3.06421
42.5 | 0.85 | 13.045 | 1.259852 | 0.09657735 | 16.43476 | 3.228558
43 | 0.86 | 13.065 | 1.259851 | 0.09642947 | 16.45995 | 3.393157
43.5 | 0.87 | 13.123 | 1.39985 | 0.1066715 | 18.37023 | 3.576859
44 | 0.88 | 13.123 | 1.25985 | 0.09600317 | 16.53301 | 3.74219
44.5 | 0.89 | 13.026 | 1.339852 | 0.1028598 | 17.45291 | 3.916719
45 | 0.9 | 13.026 | 1.419852 | 0.1090014 | 18.49499 | 4.101669
45.5 | 0.91 | 13.104 | 1.15985 | 0.08851114 | 15.19867 | 4.253655
46 | 0.92 | 13.104 | 1.10985 | 0.08469552 | 14.54348 | 4.39909
46.5 | 0.93 | 13.065 | 1.089851 | 0.0834176 | 14.2389 | 4.541479
47 | 0.94 | 13.045 | 1.339851 | 0.10271 | 17.47836 | 4.716263
47.5 | 0.95 | 13.084 | 1.339851 | 0.1024037 | 17.5306 | 4.891569
48 | 0.96 | 13.065 | 1.299851 | 0.09949108 | 16.98255 | 5.061394
48.5 | 0.97 | 13.026 | 1.419852 | 0.1090014 | 18.49499 | 5.246344
49 | 0.98 | 13.104 | 1.12985 | 0.08622177 | 14.80556 | 5.3944
49.5 | 0.99 | 13.006 | 1.159853 | 0.08917826 | 15.08504 | 5.54525
50 | 1 | 13.006 | 1.199852 | 0.09225377 | 15.60528 | 5.701303
50.5 | 1.01 | 13.084 | 1.009851 | 0.07718211 | 13.21288 | 5.833431
51 | 1.02 | 13.026 | 1.129852 | 0.08673821 | 14.71745 | 5.980606
51.5 | 1.03 | 12.987 | 1.219853 | 0.09392877 | 15.84223 | 6.139028
52 | 1.04 | 13.026 | 1.089852 | 0.08366742 | 14.19641 | 6.280992
52.5 | 1.05 | 13.026 | 1.199852 | 0.09211207 | 15.62927 | 6.437285
53 | 1.06 | 13.045 | 1.089851 | 0.08354554 | 14.21711 | 6.579456
53.5 | 1.07 | 13.026 | 1.069852 | 0.08213203 | 13.93589 | 6.718815
54 | 1.08 | 13.045 | 1.089851 | 0.08354554 | 14.21711 | 6.860986
54.5 | 1.09 | 13.026 | 1.359852 | 0.1043952 | 17.71343 | 7.03812
55 | 1.1 | 13.026 | 1.219852 | 0.09364747 | 15.88979 | 7.197018
55.5 | 1.11 | 12.987 | 1.049853 | 0.08083875 | 13.63444 | 7.333363
56 | 1.12 | 12.987 | 1.049853 | 0.08083875 | 13.63444 | 7.469707
56.5 | 1.13 | 13.006 | 1.029853 | 0.07918288 | 13.39426 | 7.60365
57 | 1.14 | 13.006 | 1.089852 | 0.08379613 | 14.17462 | 7.745396
57.5 | 1.15 | 12.987 | 1.089853 | 0.08391875 | 14.15392 | 7.886935
58 | 1.16 | 12.967 | 1.089853 | 0.08404823 | 14.13213 | 8.028256
58.5 | 1.17 | 12.987 | 1.069853 | 0.08237875 | 13.89418 | 8.167198
59 | 1.18 | 13.006 | 0.9898524 | 0.07610737 | 12.87402 | 8.295938
59.5 | 1.19 | 13.026 | 1.049852 | 0.08059665 | 13.67537 | 8.432693
60 | 1.2 | 13.026 | 1.069852 | 0.08213203 | 13.93589 | 8.572051
60.5 | 1.21 | 13.006 | 0.9898524 | 0.07610737 | 12.87402 | 8.700791
61 | 1.22 | 13.026 | 1.109852 | 0.08520282 | 14.45693 | 8.845361
61.5 | 1.23 | 13.006 | 1.219853 | 0.09379153 | 15.8654 | 9.004015
62 | 1.24 | 12.987 | 1.029853 | 0.07929875 | 13.3747 | 9.137762
62.5 | 1.25 | 12.967 | 0.9898534 | 0.07633635 | 12.83543 | 9.266116
63 | 1.26 | 12.948 | 0.9898539 | 0.0764484 | 12.81663 | 9.394282
63.5 | 1.27 | 12.948 | 1.089854 | 0.08417159 | 14.11143 | 9.535397
64 | 1.28 | 12.967 | 1.029853 | 0.0794211 | 13.35411 | 9.668938
64.5 | 1.29 | 12.967 | 1.029853 | 0.0794211 | 13.35411 | 9.802479
65 | 1.3 | 12.948 | 1.109854 | 0.08571624 | 14.37039 | 9.946182
65.5 | 1.31 | 12.967 | 1.159853 | 0.08944655 | 15.03982 | 10.09658
66 | 1.32 | 12.967 | 0.9298534 | 0.07170922 | 12.05741 | 10.21715
66.5 | 1.33 | 12.87 | 1.089856 | 0.08468187 | 14.02644 | 10.35742
67 | 1.34 | 12.948 | 0.9698539 | 0.07490376 | 12.55767 | 10.483
67.5 | 1.35 | 12.889 | 0.9898553 | 0.07679845 | 12.75824 | 10.61058
68 | 1.36 | 12.811 | 0.9298572 | 0.07258272 | 11.9124 | 10.7297
68.5 | 1.37 | 12.87 | 1.029856 | 0.08001987 | 13.25424 | 10.86225
69 | 1.38 | 12.928 | 1.029854 | 0.07966076 | 13.31396 | 10.99539
69.5 | 1.39 | 12.87 | 0.9898558 | 0.07691187 | 12.73944 | 11.12278
70 | 1.4 | 12.811 | 0.8498572 | 0.06633808 | 10.88752 | 11.23166
70.5 | 1.41 | 12.889 | 1.069855 | 0.08300529 | 13.78936 | 11.36955
71 | 1.42 | 12.967 | 0.8898534 | 0.06862447 | 11.53873 | 11.48494
71.5 | 1.43 | 12.87 | 0.9898558 | 0.07691187 | 12.73944 | 11.61233
72 | 1.44 | 12.831 | 0.8898568 | 0.0693521 | 11.41775 | 11.72651
72.5 | 1.45 | 12.87 | 1.009856 | 0.07846587 | 12.99684 | 11.85648
73 | 1.46 | 12.811 | 0.8398572 | 0.06555751 | 10.75941 | 11.96407
73.5 | 1.47 | 12.87 | 0.9098558 | 0.07069586 | 11.70984 | 12.08117
74 | 1.48 | 12.967 | 0.9298534 | 0.07170922 | 12.05741 | 12.20174
74.5 | 1.49 | 12.87 | 0.9298558 | 0.07224987 | 11.96724 | 12.32142
75 | 1.5 | 12.831 | 0.8898568 | 0.0693521 | 11.41775 | 12.43559
75.5 | 1.51 | 12.87 | 1.199856 | 0.09322888 | 15.44214 | 12.59002
76 | 1.52 | 12.909 | 1.199855 | 0.09294715 | 15.48892 | 12.74491
76.5 | 1.53 | 12.831 | 1.199857 | 0.09351232 | 15.39536 | 12.89886
77 | 1.54 | 12.753 | 1.149859 | 0.09016377 | 14.66415 | 13.0455
77.5 | 1.55 | 12.928 | 1.069854 | 0.08275481 | 13.83108 | 13.18381
78 | 1.56 | 12.948 | 0.9298539 | 0.07181448 | 12.03975 | 13.30421
78.5 | 1.57 | 12.85 | 1.049856 | 0.08170087 | 13.49065 | 13.43912
79 | 1.58 | 12.928 | 0.8898544 | 0.06883156 | 11.50404 | 13.55416
79.5 | 1.59 | 12.85 | 1.069856 | 0.08325729 | 13.74765 | 13.69163
80 | 1.6 | 12.772 | 1.029858 | 0.08063405 | 13.15335 | 13.82317
80.5 | 1.61 | 12.831 | 0.8898568 | 0.0693521 | 11.41775 | 13.93734
81 | 1.62 | 12.928 | 0.9698544 | 0.07501967 | 12.53828 | 14.06273
81.5 | 1.63 | 12.967 | 1.179853 | 0.09098893 | 15.29916 | 14.21572
82 | 1.64 | 12.909 | 0.9298548 | 0.07203151 | 12.0035 | 14.33575
82.5 | 1.65 | 12.85 | 1.029856 | 0.08014445 | 13.23365 | 14.46809
83 | 1.66 | 12.792 | 0.8898577 | 0.06956361 | 11.38306 | 14.58192
83.5 | 1.67 | 12.85 | 0.9898562 | 0.07703161 | 12.71965 | 14.70912
84 | 1.68 | 12.928 | 0.8898544 | 0.06883156 | 11.50404 | 14.82416
84.5 | 1.69 | 12.831 | 0.9898567 | 0.07714572 | 12.70085 | 14.95117
85 | 1.7 | 12.909 | 1.029855 | 0.07977805 | 13.2944 | 15.08411
85.5 | 1.71 | 12.967 | 1.069853 | 0.08250585 | 13.87279 | 15.22284
86 | 1.72 | 12.792 | 1.069858 | 0.0836349 | 13.68562 | 15.35969
86.5 | 1.73 | 12.831 | 1.149857 | 0.08961552 | 14.75381 | 15.50723
87 | 1.74 | 12.928 | 1.029854 | 0.07966076 | 13.31396 | 15.64037
87.5 | 1.75 | 12.811 | 1.129857 | 0.0881943 | 14.4746 | 15.78512
88 | 1.76 | 12.889 | 1.049855 | 0.08145358 | 13.53158 | 15.92043
88.5 | 1.77 | 12.967 | 1.029853 | 0.0794211 | 13.35411 | 16.05397
89 | 1.78 | 12.909 | 0.9298548 | 0.07203151 | 12.0035 | 16.17401
89.5 | 1.79 | 12.811 | 0.9898572 | 0.07726619 | 12.68106 | 16.30082
90 | 1.8 | 12.753 | 0.8898587 | 0.06977642 | 11.34837 | 16.4143
90.5 | 1.81
91 | 1.82
91.5 | 1.83
92 | 1.84
92.5 | 1.85
93 | 1.86
93.5 | 1.87
94 | 1.88
94.5 | 1.89
95 | 1.9
95.5 | 1.91
96 | 1.92
96.5 | 1.93
97 | 1.94
97.5 | 1.95
98 | 1.96
98.5 | 1.97
99 | 1.98
99.5 | 1.99
100 | 2
100.5 | 2.01
101 | 2.02
101.5 | 2.03
102 | 2.04
102.5 | 2.05
103 | 2.06
103.5 | 2.07
104 | 2.08
104.5 | 2.09
105 | 2.1
105.5 | 2.11
106 | 2.12
106.5 | 2.13
107 | 2.14
107.5 | 2.15
108 | 2.16
108.5 | 2.17
109 | 2.18
109.5 | 2.19
110 | 2.2
110.5 | 2.21
111 | 2.22
111.5 | 2.23
112 | 2.24
112.5 | 2.25
113 | 2.26
113.5 | 2.27
114 | 2.28
114.5 | 2.29
115 | 2.3
115.5 | 2.31
116 | 2.32
116.5 | 2.33
117 | 2.34
117.5 | 2.35
118 | 2.36
118.5 | 2.37
119 | 2.38
119.5 | 2.39
120 | 2.4
120.5 | 2.41
121 | 2.42
121.5 | 2.43
122 | 2.44
122.5 | 2.45
123 | 2.46
123.5 | 2.47
124 | 2.48
124.5 | 2.49
125 | 2.5

## Resultados
Inicio paso corriente
30 | 0
30 | 0.5 | Eje Izquierdo |  | Eje Derecho
Fin de Subida |  | Máx = | 0.5 | Máx = | 0.6
38.21175 | 0 | Mín = | 0 | Mín = | 0
38.21175 | 0.5
¿Suavizar?
Inicio paso corriente |  | Eje Izquierdo |  | Eje Derecho
30 | 0 | Máx = | 100 | Máx = | 9
30 | 100 | Mín = | 0 | Mín = | 0
Fin de Subida
38.21175 | 0
38.21175 | 100
¿Suavizar?
|  | Eje Izquierdo |  | Eje Derecho
Inicio paso corriente |  | Máx = | 10 | Máx = | 6
30 | 0 | Mín = | 0 | Mín = | 0
30 | 10
Fin de Subida
38.21175 | 0
38.21175 | 10
|  | Eje Izquierdo |  | Eje Derecho
Inicio paso corriente |  | Máx = | 14 | Máx = | 9
30 | 0 | Mín = | 0 | Mín = | 0
30 | 14
Fin de Subida
38.21175 | 0
38.21175 | 14