## Parámetros
Ensayo |  |  |  |  | Fecha:
Características polvo |  | Material | Referencia polvo | Densidad de golpeo g/cm3 | Densidad aparente g/cm3 | Densidad absoluta g/cm3
|  | Al-NH3 |  | 1.19 | 0.84 | 2.725 |  | Sí
No
Activación externa |  | PRECOMPRESIÓN | No | # MPa
|  | ACTIVACIÓN ELÉC. | No | # V | # A
Características de corriente | Duraciones
|  | Aproximación | Apriete | PreCalentamiento | Calentamiento | Enfriamiento
|  | 99 | 30 | 5 | 55 | 60 | ciclos
|  | 1.98 | 0.6 | 0.1 | 1.1 | 1.2 | segundos
Intensidades
|  | I máx | So1i (grados) | I So1i (kA) | ISo2i (kA) | Energía (kJ) | EDE (kJ/g)
|  | 9.555 | 15 | 1 | 13 | 4.034359 | #DIV/0!
Características de Presión |  | Presión Trabajo | Presión Sinterizado
|  | 923 |  | kgf
|  | 3.812474 | 0 | bares
Características Sinterizados |  | Diámetro (mm) | Altura (mm) | Masa (g) |  | Secc (cm2)
| 1 |  |  |  |  | 0
| 2 |  |  |  |  | Volumen (cm3)
| 3 |  |  |  |  | 0
4
| 5 |  |  |  |  | Densid (g/cm3)
| 6 |  |  |  |  | #DIV/0!
| 7 |  |  |  |  | Porosidad (%)
| 8 |  |  |  |  | #DIV/0!
Otros Datos |  | Tª Inicial (ºC) | Lubricante | Diám Punzón (mm) | h punzones (mm) | h obleas (mm) | tS (ciclos)
|  | 24.7 |  | 11.9 | 97.31 | 9.3 | 4.641771
Observaciones
[9 empty] | 4 | 5 | 8
[9 empty] | 3 | 9 | 2

## Adquisición
403 | 477 | 0 | 75
405 | 476 | 0 | 16 | IP:x,x,x,x:
404 | 476 | 0 | 16 | 172,16,1,14
403 | 478 | 0 | 17
405 | 477 | 0 | 16 | Abrir canal. (IP: 172,16,1,14)(Return:1)
403 | 477 | 0 | 21
402 | 476 | 0 | 21
402 | 476 | 0 | 21 | Recibidos de 2869 registros (Soldadura:1770)
405 | 477 | 0 | 21
403 | 476 | 0 | 21
403 | 477 | 0 | 25 | Representar gráficas
403 | 476 | 0 | 25
402 | 476 | 0 | 16
402 | 477 | 0 | 16
403 | 477 | 0 | 17
403 | 476 | 0 | 21
404 | 477 | 0 | 17
405 | 477 | 0 | 21
403 | 477 | 0 | 25
403 | 477 | 0 | 17
404 | 477 | 0 | 23
403 | 477 | 0 | 19
403 | 478 | 0 | 19
403 | 478 | 0 | 21
403 | 479 | 0 | 17
403 | 480 | 0 | 21
406 | 477 | 0 | 14
406 | 478 | 0 | 21
404 | 478 | 0 | 21
403 | 478 | 0 | 17
404 | 477 | 0 | 19
402 | 478 | 0 | 19
402 | 478 | 0 | 12
403 | 477 | 0 | 21
404 | 477 | 0 | 21
403 | 476 | 0 | 17
401 | 478 | 0 | 17
403 | 478 | 0 | 19
403 | 477 | 0 | 21
405 | 477 | 0 | 14
403 | 478 | 0 | 17
406 | 478 | 0 | 17
404 | 476 | 0 | 17
403 | 480 | 0 | 16
403 | 481 | 0 | 16
404 | 479 | 0 | 17
402 | 478 | 0 | 17
404 | 476 | 0 | 19
404 | 478 | 0 | 19
403 | 481 | 0 | 23
403 | 479 | 0 | 23
402 | 479 | 0 | 17
403 | 479 | 0 | 17
403 | 479 | 0 | 19
403 | 482 | 0 | 19
403 | 477 | 0 | 17
403 | 479 | 0 | 23
405 | 479 | 0 | 23
403 | 479 | 0 | 19
403 | 479 | 0 | 19
403 | 479 | 0 | 19
405 | 478 | 4231 | 19
403 | 478 | 4192 | 124
406 | 476 | 4446 | 141
406 | 478 | 4699 | 145
408 | 478 | 5031 | 167
407 | 475 | 5245 | 145
412 | 477 | 5499 | 135
410 | 477 | 5635 | 143
414 | 476 | 5635 | 122
412 | 475 | 5830 | 120
417 | 475 | 5928 | 194
417 | 476 | 9906 | 180
426 | 475 | 10900 | 203
425 | 475 | 11544 | 203
434 | 474 | 14176 | 203
430 | 476 | 14859 | 180
439 | 472 | 13864 | 172
435 | 470 | 13201 | 182
441 | 474 | 13123 | 157
439 | 471 | 13084 | 157
444 | 470 | 13065 | 163
440 | 470 | 13143 | 153
446 | 469 | 13123 | 161
443 | 467 | 13045 | 145
449 | 469 | 13065 | 145
444 | 468 | 13123 | 159
452 | 467 | 13123 | 145
447 | 467 | 13026 | 153
456 | 466 | 13026 | 161
449 | 464 | 13104 | 135
456 | 465 | 13104 | 130
451 | 464 | 13065 | 128
457 | 464 | 13045 | 153
453 | 464 | 13084 | 153
459 | 463 | 13065 | 149
452 | 463 | 13026 | 161
461 | 462 | 13104 | 132
454 | 463 | 13006 | 135
462 | 461 | 13006 | 139
458 | 463 | 13084 | 120
462 | 464 | 13026 | 132
457 | 464 | 12987 | 141
463 | 463 | 13026 | 128
458 | 461 | 13026 | 139
463 | 464 | 13045 | 128
459 | 463 | 13026 | 126
465 | 464 | 13045 | 128
458 | 462 | 13026 | 155
465 | 464 | 13026 | 141
459 | 463 | 12987 | 124
465 | 466 | 12987 | 124
458 | 465 | 13006 | 122
465 | 464 | 13006 | 128
459 | 466 | 12987 | 128
466 | 466 | 12967 | 128
462 | 464 | 12987 | 126
468 | 466 | 13006 | 118
462 | 469 | 13026 | 124
468 | 467 | 13026 | 126
462 | 468 | 13006 | 118
467 | 467 | 13026 | 130
461 | 469 | 13006 | 141
469 | 467 | 12987 | 122
464 | 469 | 12967 | 118
470 | 471 | 12948 | 118
464 | 468 | 12948 | 128
467 | 470 | 12967 | 122
464 | 470 | 12967 | 122
471 | 469 | 12948 | 130
463 | 470 | 12967 | 135
470 | 470 | 12967 | 112
464 | 471 | 12870 | 128
470 | 471 | 12948 | 116
465 | 471 | 12889 | 118
470 | 470 | 12811 | 112
465 | 472 | 12870 | 122
470 | 471 | 12928 | 122
466 | 471 | 12870 | 118
471 | 475 | 12811 | 104
465 | 474 | 12889 | 126
471 | 473 | 12967 | 108
466 | 473 | 12870 | 118
470 | 472 | 12831 | 108
467 | 472 | 12870 | 120
472 | 472 | 12811 | 103
466 | 474 | 12870 | 110
472 | 475 | 12967 | 112
466 | 474 | 12870 | 112
471 | 474 | 12831 | 108
465 | 475 | 12870 | 139
470 | 475 | 12909 | 139
465 | 478 | 12831 | 139
470 | 475 | 12753 | 134
467 | 475 | 12928 | 126
472 | 476 | 12948 | 112
467 | 475 | 12850 | 124
473 | 477 | 12928 | 108
467 | 477 | 12850 | 126
473 | 475 | 12772 | 122
467 | 477 | 12831 | 108
473 | 476 | 12928 | 116
468 | 476 | 12967 | 137
473 | 475 | 12909 | 112
468 | 477 | 12850 | 122
473 | 477 | 12792 | 108
469 | 477 | 12850 | 118
473 | 477 | 12928 | 108
468 | 478 | 12831 | 118
474 | 476 | 12909 | 122
468 | 478 | 12967 | 126
476 | 478 | 12792 | 126
469 | 477 | 12831 | 134
474 | 479 | 12928 | 122
472 | 479 | 12811 | 132
476 | 478 | 12889 | 124
467 | 478 | 12967 | 122
474 | 478 | 12909 | 112
472 | 479 | 12811 | 118
474 | 479 | 12753 | 108

## Desplazamiento
ciclos | seg | x(t) | h(t) | θ(t) |  |  | θ(t) | H(t)
0.5 | 0.01 | -0.1008476 | 7.928571 | 0.381982 |  |  | 0.3750702 | 7.841402
1 | 0.02 | 0.1491524 | 7.678571 | 0.3618605 | 0.6 | 3.87394 | 0.3751417 | 7.842302
1.5 | 0.03 | -0.0008476257 | 7.828571 | 0.3740876 | 0.6 | 0 | 0.3752058 | 7.843109
2 | 0.04 | -0.0008476257 | 7.828571 | 0.3740876 |  |  | 0.3752927 | 7.844202
2.5 | 0.05 | -0.0008476257 | 7.828571 | 0.3740876 |  |  | 0.375362 | 7.845078
3 | 0.06 | -0.0008476257 | 7.828571 | 0.3740876 |  |  | 0.3754207 | 7.845825
3.5 | 0.07 | -0.0008476257 | 7.828571 | 0.3740876 |  |  | 0.3755129 | 7.846983
4 | 0.08 | -0.1008476 | 7.928571 | 0.381982 |  |  | 0.3754949 | 7.846785
4.5 | 0.09 | -0.05084763 | 7.878571 | 0.3780598 |  |  | 0.375441 | 7.846127
5 | 0.1 | -0.1008476 | 7.928571 | 0.381982 |  |  | 0.3753342 | 7.844794
5.5 | 0.11 | -0.05084763 | 7.878571 | 0.3780598 |  |  | 0.3751218 | 7.842126
6 | 0.12 | 0.1491524 | 7.678571 | 0.3618605 |  |  | 0.3747863 | 7.837904
6.5 | 0.13 | -0.0008476257 | 7.828571 | 0.3740876 |  |  | 0.3744717 | 7.833904
7 | 0.14 | -0.0008476257 | 7.828571 | 0.3740876 |  |  | 0.3741395 | 7.829682
7.5 | 0.15 | -0.0008476257 | 7.828571 | 0.3740876 |  |  | 0.3738248 | 7.825682
8 | 0.16 | -0.0008476257 | 7.828571 | 0.3740876 |  |  | 0.3735437 | 7.822127
8.5 | 0.17 | -0.0008476257 | 7.828571 | 0.3740876 |  |  | 0.3732584 | 7.818571
9 | 0.18 | -0.0008476257 | 7.828571 | 0.3740876 |  |  | 0.372825 | 7.813238
9.5 | 0.19 | -0.0008476257 | 7.828571 | 0.3740876 |  |  | 0.3723171 | 7.807015
10 | 0.2 | -0.0008476257 | 7.828571 | 0.3740876 |  |  | 0.3717346 | 7.799905
10.5 | 0.21 | -0.05084763 | 7.878571 | 0.3780598 |  |  | 0.3711689 | 7.793016
11 | 0.22 | 0.1491524 | 7.678571 | 0.3618605 |  |  | 0.3707125 | 7.78746
11.5 | 0.23 | -0.0008476257 | 7.828571 | 0.3740876 | 0.6 | 9.910714 | 0.3704918 | 7.784793
12 | 0.24 | 0.1491524 | 7.678571 | 0.3618605 | 0.6 | 0 | 0.3704702 | 7.784571
12.5 | 0.25 | 0.1991524 | 7.628571 | 0.3576779 |  |  | 0.3706844 | 7.787238
13 | 0.26 | -0.0008476257 | 7.828571 | 0.3740876 |  |  | 0.3711176 | 7.792571
13.5 | 0.27 | -0.0008476257 | 7.828571 | 0.3740876 |  |  | 0.371803 | 7.801015
14 | 0.28 | -0.05084763 | 7.878571 | 0.3780598 |  |  | 0.372667 | 7.811682
14.5 | 0.29 | -0.05084763 | 7.878571 | 0.3780598 |  |  | 0.3736567 | 7.823905
15 | 0.3 | 0.04915237 | 7.778571 | 0.3700643 |  |  | 0.3746632 | 7.836349
15.5 | 0.31 | -0.0008476257 | 7.828571 | 0.3740876 |  |  | 0.3755583 | 7.84746
16 | 0.32 | -0.05084763 | 7.878571 | 0.3780598 |  |  | 0.3762361 | 7.855905
16.5 | 0.33 | -0.05084763 | 7.878571 | 0.3780598 |  |  | 0.3766634 | 7.861238
17 | 0.34 | -0.0008476257 | 7.828571 | 0.3740876 |  |  | 0.376893 | 7.864127
17.5 | 0.35 | -0.1008476 | 7.928571 | 0.381982 |  |  | 0.3769621 | 7.865016
18 | 0.36 | -0.1008476 | 7.928571 | 0.381982 |  |  | 0.3769085 | 7.864348
18.5 | 0.37 | -0.0008476257 | 7.828571 | 0.3740876 |  |  | 0.3767322 | 7.862127
19 | 0.38 | -0.1008476 | 7.928571 | 0.381982 |  |  | 0.3765035 | 7.859238
19.5 | 0.39 | 0.04915237 | 7.778571 | 0.3700643 |  |  | 0.3761875 | 7.855238
20 | 0.4 | -0.0008476257 | 7.828571 | 0.3740876 |  |  | 0.3758546 | 7.851016
20.5 | 0.41 | -0.0008476257 | 7.828571 | 0.3740876 |  |  | 0.3755747 | 7.84746
21 | 0.42 | -0.05084763 | 7.878571 | 0.3780598 |  |  | 0.3754183 | 7.84546
21.5 | 0.43 | -0.0008476257 | 7.828571 | 0.3740876 |  |  | 0.3753499 | 7.844571
22 | 0.44 | -0.0008476257 | 7.828571 | 0.3740876 | 0.6 | 0.4774775 | 0.3754045 | 7.845238
22.5 | 0.45 | -0.0008476257 | 7.828571 | 0.3740876 | 0.6 | 0 | 0.3754217 | 7.84546
23 | 0.46 | -0.0008476257 | 7.828571 | 0.3740876 |  |  | 0.3753664 | 7.844793
23.5 | 0.47 | -0.05084763 | 7.878571 | 0.3780598 |  |  | 0.3751857 | 7.84257
24 | 0.48 | -0.1008476 | 7.928571 | 0.381982 |  |  | 0.3748973 | 7.839015
24.5 | 0.49 | -0.0008476257 | 7.828571 | 0.3740876 |  |  | 0.3744486 | 7.833459
25 | 0.5 | -0.0008476257 | 7.828571 | 0.3740876 |  |  | 0.3740013 | 7.827905
25.5 | 0.51 | -0.0008476257 | 7.828571 | 0.3740876 |  |  | 0.3735552 | 7.822349
26 | 0.52 | -0.0008476257 | 7.828571 | 0.3740876 |  |  | 0.3731464 | 7.817238
26.5 | 0.53 | 0.1491524 | 7.678571 | 0.3618605 |  |  | 0.3727195 | 7.811904
27 | 0.54 | -0.0008476257 | 7.828571 | 0.3740876 |  |  | 0.372434 | 7.808349
27.5 | 0.55 | 0.04915237 | 7.778571 | 0.3700643 |  |  | 0.3721627 | 7.805016
28 | 0.56 | -0.0008476257 | 7.828571 | 0.3740876 |  |  | 0.3719411 | 7.802349
28.5 | 0.57 | -0.0008476257 | 7.828571 | 0.3740876 |  |  | 0.3716404 | 7.798794
29 | 0.58 | -0.0008476257 | 7.828571 | 0.3740876 |  |  | 0.3713712 | 7.795682
29.5 | 0.59 | -0.0008476257 | 7.828571 | 0.3740876 |  |  | 0.3707694 | 7.788571
30 | 0.6 | -0.0008476257 | 7.828571 | 0.3740876 |  |  | 0.3699269 | 7.778571
30.5 | 0.61 | 0.1991524 | 7.628571 | 0.3576779 |  |  | 0.3685414 | 7.762127
31 | 0.62 | -0.1008476 | 7.928571 | 0.381982 |  |  | 0.3667579 | 7.741015
31.5 | 0.63 | 0.1991524 | 7.628571 | 0.3576779 |  |  | 0.3641653 | 7.710571
32 | 0.64 | -0.05084763 | 7.878571 | 0.3780598 |  |  | 0.3609946 | 7.673682
32.5 | 0.65 | 0.2991524 | 7.528571 | 0.3491461 |  |  | 0.3568092 | 7.625682
33 | 0.66 | 0.04915237 | 7.778571 | 0.3700643 |  |  | 0.351833 | 7.56946
33.5 | 0.67 | 0.3991524 | 7.428571 | 0.3403846 |  |  | 0.3455728 | 7.499905
34 | 0.68 | 0.1491524 | 7.678571 | 0.3618605 |  |  | 0.3384776 | 7.422349
34.5 | 0.69 | 0.5991524 | 7.228571 | 0.3221343 |  |  | 0.3301619 | 7.333015
35 | 0.7 | 0.3991524 | 7.428571 | 0.3403846 |  |  | 0.3211932 | 7.238348
35.5 | 0.71 | 0.8491524 | 6.978571 | 0.2978505 |  |  | 0.3112944 | 7.135904
36 | 0.72 | 0.5991524 | 7.228571 | 0.3221343 |  |  | 0.3011935 | 7.03346
36.5 | 0.73 | 1.099152 | 6.728571 | 0.2717622 |  |  | 0.290509 | 6.927461
37 | 0.74 | 0.9491524 | 6.878571 | 0.2876427 |  |  | 0.2800082 | 6.825682
37.5 | 0.75 | 1.299152 | 6.528571 | 0.2494529 |  |  | 0.2694481 | 6.725683
38 | 0.76 | 1.049152 | 6.778571 | 0.2771338 |  |  | 0.2595809 | 6.634349
38.5 | 0.77 | 1.399152 | 6.428571 | 0.2377778 |  |  | 0.2499438 | 6.547237
39 | 0.78 | 1.299152 | 6.528571 | 0.2494529 |  |  | 0.2412587 | 6.470571
39.5 | 0.79 | 1.649152 | 6.178571 | 0.2069364 |  |  | 0.2329286 | 6.398793
40 | 0.8 | 1.399152 | 6.428571 | 0.2377778 |  |  | 0.2254058 | 6.335459
40.5 | 0.81 | 1.749152 | 6.078571 | 0.1938895 |  |  | 0.21807 | 6.275015
41 | 0.82 | 1.449152 | 6.378571 | 0.2318029 |  |  | 0.2115753 | 6.222571
41.5 | 0.83 | 1.749152 | 6.078571 | 0.1938895 |  |  | 0.2052385 | 6.172349
42 | 0.84 | 1.599152 | 6.228571 | 0.2133027 |  |  | 0.1996535 | 6.128793
42.5 | 0.85 | 1.899152 | 5.928571 | 0.173494 |  |  | 0.1942145 | 6.087015
43 | 0.86 | 1.649152 | 6.178571 | 0.2069364 |  |  | 0.1894583 | 6.051016
43.5 | 0.87 | 1.999152 | 5.828571 | 0.1593137 |  |  | 0.1846137 | 6.014793
44 | 0.88 | 1.749152 | 6.078571 | 0.1938895 |  |  | 0.1803505 | 5.983237
44.5 | 0.89 | 1.999152 | 5.828571 | 0.1593137 |  |  | 0.176075 | 5.951904
45 | 0.9 | 1.749152 | 6.078571 | 0.1938895 |  |  | 0.1723395 | 5.924793
45.5 | 0.91 | 2.099152 | 5.728571 | 0.1446383 |  |  | 0.168439 | 5.896793
46 | 0.92 | 1.799152 | 6.028571 | 0.1872038 |  |  | 0.1650594 | 5.872793
46.5 | 0.93 | 2.099152 | 5.728571 | 0.1446383 |  |  | 0.1614582 | 5.84746
47 | 0.94 | 1.899152 | 5.928571 | 0.173494 |  |  | 0.1581105 | 5.824126
47.5 | 0.95 | 2.149152 | 5.678571 | 0.1371069 |  |  | 0.1544455 | 5.798793
48 | 0.96 | 1.949152 | 5.878571 | 0.1664641 |  |  | 0.1511758 | 5.776349
48.5 | 0.97 | 2.149152 | 5.678571 | 0.1371069 |  |  | 0.1475903 | 5.751904
49 | 0.98 | 1.999152 | 5.828571 | 0.1593137 |  |  | 0.1443035 | 5.729682
49.5 | 0.99 | 2.299152 | 5.528571 | 0.113695 |  |  | 0.1407504 | 5.705905
50 | 1 | 1.999152 | 5.828571 | 0.1593137 |  |  | 0.1374979 | 5.684349
50.5 | 1.01 | 2.249152 | 5.578571 | 0.1216389 |  |  | 0.133877 | 5.660571
51 | 1.02 | 2.099152 | 5.728571 | 0.1446383 |  |  | 0.1303859 | 5.637904
51.5 | 1.03 | 2.299152 | 5.528571 | 0.113695 |  |  | 0.1263698 | 5.612127
52 | 1.04 | 2.149152 | 5.678571 | 0.1371069 |  |  | 0.1224539 | 5.587237
52.5 | 1.05 | 2.349152 | 5.478571 | 0.1056062 |  |  | 0.1179314 | 5.558793
53 | 1.06 | 2.149152 | 5.678571 | 0.1371069 |  |  | 0.1134276 | 5.530793
53.5 | 1.07 | 2.449152 | 5.378571 | 0.08897736 |  |  | 0.1085174 | 5.500571
54 | 1.08 | 2.249152 | 5.578571 | 0.1216389 |  |  | 0.1039653 | 5.472794
54.5 | 1.09 | 2.449152 | 5.378571 | 0.08897736 |  |  | 0.09911616 | 5.44346
55 | 1.1 | 2.399152 | 5.428571 | 0.09736839 |  |  | 0.09474574 | 5.417237
55.5 | 1.11 | 2.599152 | 5.228571 | 0.06284145 |  |  | 0.09030683 | 5.390793
56 | 1.12 | 2.299152 | 5.528571 | 0.113695 |  |  | 0.08651028 | 5.368349
56.5 | 1.13 | 2.649152 | 5.178571 | 0.05379307 |  |  | 0.08265173 | 5.345682
57 | 1.14 | 2.349152 | 5.478571 | 0.1056062 |  |  | 0.07945649 | 5.327015
57.5 | 1.15 | 2.649152 | 5.178571 | 0.05379307 |  |  | 0.07619852 | 5.308126
58 | 1.16 | 2.399152 | 5.428571 | 0.09736839 |  |  | 0.07342684 | 5.292127
58.5 | 1.17 | 2.699152 | 5.128571 | 0.04456818 |  |  | 0.07025222 | 5.273904
59 | 1.18 | 2.449152 | 5.378571 | 0.08897736 |  |  | 0.06736511 | 5.25746
59.5 | 1.19 | 2.699152 | 5.128571 | 0.04456818 |  |  | 0.06397282 | 5.238348
60 | 1.2 | 2.499152 | 5.328571 | 0.08042894 |  |  | 0.06094619 | 5.22146
60.5 | 1.21 | 2.649152 | 5.178571 | 0.05379307 |  |  | 0.0576039 | 5.203015
61 | 1.22 | 2.599152 | 5.228571 | 0.06284145 |  |  | 0.05474932 | 5.18746
61.5 | 1.23 | 2.799152 | 5.028571 | 0.02556813 |  |  | 0.05152985 | 5.170127
62 | 1.24 | 2.549152 | 5.278571 | 0.07171849 |  |  | 0.04889075 | 5.156126
62.5 | 1.25 | 2.849152 | 4.978571 | 0.01578183 |  |  | 0.04586454 | 5.140127
63 | 1.26 | 2.549152 | 5.278571 | 0.07171849 |  |  | 0.04331469 | 5.126793
63.5 | 1.27 | 2.899152 | 4.928571 | 0.005797065 |  |  | 0.04062997 | 5.112793
64 | 1.28 | 2.499152 | 5.328571 | 0.08042894 |  |  | 0.03883446 | 5.10346
64.5 | 1.29 | 2.849152 | 4.978571 | 0.01578183 |  |  | 0.03675676 | 5.092571
65 | 1.3 | 2.649152 | 5.178571 | 0.05379307 |  |  | 0.03531114 | 5.085015
65.5 | 1.31 | 2.999152 | 4.828571 | -0.01479292 |  |  | 0.03339178 | 5.075016
66 | 1.32 | 2.599152 | 5.228571 | 0.06284145 |  |  | 0.0317597 | 5.066571
66.5 | 1.33 | 2.899152 | 4.928571 | 0.005797065 |  |  | 0.02929821 | 5.053904
67 | 1.34 | 2.599152 | 5.228571 | 0.06284145 |  |  | 0.02715813 | 5.043015
67.5 | 1.35 | 2.849152 | 4.978571 | 0.01578183 |  |  | 0.02436356 | 5.028793
68 | 1.36 | 2.649152 | 5.178571 | 0.05379307 |  |  | 0.02205201 | 5.017016
68.5 | 1.37 | 3.049152 | 4.778571 | -0.02541112 |  |  | 0.0191424 | 5.002126
69 | 1.38 | 2.649152 | 5.178571 | 0.05379307 |  |  | 0.01676469 | 4.989904
69.5 | 1.39 | 3.099152 | 4.728571 | -0.03625388 |  |  | 0.01395953 | 4.97546
70 | 1.4 | 2.699152 | 5.128571 | 0.04456818 |  |  | 0.0118607 | 4.964571
70.5 | 1.41 | 2.999152 | 4.828571 | -0.01479292 |  |  | 0.009501089 | 4.952348
71 | 1.42 | 2.849152 | 4.978571 | 0.01578183 |  |  | 0.00793357 | 4.944127
71.5 | 1.43 | 2.999152 | 4.828571 | -0.01479292 |  |  | 0.00622406 | 4.935237
72 | 1.44 | 2.699152 | 5.128571 | 0.04456818 |  |  | 0.005396735 | 4.930793
72.5 | 1.45 | 2.999152 | 4.828571 | -0.01479292 |  |  | 0.004197815 | 4.924571
73 | 1.46 | 2.799152 | 5.028571 | 0.02556813 |  |  | 0.0035993 | 4.92146
73.5 | 1.47 | 3.099152 | 4.728571 | -0.03625388 |  |  | 0.002758215 | 4.917238
74 | 1.48 | 2.799152 | 5.028571 | 0.02556813 |  |  | 0.002359803 | 4.915238
74.5 | 1.49 | 3.049152 | 4.778571 | -0.02541112 |  |  | 0.001370327 | 4.910349
75 | 1.5 | 2.799152 | 5.028571 | 0.02556813 |  |  | 0.000966048 | 4.908349
75.5 | 1.51 | 2.999152 | 4.828571 | -0.01479292 |  |  | 0.0002782706 | 4.9
76 | 1.52 | 2.799152 | 5.028571 | 0.02556813 |  |  | 0 | 4.9
76.5 | 1.53 | 3.099152 | 4.728571 | -0.03625388 |  |  | 0 | 4.9
77 | 1.54 | 2.749152 | 5.078571 | 0.03516173 |  |  | 0 | 4.9
77.5 | 1.55 | 2.999152 | 4.828571 | -0.01479292 |  |  | 0 | 4.9
78 | 1.56 | 2.899152 | 4.928571 | 0.005797065 |  |  | 0 | 4.9
78.5 | 1.57 | 3.099152 | 4.728571 | -0.03625388 |  |  | 0 | 4.9
79 | 1.58 | 2.849152 | 4.978571 | 0.01578183 |  |  | 0 | 4.9
79.5 | 1.59 | [5 empty] | 0 | 4.9
80 | 1.6 | [5 empty] | 0 | 4.9
80.5 | 1.61
81 | 1.62
81.5 | 1.63
82 | 1.64
82.5 | 1.65
83 | 1.66
83.5 | 1.67
84 | 1.68
84.5 | 1.69
85 | 1.7
85.5 | 1.71
86 | 1.72
86.5 | 1.73
87 | 1.74
87.5 | 1.75
88 | 1.76
88.5 | 1.77
89 | 1.78
89.5 | 1.79
90 | 1.8
90.5 | 1.81
91 | 1.82
91.5 | 1.83
92 | 1.84
92.5 | 1.85
93 | 1.86
93.5 | 1.87
94 | 1.88
94.5 | 1.89
95 | 1.9
95.5 | 1.91
96 | 1.92
96.5 | 1.93
97 | 1.94
97.5 | 1.95
98 | 1.96
98.5 | 1.97
99 | 1.98
99.5 | 1.99
100 | 2
100.5 | 2.01
101 | 2.02
101.5 | 2.03
102 | 2.04
102.5 | 2.05
103 | 2.06
103.5 | 2.07
104 | 2.08
104.5 | 2.09
105 | 2.1
105.5 | 2.11
106 | 2.12
106.5 | 2.13
107 | 2.14
107.5 | 2.15
108 | 2.16
108.5 | 2.17
109 | 2.18
109.5 | 2.19
110 | 2.2
110.5 | 2.21
111 | 2.22
111.5 | 2.23
112 | 2.24
112.5 | 2.25
113 | 2.26
113.5 | 2.27
114 | 2.28
114.5 | 2.29
115 | 2.3
115.5 | 2.31
116 | 2.32
116.5 | 2.33
117 | 2.34
117.5 | 2.35
118 | 2.36
118.5 | 2.37
119 | 2.38
119.5 | 2.39
120 | 2.4
120.5 | 2.41
121 | 2.42
121.5 | 2.43
122 | 2.44
122.5 | 2.45
123 | 2.46
123.5 | 2.47
124 | 2.48
124.5 | 2.49
125 | 2.5

## Fuerza
ciclos | seg | Fuerza | Presión
0.5 | 0.01 | 9.26064 | 81.88204 | 0.6 | 11.64937
1 | 0.02 | 9.26064 | 81.88204 | 0.6 | 0
1.5 | 0.03 | 9.28026 | 82.05552
2 | 0.04 | 9.2214 | 81.53509
2.5 | 0.05 | 9.29988 | 82.229
3 | 0.06 | 9.2214 | 81.53509
3.5 | 0.07 | 9.29988 | 82.229
4 | 0.08 | 9.26064 | 81.88204
4.5 | 0.09 | 9.26064 | 81.88204
5 | 0.1 | 9.26064 | 81.88204
5.5 | 0.11 | 9.24102 | 81.70856
6 | 0.12 | 9.28026 | 82.05552
6.5 | 0.13 | 9.24102 | 81.70856
7 | 0.14 | 9.26064 | 81.88204
7.5 | 0.15 | 9.2214 | 81.53509
8 | 0.16 | 9.28026 | 82.05552
8.5 | 0.17 | 9.26064 | 81.88204 | 0.6 | 103.0031
9 | 0.18 | 9.24102 | 81.70856 | 0.6 | 0
9.5 | 0.19 | 9.28026 | 82.05552
10 | 0.2 | 9.26064 | 81.88204
10.5 | 0.21 | 9.26064 | 81.88204
11 | 0.22 | 9.26064 | 81.88204
11.5 | 0.23 | 9.26064 | 81.88204
12 | 0.24 | 9.26064 | 81.88204
12.5 | 0.25 | 9.28026 | 82.05552
13 | 0.26 | 9.3195 | 82.40247
13.5 | 0.27 | 9.28026 | 82.05552
14 | 0.28 | 9.26064 | 81.88204
14.5 | 0.29 | 9.28026 | 82.05552
15 | 0.3 | 9.24102 | 81.70856
15.5 | 0.31 | 9.26064 | 81.88204
16 | 0.32 | 9.2214 | 81.53509
16.5 | 0.33 | 9.28026 | 82.05552
17 | 0.34 | 9.28026 | 82.05552
17.5 | 0.35 | 9.26064 | 81.88204
18 | 0.36 | 9.26064 | 81.88204
18.5 | 0.37 | 9.28026 | 82.05552
19 | 0.38 | 9.28026 | 82.05552
19.5 | 0.39 | 9.28026 | 82.05552
20 | 0.4 | 9.26064 | 81.88204
20.5 | 0.41 | 9.2214 | 81.53509
21 | 0.42 | 9.28026 | 82.05552
21.5 | 0.43 | 9.29988 | 82.229
22 | 0.44 | 9.24102 | 81.70856
22.5 | 0.45 | 9.26064 | 81.88204
23 | 0.46 | 9.26064 | 81.88204
23.5 | 0.47 | 9.26064 | 81.88204
24 | 0.48 | 9.28026 | 82.05552
24.5 | 0.49 | 9.28026 | 82.05552
25 | 0.5 | 9.26064 | 81.88204
25.5 | 0.51 | 9.28026 | 82.05552
26 | 0.52 | 9.24102 | 81.70856
26.5 | 0.53 | 9.28026 | 82.05552
27 | 0.54 | 9.28026 | 82.05552
27.5 | 0.55 | 9.29988 | 82.229
28 | 0.56 | 9.24102 | 81.70856
28.5 | 0.57 | 9.28026 | 82.05552
29 | 0.58 | 9.3195 | 82.40247
29.5 | 0.59 | 9.28026 | 82.05552
30 | 0.6 | 9.3195 | 82.40247
30.5 | 0.61 | 9.28026 | 82.05552
31 | 0.62 | 9.28026 | 82.05552
31.5 | 0.63 | 9.26064 | 81.88204
32 | 0.64 | 9.29988 | 82.229
32.5 | 0.65 | 9.3195 | 82.40247
33 | 0.66 | 9.26064 | 81.88204
33.5 | 0.67 | 9.28026 | 82.05552
34 | 0.68 | 9.26064 | 81.88204
34.5 | 0.69 | 9.28026 | 82.05552
35 | 0.7 | 9.24102 | 81.70856
35.5 | 0.71 | 9.2214 | 81.53509
36 | 0.72 | 9.24102 | 81.70856
36.5 | 0.73 | 9.2214 | 81.53509
37 | 0.74 | 9.20178 | 81.3616
37.5 | 0.75 | 9.18216 | 81.18813
38 | 0.76 | 9.18216 | 81.18813
38.5 | 0.77 | 9.18216 | 81.18813
39 | 0.78 | 9.16254 | 81.01465
39.5 | 0.79 | 9.18216 | 81.18813
40 | 0.8 | 9.14292 | 80.84116
40.5 | 0.81 | 9.1233 | 80.66769
41 | 0.82 | 9.08406 | 80.32072
41.5 | 0.83 | 9.08406 | 80.32072
42 | 0.84 | 9.10368 | 80.49421
42.5 | 0.85 | 9.08406 | 80.32072
43 | 0.86 | 9.06444 | 80.14725
43.5 | 0.87 | 9.04482 | 79.97377
44 | 0.88 | 9.0252 | 79.80029
44.5 | 0.89 | 9.00558 | 79.62682
45 | 0.9 | 9.0252 | 79.80029
45.5 | 0.91 | 9.0252 | 79.80029
46 | 0.92 | 8.96634 | 79.27985
46.5 | 0.93 | 8.96634 | 79.27985
47 | 0.94 | 9.00558 | 79.62682
47.5 | 0.95 | 9.0252 | 79.80029
48 | 0.96 | 8.98596 | 79.45334
48.5 | 0.97 | 9.00558 | 79.62682
49 | 0.98 | 9.00558 | 79.62682
49.5 | 0.99 | 9.0252 | 79.80029
50 | 1 | 8.98596 | 79.45334
50.5 | 1.01 | 9.00558 | 79.62682
51 | 1.02 | 8.98596 | 79.45334
51.5 | 1.03 | 8.96634 | 79.27985
52 | 1.04 | 9.0252 | 79.80029
52.5 | 1.05 | 8.98596 | 79.45334
53 | 1.06 | 8.96634 | 79.27985
53.5 | 1.07 | 8.98596 | 79.45334
54 | 1.08 | 9.04482 | 79.97377
54.5 | 1.09 | 8.98596 | 79.45334
55 | 1.1 | 8.98596 | 79.45334
55.5 | 1.11 | 9.0252 | 79.80029
56 | 1.12 | 8.98596 | 79.45334
56.5 | 1.13 | 8.96634 | 79.27985
57 | 1.14 | 8.96634 | 79.27985
57.5 | 1.15 | 9.00558 | 79.62682
58 | 1.16 | 8.96634 | 79.27985
58.5 | 1.17 | 9.06444 | 80.14725
59 | 1.18 | 9.00558 | 79.62682
59.5 | 1.19 | 8.98596 | 79.45334
60 | 1.2 | 8.98596 | 79.45334
60.5 | 1.21 | 9.0252 | 79.80029
61 | 1.22 | 9.0252 | 79.80029
61.5 | 1.23 | 9.0252 | 79.80029
62 | 1.24 | 9.00558 | 79.62682
62.5 | 1.25 | 9.0252 | 79.80029
63 | 1.26 | 9.0252 | 79.80029
63.5 | 1.27 | 9.0252 | 79.80029
64 | 1.28 | 9.04482 | 79.97377
64.5 | 1.29 | 9.06444 | 80.14725
65 | 1.3 | 9.04482 | 79.97377
65.5 | 1.31 | 9.06444 | 80.14725
66 | 1.32 | 9.10368 | 80.49421
66.5 | 1.33 | 9.04482 | 79.97377
67 | 1.34 | 9.06444 | 80.14725
67.5 | 1.35 | 9.08406 | 80.32072
68 | 1.36 | 9.08406 | 80.32072
68.5 | 1.37 | 9.08406 | 80.32072
69 | 1.38 | 9.04482 | 79.97377
69.5 | 1.39 | 9.08406 | 80.32072
70 | 1.4 | 9.10368 | 80.49421
70.5 | 1.41 | 9.06444 | 80.14725
71 | 1.42 | 9.08406 | 80.32072
71.5 | 1.43 | 9.08406 | 80.32072
72 | 1.44 | 9.10368 | 80.49421
72.5 | 1.45 | 9.10368 | 80.49421
73 | 1.46 | 9.06444 | 80.14725
73.5 | 1.47 | 9.1233 | 80.66769
74 | 1.48 | 9.10368 | 80.49421
74.5 | 1.49 | 9.08406 | 80.32072
75 | 1.5 | 9.14292 | 80.84116
75.5 | 1.51 | 9.10368 | 80.49421
76 | 1.52 | 9.1233 | 80.66769
76.5 | 1.53 | 9.14292 | 80.84116
77 | 1.54 | 9.1233 | 80.66769
77.5 | 1.55 | 9.14292 | 80.84116
78 | 1.56 | 9.14292 | 80.84116
78.5 | 1.57 | 9.1233 | 80.66769
79 | 1.58 | 9.14292 | 80.84116
79.5 | 1.59
80 | 1.6
80.5 | 1.61
81 | 1.62
81.5 | 1.63
82 | 1.64
82.5 | 1.65
83 | 1.66
83.5 | 1.67
84 | 1.68
84.5 | 1.69
85 | 1.7
85.5 | 1.71
86 | 1.72
86.5 | 1.73
87 | 1.74
87.5 | 1.75
88 | 1.76
88.5 | 1.77
89 | 1.78
89.5 | 1.79
90 | 1.8
90.5 | 1.81
91 | 1.82
91.5 | 1.83
92 | 1.84
92.5 | 1.85
93 | 1.86
93.5 | 1.87
94 | 1.88
94.5 | 1.89
95 | 1.9
95.5 | 1.91
96 | 1.92
96.5 | 1.93
97 | 1.94
97.5 | 1.95
98 | 1.96
98.5 | 1.97
99 | 1.98
99.5 | 1.99
100 | 2
100.5 | 2.01
101 | 2.02
101.5 | 2.03
102 | 2.04
102.5 | 2.05
103 | 2.06
103.5 | 2.07
104 | 2.08
104.5 | 2.09
105 | 2.1
105.5 | 2.11
106 | 2.12
106.5 | 2.13
107 | 2.14
107.5 | 2.15
108 | 2.16
108.5 | 2.17
109 | 2.18
109.5 | 2.19
110 | 2.2
110.5 | 2.21
111 | 2.22
111.5 | 2.23
112 | 2.24
112.5 | 2.25
113 | 2.26
113.5 | 2.27
114 | 2.28
114.5 | 2.29
115 | 2.3
115.5 | 2.31
116 | 2.32
116.5 | 2.33
117 | 2.34
117.5 | 2.35
118 | 2.36
118.5 | 2.37
119 | 2.38
119.5 | 2.39
120 | 2.4
120.5 | 2.41
121 | 2.42
121.5 | 2.43
122 | 2.44
122.5 | 2.45
123 | 2.46
123.5 | 2.47
124 | 2.48
124.5 | 2.49
125 | 2.5

## Resistencia
ciclos | seg | Intensidad | Tensión | Resistencia | Potencia | Energía
0.5 | 0.01 | 0 | -0.05050848 |  |  |  | 0.6 | 11.94375
1 | 0.02 | 0 | -0.0005084801 |  |  |  | 0.6 | 0 | La línea vertical roja señala el fin del precalentamiento
1.5 | 0.03 | 0 | -0.02050848 |  |  |  | 0.7 | 11.94375
2 | 0.04 | 0 | -0.07050848 |  |  |  | 0.7 | 0
2.5 | 0.05 | 0 | -0.04050848
3 | 0.06 | 0 | -0.02050848
3.5 | 0.07 | 0 | -0.02050848
4 | 0.08 | 0 | -0.0005084801
4.5 | 0.09 | 0 | -0.0005084801
5 | 0.1 | 0 | 0.05949152
5.5 | 0.11 | 0 | -0.02050848
6 | 0.12 | 0 | -0.04050848
6.5 | 0.13 | 0 | -0.04050848
7 | 0.14 | 0 | 0.01949152
7.5 | 0.15 | 0 | 0.05949152
8 | 0.16 | 0 | -0.05050848
8.5 | 0.17 | 0 | 0.03949152
9 | 0.18 | 0 | 0.01949152 |  |  |  | 0.6 | 1.186584
9.5 | 0.19 | 0 | 0.01949152 |  |  |  | 0.6 | 0
10 | 0.2 | 0 | -0.05050848
10.5 | 0.21 | 0 | -0.04050848
11 | 0.22 | 0 | -0.02050848
11.5 | 0.23 | 0 | 0.01949152
12 | 0.24 | 0 | -0.05050848
12.5 | 0.25 | 0 | 0.05949152
13 | 0.26 | 0 | -0.02050848
13.5 | 0.27 | 0 | 0.01949152
14 | 0.28 | 0 | -0.07050848
14.5 | 0.29 | 0 | -0.0005084801
15 | 0.3 | 0 | 0.01949152
15.5 | 0.31 | 0 | -0.0005084801
16 | 0.32 | 0 | 0.01949152
16.5 | 0.33 | 0 | -0.05050848 |  |  |  | 0.6 | 0.581182
17 | 0.34 | 0 | 0.01949152 |  |  |  | 0.6 | 0
17.5 | 0.35 | 0 | 0.03949152
18 | 0.36 | 0 | 0.05949152
18.5 | 0.37 | 0 | -0.0005084801
19 | 0.38 | 0 | -0.0005084801
19.5 | 0.39 | 0 | -0.04050848
20 | 0.4 | 0 | -0.0005084801
20.5 | 0.41 | 0 | -0.02050848
21 | 0.42 | 0 | -0.04050848
21.5 | 0.43 | 0 | -0.02050848
22 | 0.44 | 0 | 0.03949152
22.5 | 0.45 | 0 | -0.0005084801
23 | 0.46 | 0 | -0.04050848
23.5 | 0.47 | 0 | 0.01949152
24 | 0.48 | 0 | 0.03949152
24.5 | 0.49 | 0 | 0.01949152 |  |  |  | 0.6 | 10.20344
25 | 0.5 | 0 | -0.05050848 |  |  |  | 0.6 | 0
25.5 | 0.51 | 0 | -0.04050848
26 | 0.52 | 0 | -0.05050848
26.5 | 0.53 | 0 | -0.05050848
27 | 0.54 | 0 | 0.05949152
27.5 | 0.55 | 0 | -0.0005084801
28 | 0.56 | 0 | -0.02050848
28.5 | 0.57 | 0 | -0.05050848
29 | 0.58 | 0 | -0.04050848
29.5 | 0.59 | 0 | 0.01949152
30 | 0.6 | 0.3 | 0.1394837 | 0.4649456 | 0.04184511 | 0.0004184511
30.5 | 0.61 | 1 | 0.2894655 | 0.2894655 | 0.2894655 | 0.003313106
31 | 0.62 | 6.571 | 0.8693203 | 0.1322965 | 5.712304 | 0.06043615
31.5 | 0.63 | 6.415 | 0.8493244 | 0.1323966 | 5.448416 | 0.1149203
32 | 0.64 | 6.435 | 0.8493239 | 0.1319851 | 5.465399 | 0.1695743
32.5 | 0.65 | 6.435 | 0.7793239 | 0.121107 | 5.014949 | 0.2197238
33 | 0.66 | 6.318 | 0.5993269 | 0.09486023 | 3.786547 | 0.2575893
33.5 | 0.67 | 6.454 | 0.5593234 | 0.08666306 | 3.609873 | 0.293688
34 | 0.68 | 6.708 | 0.7793168 | 0.1161772 | 5.227657 | 0.3459646
34.5 | 0.69 | 8.599 | 0.9492674 | 0.1103928 | 8.162751 | 0.4275921
35 | 0.7 | 8.872 | 0.8492604 | 0.09572367 | 7.534638 | 0.5029384
35.5 | 0.71 | 9.496 | 0.7392441 | 0.07784794 | 7.019862 | 0.573137
36 | 0.72 | 9.457 | 0.7392451 | 0.07816909 | 6.991041 | 0.6430475
36.5 | 0.73 | 9.555 | 0.5592425 | 0.05852878 | 5.343563 | 0.6964831
37 | 0.74 | 9.438 | 0.6992456 | 0.07408832 | 6.59948 | 0.7624779
37.5 | 0.75 | 9.418 | 0.5792461 | 0.06150415 | 5.45534 | 0.8170313
38 | 0.76 | 9.301 | 0.6192492 | 0.06657878 | 5.759636 | 0.8746276
38.5 | 0.77 | 9.223 | 0.6392512 | 0.06931055 | 5.895813 | 0.9335858
39 | 0.78 | 9.204 | 0.5592517 | 0.06076181 | 5.147353 | 0.9850593
39.5 | 0.79 | 9.087 | 0.4492548 | 0.04943928 | 4.082378 | 1.025883
40 | 0.8 | 9.145 | 0.5392532 | 0.058967 | 4.931471 | 1.075198
40.5 | 0.81 | 9.106 | 0.3692543 | 0.04055066 | 3.362429 | 1.108822
41 | 0.82 | 9.028 | 0.5292563 | 0.05862388 | 4.778126 | 1.156603
41.5 | 0.83 | 9.106 | 0.4092543 | 0.04494336 | 3.726669 | 1.19387
42 | 0.84 | 9.028 | 0.5092563 | 0.05640854 | 4.597566 | 1.239846
42.5 | 0.85 | 8.97 | 0.4492578 | 0.05008448 | 4.029843 | 1.280144
43 | 0.86 | 9.126 | 0.4492538 | 0.04922789 | 4.09989 | 1.321143
43.5 | 0.87 | 9.009 | 0.4092568 | 0.04542755 | 3.686994 | 1.358013
44 | 0.88 | 8.931 | 0.4492588 | 0.05030331 | 4.012331 | 1.398136
44.5 | 0.89 | 9.126 | 0.5092537 | 0.05580251 | 4.64745 | 1.444611
45 | 0.9 | 8.989 | 0.5092573 | 0.05665339 | 4.577714 | 1.490388
45.5 | 0.91 | 8.95 | 0.5092583 | 0.05690037 | 4.557862 | 1.535967
46 | 0.92 | 9.048 | 0.4892558 | 0.05407336 | 4.426786 | 1.580235
46.5 | 0.93 | 9.048 | 0.4892558 | 0.05407336 | 4.426786 | 1.624502
47 | 0.94 | 9.009 | 0.5092568 | 0.05652756 | 4.587894 | 1.670381
47.5 | 0.95 | 8.989 | 0.5092573 | 0.05665339 | 4.577714 | 1.716158
48 | 0.96 | 8.989 | 0.3892573 | 0.04330374 | 3.499034 | 1.751149
48.5 | 0.97 | 9.009 | 0.5092568 | 0.05652756 | 4.587894 | 1.797028
49 | 0.98 | 8.95 | 0.5292584 | 0.05913502 | 4.736862 | 1.844396
49.5 | 0.99 | 9.048 | 0.4892558 | 0.05407336 | 4.426786 | 1.888664
50 | 1 | 9.145 | 0.4892533 | 0.05349953 | 4.474221 | 1.933406
50.5 | 1.01 | 8.911 | 0.4092593 | 0.04592743 | 3.64691 | 1.969875
51 | 1.02 | 8.989 | 0.4092573 | 0.04552868 | 3.678814 | 2.006664
51.5 | 1.03 | 9.048 | 0.4892558 | 0.05407336 | 4.426786 | 2.050931
52 | 1.04 | 9.009 | 0.4692568 | 0.05208756 | 4.227534 | 2.093207
52.5 | 1.05 | 8.95 | 0.3692583 | 0.04125791 | 3.304862 | 2.126256
53 | 1.06 | 8.931 | 0.4292588 | 0.04806392 | 3.83371 | 2.164593
53.5 | 1.07 | 8.95 | 0.4292583 | 0.04796182 | 3.841862 | 2.203011
54 | 1.08 | 9.009 | 0.4292568 | 0.04764755 | 3.867174 | 2.241683
54.5 | 1.09 | 8.97 | 0.4292578 | 0.04785483 | 3.850443 | 2.280187
55 | 1.1 | 9.028 | 0.4492563 | 0.04976255 | 4.055886 | 2.320746
55.5 | 1.11 | 9.009 | 0.4092568 | 0.04542755 | 3.686994 | 2.357616
56 | 1.12 | 9.028 | 0.3892563 | 0.04311656 | 3.514206 | 2.392758
56.5 | 1.13 | 9.028 | 0.4292563 | 0.04754722 | 3.875326 | 2.431511
57 | 1.14 | 8.989 | 0.4292573 | 0.04775362 | 3.858594 | 2.470097
57.5 | 1.15 | 9.028 | 0.5592563 | 0.06194687 | 5.048966 | 2.520587
58 | 1.16 | 8.989 | 0.4292573 | 0.04775362 | 3.858594 | 2.559173
58.5 | 1.17 | 9.048 | 0.3892558 | 0.04302119 | 3.521986 | 2.594393
59 | 1.18 | 9.028 | 0.3892563 | 0.04311656 | 3.514206 | 2.629534
59.5 | 1.19 | 9.048 | 0.3892558 | 0.04302119 | 3.521986 | 2.664754
60 | 1.2 | 8.97 | 0.3692578 | 0.04116586 | 3.312243 | 2.697877
60.5 | 1.21 | 9.009 | 0.3092568 | 0.03432754 | 2.786094 | 2.725738
61 | 1.22 | 8.97 | 0.5392578 | 0.06011793 | 4.837143 | 2.774109
61.5 | 1.23 | 9.009 | 0.4092568 | 0.04542755 | 3.686994 | 2.810979
62 | 1.24 | 8.989 | 0.3492573 | 0.03885385 | 3.139474 | 2.842374
62.5 | 1.25 | 8.989 | 0.3492573 | 0.03885385 | 3.139474 | 2.873769
63 | 1.26 | 8.989 | 0.4692573 | 0.0522035 | 4.218154 | 2.91595
63.5 | 1.27 | 8.931 | 0.3692588 | 0.04134574 | 3.29785 | 2.948929
64 | 1.28 | 8.989 | 0.3092573 | 0.03440397 | 2.779914 | 2.976728
64.5 | 1.29 | 8.989 | 0.3092573 | 0.03440397 | 2.779914 | 3.004527
65 | 1.3 | 8.97 | 0.3492578 | 0.03893621 | 3.132843 | 3.035855
65.5 | 1.31 | 8.931 | 0.4492588 | 0.05030331 | 4.012331 | 3.075979
66 | 1.32 | 8.97 | 0.3892578 | 0.04339552 | 3.491643 | 3.110895
66.5 | 1.33 | 8.97 | 0.3892578 | 0.04339552 | 3.491643 | 3.145811
67 | 1.34 | 9.009 | 0.3092568 | 0.03432754 | 2.786094 | 3.173672
67.5 | 1.35 | 8.931 | 0.4892588 | 0.05478209 | 4.36957 | 3.217368
68 | 1.36 | 8.97 | 0.3692578 | 0.04116586 | 3.312243 | 3.25049
68.5 | 1.37 | 8.989 | 0.3892573 | 0.04330374 | 3.499034 | 3.285481
69 | 1.38 | 8.931 | 0.4092588 | 0.04582452 | 3.65509 | 3.322032
69.5 | 1.39 | 9.028 | 0.3092563 | 0.03425524 | 2.791966 | 3.349952
70 | 1.4 | 8.95 | 0.3292583 | 0.03678864 | 2.946862 | 3.37942
70.5 | 1.41 | 8.833 | 0.4092614 | 0.04633322 | 3.615006 | 3.41557
71 | 1.42 | 9.028 | 0.4092563 | 0.04533189 | 3.694766 | 3.452518
71.5 | 1.43 | 8.892 | 0.4092598 | 0.04602562 | 3.639138 | 3.488909
72 | 1.44 | 8.833 | 0.3692614 | 0.04180475 | 3.261686 | 3.521526
72.5 | 1.45 | 9.009 | 0.3292568 | 0.03654754 | 2.966274 | 3.551189
73 | 1.46 | 8.931 | 0.3492588 | 0.03910635 | 3.11923 | 3.582381
73.5 | 1.47 | 8.872 | 0.5592604 | 0.06303656 | 4.961758 | 3.631999
74 | 1.48 | 8.97 | 0.4892578125 | 0.05454379 | 4.388643 | 3.675885
74.5 | 1.49 | 8.97 | 0.4292578 | 0.04785483 | 3.850443 | 3.71439
75 | 1.5 | 8.931 | 0.4092588 | 0.04582452 | 3.65509 | 3.750941
75.5 | 1.51 | 8.911 | 0.3692593 | 0.04143859 | 3.29047 | 3.783845
76 | 1.52 | 8.95 | 0.3292583 | 0.03678864 | 2.946862 | 3.813314
76.5 | 1.53 | 8.931 | 0.3892588 | 0.04358514 | 3.47647 | 3.848078
77 | 1.54 | 8.931 | 0.3692588 | 0.04134574 | 3.29785 | 3.881057
77.5 | 1.55 | 8.931 | 0.3892588 | 0.04358514 | 3.47647 | 3.915822
78 | 1.56 | 8.931 | 0.4292588 | 0.04806392 | 3.83371 | 3.954159
78.5 | 1.57 | 8.97 | 0.3892578 | 0.04339552 | 3.491643 | 3.989075
79 | 1.58 | 8.892 | 0.5092598 | 0.05727168 | 4.528338 | 4.034359
79.5 | 1.59
80 | 1.6
80.5 | 1.61
81 | 1.62
81.5 | 1.63
82 | 1.64
82.5 | 1.65
83 | 1.66
83.5 | 1.67
84 | 1.68
84.5 | 1.69
85 | 1.7
85.5 | 1.71
86 | 1.72
86.5 | 1.73
87 | 1.74
87.5 | 1.75
88 | 1.76
88.5 | 1.77
89 | 1.78
89.5 | 1.79
90 | 1.8
90.5 | 1.81
91 | 1.82
91.5 | 1.83
92 | 1.84
92.5 | 1.85
93 | 1.86
93.5 | 1.87
94 | 1.88
94.5 | 1.89
95 | 1.9
95.5 | 1.91
96 | 1.92
96.5 | 1.93
97 | 1.94
97.5 | 1.95
98 | 1.96
98.5 | 1.97
99 | 1.98
99.5 | 1.99
100 | 2
100.5 | 2.01
101 | 2.02
101.5 | 2.03
102 | 2.04
102.5 | 2.05
103 | 2.06
103.5 | 2.07
104 | 2.08
104.5 | 2.09
105 | 2.1
105.5 | 2.11
106 | 2.12
106.5 | 2.13
107 | 2.14
107.5 | 2.15
108 | 2.16
108.5 | 2.17
109 | 2.18
109.5 | 2.19
110 | 2.2
110.5 | 2.21
111 | 2.22
111.5 | 2.23
112 | 2.24
112.5 | 2.25
113 | 2.26
113.5 | 2.27
114 | 2.28
114.5 | 2.29
115 | 2.3
115.5 | 2.31
116 | 2.32
116.5 | 2.33
117 | 2.34
117.5 | 2.35
118 | 2.36
118.5 | 2.37
119 | 2.38
119.5 | 2.39
120 | 2.4
120.5 | 2.41
121 | 2.42
121.5 | 2.43
122 | 2.44
122.5 | 2.45
123 | 2.46
123.5 | 2.47
124 | 2.48
124.5 | 2.49
125 | 2.5

## Resultados
Inicio paso corriente
30 | 0
30 | 0.5 | Eje Izquierdo |  | Eje Derecho
Fin de Subida |  | Máx = | 0.5 | Máx = | 0.6
34.64177 | 0 | Mín = | 0 | Mín = | 0
34.64177 | 0.5
¿Suavizar?
Inicio paso corriente |  | Eje Izquierdo |  | Eje Derecho
30 | 0 | Máx = | 100 | Máx = | 9
30 | 100 | Mín = | 0 | Mín = | 0
Fin de Subida
34.64177 | 0
34.64177 | 100
¿Suavizar?
|  | Eje Izquierdo |  | Eje Derecho
Inicio paso corriente |  | Máx = | 10 | Máx = | 6
30 | 0 | Mín = | 0 | Mín = | 0
30 | 10
Fin de Subida
34.64177 | 0
34.64177 | 10
|  | Eje Izquierdo |  | Eje Derecho
Inicio paso corriente |  | Máx = | 14 | Máx = | 9
30 | 0 | Mín = | 0 | Mín = | 0
30 | 14
Fin de Subida
34.64177 | 0
34.64177 | 14